## A_破壊靱性試験・引張試験
ID | 材料名 | グレード名 | 試験名 | 試験方法 | 試験規格 | 試験装置 | 試験片 | 試験片形状 | 試験片規格 | 幅W | 厚さB | 長さ | ノッチ導入方法 | き裂長さa | ウェルドの有無 | 試験温度 | 試験速度 | Pq | Pmax | K1c値 | G1c値 | 負荷応力σ | 降伏応力／破壊応力 | 弾性率E | ポアソン比γ | コメント2 | 備考 | メーカー名 | メーカー商品名 | 構造式 | 平均分子量 | 平均分子量注釈 | 成形方法 | 射出速度(cgs) | 射出速度(SI) | 射出速度単位 | 金型温度 | 背圧 | シリンダ温度(ノズル部) | シリンダ温度(前部) | シリンダ温度(中部) | シリンダ温度(後部) | 成形収縮率 | 結晶化度 | ガラス転移点 | 軟化点 | メルトフローレート | 引張強さ | 曲げ強さ | 曲げ弾性率 | アイゾット衝撃強さ(23℃) | アイゾット衝撃強さ(-30℃) | ロックウェル硬さ | 線膨張係数 | 比重 | 性質 | 用途 | コメント1
1 | PC | NF2000U | 引張 |  | ISO 527-1及びISO 527-2 | 5567 30kNf |  | ダンベル型 | ISO 527-2/1A | 10 | 4 |  |  |  | 無 | 0 | 10 |  |  |  |  | 66.4 | 最大応力 | 2140 |  |  |  | 三菱エンジニアリングプラスチックス株式会社 | ユーピロン・シート |  | 29000 |  | 押出成形 | [11 empty] | 145 | 220～230 | 8 | 58.6～68.6 | 80.4～90.2 | 2.2 | 740～980 |  | M60～M70 | 6～7 | 1.2
2 | PC | NF2000U | 引張 |  | ISO 527-1及びISO 527-2 | 5567 30kNf |  | ダンベル型 | ISO 527-2/1A | 10 | 4 |  |  |  | 無 | 0 | 10 |  |  |  |  | 65.5 | 最大応力 | 1940 |  |  |  | 三菱エンジニアリングプラスチックス株式会社 | ユーピロン・シート |  | 29000 |  | 押出成形 | [11 empty] | 145 | 220～230 | 8 | 58.6～68.6 | 80.4～90.2 | 2.2 | 740～980 |  | M60～M70 | 6～7 | 1.2
3 | PC | NF2000U | 引張 |  | ISO 527-1及びISO 527-2 | 5567 30kNf |  | ダンベル型 | ISO 527-2/1A | 10 | 4 |  |  |  | 無 | 0 | 10 |  |  |  |  | 65.7 | 最大応力 | 1850 |  |  |  | 三菱エンジニアリングプラスチックス株式会社 | ユーピロン・シート |  | 29000 |  | 押出成形 | [11 empty] | 145 | 220～230 | 8 | 58.6～68.6 | 80.4～90.2 | 2.2 | 740～980 |  | M60～M70 | 6～7 | 1.2
4 | PC | NF2000U | 引張 |  | ISO 527-1及びISO 527-2 | 5567 30kNf |  | ダンベル型 | ISO 527-2/1A | 10 | 4 |  |  |  | 無 | 0 | 10 |  |  |  |  | 66.2 | 最大応力 | 2050 |  |  |  | 三菱エンジニアリングプラスチックス株式会社 | ユーピロン・シート |  | 29000 |  | 押出成形 | [11 empty] | 145 | 220～230 | 8 | 58.6～68.6 | 80.4～90.2 | 2.2 | 740～980 |  | M60～M70 | 6～7 | 1.2
5 | PC | NF2000U | 引張 |  | ISO 527-1及びISO 527-2 | 5567 30kNf |  | ダンベル型 | ISO 527-2/1A | 10 | 4 |  |  |  | 無 | 0 | 10 |  |  |  |  | 66.1 | 最大応力 | 1960 |  |  |  | 三菱エンジニアリングプラスチックス株式会社 | ユーピロン・シート |  | 29000 |  | 押出成形 | [11 empty] | 145 | 220～230 | 8 | 58.6～68.6 | 80.4～90.2 | 2.2 | 740～980 |  | M60～M70 | 6～7 | 1.2
6 | PC | NF2000U | 引張 |  | ISO 527-1及びISO 527-2 | 5567 30kNf |  | ダンベル型 | ISO 527-2/1A | 10 | 4 |  |  |  | 無 | 0 | 100 |  |  |  |  | 69.4 | 最大応力 | 1750 |  |  |  | 三菱エンジニアリングプラスチックス株式会社 | ユーピロン・シート |  | 29000 |  | 押出成形 | [11 empty] | 145 | 220～230 | 8 | 58.6～68.6 | 80.4～90.2 | 2.2 | 740～980 |  | M60～M70 | 6～7 | 1.2
7 | PC | NF2000U | 引張 |  | ISO 527-1及びISO 527-2 | 5567 30kNf |  | ダンベル型 | ISO 527-2/1A | 10 | 4 |  |  |  | 無 | 0 | 100 |  |  |  |  | 70.8 | 最大応力 | 1860 |  |  |  | 三菱エンジニアリングプラスチックス株式会社 | ユーピロン・シート |  | 29000 |  | 押出成形 | [11 empty] | 145 | 220～230 | 8 | 58.6～68.6 | 80.4～90.2 | 2.2 | 740～980 |  | M60～M70 | 6～7 | 1.2
8 | PC | NF2000U | 引張 |  | ISO 527-1及びISO 527-2 | 5567 30kNf |  | ダンベル型 | ISO 527-2/1A | 10 | 4 |  |  |  | 無 | 0 | 100 |  |  |  |  | 69.9 | 最大応力 | 1830 |  |  |  | 三菱エンジニアリングプラスチックス株式会社 | ユーピロン・シート |  | 29000 |  | 押出成形 | [11 empty] | 145 | 220～230 | 8 | 58.6～68.6 | 80.4～90.2 | 2.2 | 740～980 |  | M60～M70 | 6～7 | 1.2
9 | PC | NF2000U | 引張 |  | ISO 527-1及びISO 527-2 | 5567 30kNf |  | ダンベル型 | ISO 527-2/1A | 10 | 4 |  |  |  | 無 | 0 | 100 |  |  |  |  | 69.3 | 最大応力 | 1790 |  |  |  | 三菱エンジニアリングプラスチックス株式会社 | ユーピロン・シート |  | 29000 |  | 押出成形 | [11 empty] | 145 | 220～230 | 8 | 58.6～68.6 | 80.4～90.2 | 2.2 | 740～980 |  | M60～M70 | 6～7 | 1.2
10 | PC | NF2000U | 引張 |  | ISO 527-1及びISO 527-2 | 5567 30kNf |  | ダンベル型 | ISO 527-2/1A | 10 | 4 |  |  |  | 無 | 0 | 100 |  |  |  |  | 69.3 | 最大応力 | 1800 |  |  |  | 三菱エンジニアリングプラスチックス株式会社 | ユーピロン・シート |  | 29000 |  | 押出成形 | [11 empty] | 145 | 220～230 | 8 | 58.6～68.6 | 80.4～90.2 | 2.2 | 740～980 |  | M60～M70 | 6～7 | 1.2
11 | PC | NF2000U | 引張 |  | ISO 527-1及びISO 527-2 | 5567 30kNf |  | ダンベル型 | ISO 527-2/1A | 10 | 4 |  |  |  | 無 | 23 | 10 |  |  |  |  | 60 | 最大応力 | 1990 |  |  |  | 三菱エンジニアリングプラスチックス株式会社 | ユーピロン・シート |  | 29000 |  | 押出成形 | [11 empty] | 145 | 220～230 | 8 | 58.6～68.6 | 80.4～90.2 | 2.2 | 740～980 |  | M60～M70 | 6～7 | 1.2
12 | PC | NF2000U | 引張 |  | ISO 527-1及びISO 527-2 | 5567 30kNf |  | ダンベル型 | ISO 527-2/1A | 10 | 4 |  |  |  | 無 | 23 | 10 |  |  |  |  | 59.9 | 最大応力 | 2160 |  |  |  | 三菱エンジニアリングプラスチックス株式会社 | ユーピロン・シート |  | 29000 |  | 押出成形 | [11 empty] | 145 | 220～230 | 8 | 58.6～68.6 | 80.4～90.2 | 2.2 | 740～980 |  | M60～M70 | 6～7 | 1.2
13 | PC | NF2000U | 引張 |  | ISO 527-1及びISO 527-2 | 5567 30kNf |  | ダンベル型 | ISO 527-2/1A | 10 | 4 |  |  |  | 無 | 23 | 10 |  |  |  |  | 61.3 | 最大応力 | 2090 |  |  |  | 三菱エンジニアリングプラスチックス株式会社 | ユーピロン・シート |  | 29000 |  | 押出成形 | [11 empty] | 145 | 220～230 | 8 | 58.6～68.6 | 80.4～90.2 | 2.2 | 740～980 |  | M60～M70 | 6～7 | 1.2
14 | PC | NF2000U | 引張 |  | ISO 527-1及びISO 527-2 | 5567 30kNf |  | ダンベル型 | ISO 527-2/1A | 10 | 4 |  |  |  | 無 | 23 | 10 |  |  |  |  | 60.3 | 最大応力 | 2030 |  |  |  | 三菱エンジニアリングプラスチックス株式会社 | ユーピロン・シート |  | 29000 |  | 押出成形 | [11 empty] | 145 | 220～230 | 8 | 58.6～68.6 | 80.4～90.2 | 2.2 | 740～980 |  | M60～M70 | 6～7 | 1.2
15 | PC | NF2000U | 引張 |  | ISO 527-1及びISO 527-2 | 5567 30kNf |  | ダンベル型 | ISO 527-2/1A | 10 | 4 |  |  |  | 無 | 23 | 10 |  |  |  |  | 60.8 | 最大応力 | 1920 |  |  |  | 三菱エンジニアリングプラスチックス株式会社 | ユーピロン・シート |  | 29000 |  | 押出成形 | [11 empty] | 145 | 220～230 | 8 | 58.6～68.6 | 80.4～90.2 | 2.2 | 740～980 |  | M60～M70 | 6～7 | 1.2
16 | PC | NF2000U | 引張 |  | ISO 527-1及びISO 527-2 | 5567 30kNf |  | ダンベル型 | ISO 527-2/1A | 10 | 4 |  |  |  | 無 | 23 | 10 |  |  |  |  | 60.8 | 最大応力 | 874 |  |  |  | 三菱エンジニアリングプラスチックス株式会社 | ユーピロン・シート |  | 29000 |  | 押出成形 | [11 empty] | 145 | 220～230 | 8 | 58.6～68.6 | 80.4～90.2 | 2.2 | 740～980 |  | M60～M70 | 6～7 | 1.2
17 | PC | NF2000U | 引張 |  | ISO 527-1及びISO 527-2 | 5567 30kNf |  | ダンベル型 | ISO 527-2/1A | 10 | 4 |  |  |  | 無 | 23 | 10 |  |  |  |  | 56.6 | 最大応力 | 935 |  |  |  | 三菱エンジニアリングプラスチックス株式会社 | ユーピロン・シート |  | 29000 |  | 押出成形 | [11 empty] | 145 | 220～230 | 8 | 58.6～68.6 | 80.4～90.2 | 2.2 | 740～980 |  | M60～M70 | 6～7 | 1.2
18 | PC | NF2000U | 引張 |  | ISO 527-1及びISO 527-2 | 5567 30kNf |  | ダンベル型 | ISO 527-2/1A | 10 | 4 |  |  |  | 無 | 23 | 10 |  |  |  |  | 56.6 | 最大応力 | 931 |  |  |  | 三菱エンジニアリングプラスチックス株式会社 | ユーピロン・シート |  | 29000 |  | 押出成形 | [11 empty] | 145 | 220～230 | 8 | 58.6～68.6 | 80.4～90.2 | 2.2 | 740～980 |  | M60～M70 | 6～7 | 1.2
19 | PC | NF2000U | 引張 |  | ISO 527-1及びISO 527-2 | 5567 30kNf |  | ダンベル型 | ISO 527-2/1A | 10 | 4 |  |  |  | 無 | 23 | 10 |  |  |  |  | 56.6 | 最大応力 | 936 |  |  |  | 三菱エンジニアリングプラスチックス株式会社 | ユーピロン・シート |  | 29000 |  | 押出成形 | [11 empty] | 145 | 220～230 | 8 | 58.6～68.6 | 80.4～90.2 | 2.2 | 740～980 |  | M60～M70 | 6～7 | 1.2
20 | PC | NF2000U | 引張 |  | ISO 527-1及びISO 527-2 | 5567 30kNf |  | ダンベル型 | ISO 527-2/1A | 10 | 4 |  |  |  | 無 | 23 | 10 |  |  |  |  | 59.3 | 最大応力 | 988 |  |  |  | 三菱エンジニアリングプラスチックス株式会社 | ユーピロン・シート |  | 29000 |  | 押出成形 | [11 empty] | 145 | 220～230 | 8 | 58.6～68.6 | 80.4～90.2 | 2.2 | 740～980 |  | M60～M70 | 6～7 | 1.2
21 | PC | NF2000U | 引張 |  | ISO 527-1及びISO 527-2 | 5567 30kNf |  | ダンベル型 | ISO 527-2/1A | 10 | 4 |  |  |  | 無 | 23 | 10 |  |  |  |  | 59 | 最大応力 | 1020 |  |  |  | 三菱エンジニアリングプラスチックス株式会社 | ユーピロン・シート |  | 29000 |  | 押出成形 | [11 empty] | 145 | 220～230 | 8 | 58.6～68.6 | 80.4～90.2 | 2.2 | 740～980 |  | M60～M70 | 6～7 | 1.2
22 | PC | NF2000U | 引張 |  | ISO 527-1及びISO 527-2 | 5567 30kNf |  | ダンベル型 | ISO 527-2/1A | 10 | 4 |  |  |  | 無 | 23 | 100 |  |  |  |  | 63.1 | 最大応力 | 1890 |  |  |  | 三菱エンジニアリングプラスチックス株式会社 | ユーピロン・シート |  | 29000 |  | 押出成形 | [11 empty] | 145 | 220～230 | 8 | 58.6～68.6 | 80.4～90.2 | 2.2 | 740～980 |  | M60～M70 | 6～7 | 1.2
23 | PC | NF2000U | 引張 |  | ISO 527-1及びISO 527-2 | 5567 30kNf |  | ダンベル型 | ISO 527-2/1A | 10 | 4 |  |  |  | 無 | 23 | 100 |  |  |  |  | 62.6 | 最大応力 | 2010 |  |  |  | 三菱エンジニアリングプラスチックス株式会社 | ユーピロン・シート |  | 29000 |  | 押出成形 | [11 empty] | 145 | 220～230 | 8 | 58.6～68.6 | 80.4～90.2 | 2.2 | 740～980 |  | M60～M70 | 6～7 | 1.2
24 | PC | NF2000U | 引張 |  | ISO 527-1及びISO 527-2 | 5567 30kNf |  | ダンベル型 | ISO 527-2/1A | 10 | 4 |  |  |  | 無 | 23 | 100 |  |  |  |  | 62.4 | 最大応力 | 1900 |  |  |  | 三菱エンジニアリングプラスチックス株式会社 | ユーピロン・シート |  | 29000 |  | 押出成形 | [11 empty] | 145 | 220～230 | 8 | 58.6～68.6 | 80.4～90.2 | 2.2 | 740～980 |  | M60～M70 | 6～7 | 1.2
25 | PC | NF2000U | 引張 |  | ISO 527-1及びISO 527-2 | 5567 30kNf |  | ダンベル型 | ISO 527-2/1A | 10 | 4 |  |  |  | 無 | 23 | 100 |  |  |  |  | 62.7 | 最大応力 | 1890 |  |  |  | 三菱エンジニアリングプラスチックス株式会社 | ユーピロン・シート |  | 29000 |  | 押出成形 | [11 empty] | 145 | 220～230 | 8 | 58.6～68.6 | 80.4～90.2 | 2.2 | 740～980 |  | M60～M70 | 6～7 | 1.2
26 | PC | NF2000U | 引張 |  | ISO 527-1及びISO 527-2 | 5567 30kNf |  | ダンベル型 | ISO 527-2/1A | 10 | 4 |  |  |  | 無 | 23 | 100 |  |  |  |  | 63 | 最大応力 | 1850 |  |  |  | 三菱エンジニアリングプラスチックス株式会社 | ユーピロン・シート |  | 29000 |  | 押出成形 | [11 empty] | 145 | 220～230 | 8 | 58.6～68.6 | 80.4～90.2 | 2.2 | 740～980 |  | M60～M70 | 6～7 | 1.2
27 | PC | NF2000U | 引張 |  | ISO 527-1及びISO 527-2 | 5567 30kNf |  | ダンベル型 | ISO 527-2/1A | 10 | 4 |  |  |  | 無 | 40 | 10 |  |  |  |  | 58.8 | 最大応力 | 2120 | 0.37 |  |  | 三菱エンジニアリングプラスチックス株式会社 | ユーピロン・シート |  | 29000 |  | 押出成形 | [11 empty] | 145 | 220～230 | 8 | 58.6～68.6 | 80.4～90.2 | 2.2 | 740～980 |  | M60～M70 | 6～7 | 1.2
28 | PC | NF2000U | 引張 |  | ISO 527-1及びISO 527-2 | 5567 30kNf |  | ダンベル型 | ISO 527-2/1A | 10 | 4 |  |  |  | 無 | 40 | 10 |  |  |  |  | 59.6 | 最大応力 | 2200 | 0.41 |  |  | 三菱エンジニアリングプラスチックス株式会社 | ユーピロン・シート |  | 29000 |  | 押出成形 | [11 empty] | 145 | 220～230 | 8 | 58.6～68.6 | 80.4～90.2 | 2.2 | 740～980 |  | M60～M70 | 6～7 | 1.2
29 | PC | NF2000U | 引張 |  | ISO 527-1及びISO 527-2 | 5567 30kNf |  | ダンベル型 | ISO 527-2/1A | 10 | 4 |  |  |  | 無 | 40 | 10 |  |  |  |  | 59.6 | 最大応力 | 2220 | 0.42 |  |  | 三菱エンジニアリングプラスチックス株式会社 | ユーピロン・シート |  | 29000 |  | 押出成形 | [11 empty] | 145 | 220～230 | 8 | 58.6～68.6 | 80.4～90.2 | 2.2 | 740～980 |  | M60～M70 | 6～7 | 1.2
30 | PC | NF2000U | 引張 |  | ISO 527-1及びISO 527-2 | 5567 30kNf |  | ダンベル型 | ISO 527-2/1A | 10 | 4 |  |  |  | 無 | 40 | 10 |  |  |  |  | 59.3 | 最大応力 | 2240 | 0.41 |  |  | 三菱エンジニアリングプラスチックス株式会社 | ユーピロン・シート |  | 29000 |  | 押出成形 | [11 empty] | 145 | 220～230 | 8 | 58.6～68.6 | 80.4～90.2 | 2.2 | 740～980 |  | M60～M70 | 6～7 | 1.2
31 | PC | NF2000U | 引張 |  | ISO 527-1及びISO 527-2 | 5567 30kNf |  | ダンベル型 | ISO 527-2/1A | 10 | 4 |  |  |  | 無 | 40 | 10 |  |  |  |  | 59.4 | 最大応力 | 2210 | 0.41 |  |  | 三菱エンジニアリングプラスチックス株式会社 | ユーピロン・シート |  | 29000 |  | 押出成形 | [11 empty] | 145 | 220～230 | 8 | 58.6～68.6 | 80.4～90.2 | 2.2 | 740～980 |  | M60～M70 | 6～7 | 1.2
32 | PC | NF2000U | 引張 |  | ISO 527-1及びISO 527-2 | 5567 30kNf |  | ダンベル型 | ISO 527-2/1A | 10 | 4 |  |  |  | 無 | 40 | 10 |  |  |  |  | 59.1 | 最大応力 | 2170 | 0.41 |  |  | 三菱エンジニアリングプラスチックス株式会社 | ユーピロン・シート |  | 29000 |  | 押出成形 | [11 empty] | 145 | 220～230 | 8 | 58.6～68.6 | 80.4～90.2 | 2.2 | 740～980 |  | M60～M70 | 6～7 | 1.2
33 | PC | NF2000U | 引張 |  | ISO 527-1及びISO 527-2 | 5567 30kNf |  | ダンベル型 | ISO 527-2/1A | 10 | 4 |  |  |  | 無 | 40 | 100 |  |  |  |  | 60.7 | 最大応力 | 2190 | 0.43 |  |  | 三菱エンジニアリングプラスチックス株式会社 | ユーピロン・シート |  | 29000 |  | 押出成形 | [11 empty] | 145 | 220～230 | 8 | 58.6～68.6 | 80.4～90.2 | 2.2 | 740～980 |  | M60～M70 | 6～7 | 1.2
34 | PC | NF2000U | 引張 |  | ISO 527-1及びISO 527-2 | 5567 30kNf |  | ダンベル型 | ISO 527-2/1A | 10 | 4 |  |  |  | 無 | 40 | 100 |  |  |  |  | 62.3 | 最大応力 | 2210 | 0.49 |  |  | 三菱エンジニアリングプラスチックス株式会社 | ユーピロン・シート |  | 29000 |  | 押出成形 | [11 empty] | 145 | 220～230 | 8 | 58.6～68.6 | 80.4～90.2 | 2.2 | 740～980 |  | M60～M70 | 6～7 | 1.2
35 | PC | NF2000U | 引張 |  | ISO 527-1及びISO 527-2 | 5567 30kNf |  | ダンベル型 | ISO 527-2/1A | 10 | 4 |  |  |  | 無 | 40 | 100 |  |  |  |  | 62.4 | 最大応力 | 2280 | 0.45 |  |  | 三菱エンジニアリングプラスチックス株式会社 | ユーピロン・シート |  | 29000 |  | 押出成形 | [11 empty] | 145 | 220～230 | 8 | 58.6～68.6 | 80.4～90.2 | 2.2 | 740～980 |  | M60～M70 | 6～7 | 1.2
36 | PC | NF2000U | 引張 |  | ISO 527-1及びISO 527-2 | 5567 30kNf |  | ダンベル型 | ISO 527-2/1A | 10 | 4 |  |  |  | 無 | 40 | 100 |  |  |  |  | 61.4 | 最大応力 | 2270 | 0.35 |  |  | 三菱エンジニアリングプラスチックス株式会社 | ユーピロン・シート |  | 29000 |  | 押出成形 | [11 empty] | 145 | 220～230 | 8 | 58.6～68.6 | 80.4～90.2 | 2.2 | 740～980 |  | M60～M70 | 6～7 | 1.2
37 | PC | NF2000U | 引張 |  | ISO 527-1及びISO 527-2 | 5567 30kNf |  | ダンベル型 | ISO 527-2/1A | 10 | 4 |  |  |  | 無 | 40 | 100 |  |  |  |  | 62.1 | 最大応力 | 2300 | 0.31 |  |  | 三菱エンジニアリングプラスチックス株式会社 | ユーピロン・シート |  | 29000 |  | 押出成形 | [11 empty] | 145 | 220～230 | 8 | 58.6～68.6 | 80.4～90.2 | 2.2 | 740～980 |  | M60～M70 | 6～7 | 1.2
38 | PC | NF2000U | 引張 |  | ISO 527-1及びISO 527-2 | 5567 30kNf |  | ダンベル型 | ISO 527-2/1A | 10 | 4 |  |  |  | 無 | 40 | 100 |  |  |  |  | 62.8 | 最大応力 | 2330 | 0.47 |  |  | 三菱エンジニアリングプラスチックス株式会社 | ユーピロン・シート |  | 29000 |  | 押出成形 | [11 empty] | 145 | 220～230 | 8 | 58.6～68.6 | 80.4～90.2 | 2.2 | 740～980 |  | M60～M70 | 6～7 | 1.2
39 | PC | NF2000U | 引張 |  | ISO 527-1及びISO 527-2 | 5567 30kNf |  | ダンベル型 | ISO 527-2/1A | 10 | 4 |  |  |  | 無 | 40 | 100 |  |  |  |  | 61.7 | 最大応力 | 2240 | 0.37 |  |  | 三菱エンジニアリングプラスチックス株式会社 | ユーピロン・シート |  | 29000 |  | 押出成形 | [11 empty] | 145 | 220～230 | 8 | 58.6～68.6 | 80.4～90.2 | 2.2 | 740～980 |  | M60～M70 | 6～7 | 1.2
40 | PMMA |  | 圧縮 |  | ISO 604 | 5567 30kNf |  | ダンベル型 | ISO 527-2/1A | 10 | 4 |  |  |  | 無 | 23 | 1 |  |  |  |  | 101.3 | 最大応力 | 873 |  | : |  | クラレ株式会社 | パラグラス |  | 2300000 |  | キャスト成形 | [10 empty] | 0 | 108 | 250 |  | 76 | 120 | 3200 | 2.1 |  | M100 |  | 1.19
41 | PMMA |  | 圧縮 |  | ISO 604 | 5567 30kNf |  | ダンベル型 | ISO 527-2/1A | 10 | 4 |  |  |  | 無 | 23 | 1 |  |  |  |  | 103.8 | 最大応力 | 800 |  | : |  | クラレ株式会社 | パラグラス |  | 2300000 |  | キャスト成形 | [10 empty] | 0 | 108 | 250 |  | 76 | 120 | 3200 | 2.1 |  | M100 |  | 1.19
42 | PMMA |  | 圧縮 |  | ISO 604 | 5567 30kNf |  | ダンベル型 | ISO 527-2/1A | 10 | 4 |  |  |  | 無 | 23 | 10 |  |  |  |  | 117 | 最大応力 | 743 |  |  |  | クラレ株式会社 | パラグラス |  | 2300000 |  | キャスト成形 | [10 empty] | 0 | 108 | 250 |  | 76 | 120 | 3200 | 2.1 |  | M100 |  | 1.19
43 | PMMA |  | 圧縮 |  | ISO 604 | 5567 30kNf |  | ダンベル型 | ISO 527-2/1A | 10 | 4 |  |  |  | 無 | 23 | 10 |  |  |  |  | 118.5 | 最大応力 | 685 |  |  |  | クラレ株式会社 | パラグラス |  | 2300000 |  | キャスト成形 | [10 empty] | 0 | 108 | 250 |  | 76 | 120 | 3200 | 2.1 |  | M100 |  | 1.19
44 | PVC | S-101E | 引張 |  | ISO 527-1及びISO 527-2 | 5567 30kNf |  | ダンベル型 | ISO 527-2/1A | 10 | 4 |  |  |  | 無 | -40 | 10 |  |  |  |  | 98 | 最大応力 | 3790 | 0.37 |  |  | 積水化学工業株式会社 | エスロン |  | 50000 |  | 押出成形 | [10 empty] | 0 | 70～87 | 212 |  | 52.9～56.8 | 88.3 | 3100 | 5.9 |  | R120 | 6～8 | 1.47
45 | PVC | S-101E | 引張 |  | ISO 527-1及びISO 527-2 | 5567 30kNf |  | ダンベル型 | ISO 527-2/1A | 10 | 4 |  |  |  | 無 | -40 | 10 |  |  |  |  | 93.7 | 最大応力 | 3680 | 0.38 |  |  | 積水化学工業株式会社 | エスロン |  | 50000 |  | 押出成形 | [10 empty] | 0 | 70～87 | 212 |  | 52.9～56.8 | 88.3 | 3100 | 5.9 |  | R120 | 6～8 | 1.47
46 | PVC | S-101E | 引張 |  | ISO 527-1及びISO 527-2 | 5567 30kNf |  | ダンベル型 | ISO 527-2/1A | 10 | 4 |  |  |  | 無 | -40 | 10 |  |  |  |  | 95.1 | 最大応力 | 3540 | 0.42 |  |  | 積水化学工業株式会社 | エスロン |  | 50000 |  | 押出成形 | [10 empty] | 0 | 70～87 | 212 |  | 52.9～56.8 | 88.3 | 3100 | 5.9 |  | R120 | 6～8 | 1.47
47 | PVC | S-101E | 引張 |  | ISO 527-1及びISO 527-2 | 5567 30kNf |  | ダンベル型 | ISO 527-2/1A | 10 | 4 |  |  |  | 無 | -40 | 10 |  |  |  |  | 94.2 | 最大応力 | 3540 | 0.39 |  |  | 積水化学工業株式会社 | エスロン |  | 50000 |  | 押出成形 | [10 empty] | 0 | 70～87 | 212 |  | 52.9～56.8 | 88.3 | 3100 | 5.9 |  | R120 | 6～8 | 1.47
48 | PVC | S-101E | 引張 |  | ISO 527-1及びISO 527-2 | 5567 30kNf |  | ダンベル型 | ISO 527-2/1A | 10 | 4 |  |  |  | 無 | -40 | 10 |  |  |  |  | 93.6 | 最大応力 | 3630 | 0.24 |  |  | 積水化学工業株式会社 | エスロン |  | 50000 |  | 押出成形 | [10 empty] | 0 | 70～87 | 212 |  | 52.9～56.8 | 88.3 | 3100 | 5.9 |  | R120 | 6～8 | 1.47
49 | PVC | S-101E | 引張 |  | ISO 527-1及びISO 527-2 | 5567 30kNf |  | ダンベル型 | ISO 527-2/1A | 10 | 4 |  |  |  | 無 | -40 | 10 |  |  |  |  | 96 | 最大応力 | 3430 | 0.26 |  |  | 積水化学工業株式会社 | エスロン |  | 50000 |  | 押出成形 | [10 empty] | 0 | 70～87 | 212 |  | 52.9～56.8 | 88.3 | 3100 | 5.9 |  | R120 | 6～8 | 1.47
50 | PVC | S-101E | 引張 |  | ISO 527-1及びISO 527-2 | 5567 30kNf |  | ダンベル型 | ISO 527-2/1A | 10 | 4 |  |  |  | 無 | -40 | 10 |  |  |  |  | 100.7 | 最大応力 | 3680 | 0.32 |  |  | 積水化学工業株式会社 | エスロン |  | 50000 |  | 押出成形 | [10 empty] | 0 | 70～87 | 212 |  | 52.9～56.8 | 88.3 | 3100 | 5.9 |  | R120 | 6～8 | 1.47
51 | PVC | S-101E | 引張 |  | ISO 527-1及びISO 527-2 | 5567 30kNf |  | ダンベル型 | ISO 527-2/1A | 10 | 4 |  |  |  | 無 | -40 | 100 |  |  |  |  | 85.5 | 最大応力 | 3220 |  |  |  | 積水化学工業株式会社 | エスロン |  | 50000 |  | 押出成形 | [10 empty] | 0 | 70～87 | 212 |  | 52.9～56.8 | 88.3 | 3100 | 5.9 |  | R120 | 6～8 | 1.47
52 | PVC | S-101E | 引張 |  | ISO 527-1及びISO 527-2 | 5567 30kNf |  | ダンベル型 | ISO 527-2/1A | 10 | 4 |  |  |  | 無 | -40 | 100 |  |  |  |  | 88.3 | 最大応力 | 2940 |  |  |  | 積水化学工業株式会社 | エスロン |  | 50000 |  | 押出成形 | [10 empty] | 0 | 70～87 | 212 |  | 52.9～56.8 | 88.3 | 3100 | 5.9 |  | R120 | 6～8 | 1.47
53 | PVC | S-101E | 引張 |  | ISO 527-1及びISO 527-2 | 5567 30kNf |  | ダンベル型 | ISO 527-2/1A | 10 | 4 |  |  |  | 無 | -40 | 100 |  |  |  |  | 95.5 | 最大応力 | 3050 |  |  |  | 積水化学工業株式会社 | エスロン |  | 50000 |  | 押出成形 | [10 empty] | 0 | 70～87 | 212 |  | 52.9～56.8 | 88.3 | 3100 | 5.9 |  | R120 | 6～8 | 1.47
54 | PVC | S-101E | 引張 |  | ISO 527-1及びISO 527-2 | 5567 30kNf |  | ダンベル型 | ISO 527-2/1A | 10 | 4 |  |  |  | 無 | -40 | 100 |  |  |  |  | 81.3 | 最大応力 | 3160 |  |  |  | 積水化学工業株式会社 | エスロン |  | 50000 |  | 押出成形 | [10 empty] | 0 | 70～87 | 212 |  | 52.9～56.8 | 88.3 | 3100 | 5.9 |  | R120 | 6～8 | 1.47
55 | PVC | S-101E | 引張 |  | ISO 527-1及びISO 527-2 | 5567 30kNf |  | ダンベル型 | ISO 527-2/1A | 10 | 4 |  |  |  | 無 | -20 | 10 |  |  |  |  | 85 | 最大応力 | 3470 | 0.38 |  |  | 積水化学工業株式会社 | エスロン |  | 50000 |  | 押出成形 | [10 empty] | 0 | 70～87 | 212 |  | 52.9～56.8 | 88.3 | 3100 | 5.9 |  | R120 | 6～8 | 1.47
56 | PVC | S-101E | 引張 |  | ISO 527-1及びISO 527-2 | 5567 30kNf |  | ダンベル型 | ISO 527-2/1A | 10 | 4 |  |  |  | 無 | -20 | 10 |  |  |  |  | 84.7 | 最大応力 | 3600 | 0.36 |  |  | 積水化学工業株式会社 | エスロン |  | 50000 |  | 押出成形 | [10 empty] | 0 | 70～87 | 212 |  | 52.9～56.8 | 88.3 | 3100 | 5.9 |  | R120 | 6～8 | 1.47
57 | PVC | S-101E | 引張 |  | ISO 527-1及びISO 527-2 | 5567 30kNf |  | ダンベル型 | ISO 527-2/1A | 10 | 4 |  |  |  | 無 | -20 | 10 |  |  |  |  | 84 | 最大応力 | 3350 | 0.4 |  |  | 積水化学工業株式会社 | エスロン |  | 50000 |  | 押出成形 | [10 empty] | 0 | 70～87 | 212 |  | 52.9～56.8 | 88.3 | 3100 | 5.9 |  | R120 | 6～8 | 1.47
58 | PVC | S-101E | 引張 |  | ISO 527-1及びISO 527-2 | 5567 30kNf |  | ダンベル型 | ISO 527-2/1A | 10 | 4 |  |  |  | 無 | -20 | 10 |  |  |  |  | 83.4 | 最大応力 | 3440 | 0.33 |  |  | 積水化学工業株式会社 | エスロン |  | 50000 |  | 押出成形 | [10 empty] | 0 | 70～87 | 212 |  | 52.9～56.8 | 88.3 | 3100 | 5.9 |  | R120 | 6～8 | 1.47
59 | PVC | S-101E | 引張 |  | ISO 527-1及びISO 527-2 | 5567 30kNf |  | ダンベル型 | ISO 527-2/1A | 10 | 4 |  |  |  | 無 | -20 | 10 |  |  |  |  | 82.9 | 最大応力 | 3470 | 0.39 |  |  | 積水化学工業株式会社 | エスロン |  | 50000 |  | 押出成形 | [10 empty] | 0 | 70～87 | 212 |  | 52.9～56.8 | 88.3 | 3100 | 5.9 |  | R120 | 6～8 | 1.47
60 | PVC | S-101E | 引張 |  | ISO 527-1及びISO 527-2 | 5567 30kNf |  | ダンベル型 | ISO 527-2/1A | 10 | 4 |  |  |  | 無 | -20 | 100 |  |  |  |  | 92.9 | 最大応力 | 3460 | 0.28 |  |  | 積水化学工業株式会社 | エスロン |  | 50000 |  | 押出成形 | [10 empty] | 0 | 70～87 | 212 |  | 52.9～56.8 | 88.3 | 3100 | 5.9 |  | R120 | 6～8 | 1.47
61 | PVC | S-101E | 引張 |  | ISO 527-1及びISO 527-2 | 5567 30kNf |  | ダンベル型 | ISO 527-2/1A | 10 | 4 |  |  |  | 無 | -20 | 100 |  |  |  |  | 92 | 最大応力 | 3440 | 0.32 |  |  | 積水化学工業株式会社 | エスロン |  | 50000 |  | 押出成形 | [10 empty] | 0 | 70～87 | 212 |  | 52.9～56.8 | 88.3 | 3100 | 5.9 |  | R120 | 6～8 | 1.47
62 | PVC | S-101E | 引張 |  | ISO 527-1及びISO 527-2 | 5567 30kNf |  | ダンベル型 | ISO 527-2/1A | 10 | 4 |  |  |  | 無 | -20 | 10 |  |  |  |  | 91.1 | 最大応力 | 3610 | 0.3 |  |  | 積水化学工業株式会社 | エスロン |  | 50000 |  | 押出成形 | [10 empty] | 0 | 70～87 | 212 |  | 52.9～56.8 | 88.3 | 3100 | 5.9 |  | R120 | 6～8 | 1.47
63 | PVC | S-101E | 引張 |  | ISO 527-1及びISO 527-2 | 5567 30kNf |  | ダンベル型 | ISO 527-2/1A | 10 | 4 |  |  |  | 無 | -20 | 100 |  |  |  |  | 92.2 | 最大応力 | 3650 | 0.35 |  |  | 積水化学工業株式会社 | エスロン |  | 50000 |  | 押出成形 | [10 empty] | 0 | 70～87 | 212 |  | 52.9～56.8 | 88.3 | 3100 | 5.9 |  | R120 | 6～8 | 1.47
64 | PVC | S-101E | 引張 |  | ISO 527-1及びISO 527-2 | 5567 30kNf |  | ダンベル型 | ISO 527-2/1A | 10 | 4 |  |  |  | 無 | -20 | 100 |  |  |  |  | 88 | 最大応力 | 3300 | 0.36 |  |  | 積水化学工業株式会社 | エスロン |  | 50000 |  | 押出成形 | [10 empty] | 0 | 70～87 | 212 |  | 52.9～56.8 | 88.3 | 3100 | 5.9 |  | R120 | 6～8 | 1.47
65 | PVC | S-101E | 引張 |  | ISO 527-1及びISO 527-2 | 5567 30kNf |  | ダンベル型 | ISO 527-2/1A | 10 | 4 |  |  |  | 無 | -20 | 100 |  |  |  |  | 91.6 | 最大応力 | 3520 | 0.42 |  |  | 積水化学工業株式会社 | エスロン |  | 50000 |  | 押出成形 | [10 empty] | 0 | 70～87 | 212 |  | 52.9～56.8 | 88.3 | 3100 | 5.9 |  | R120 | 6～8 | 1.47
66 | PVC | S-101E | 引張 |  | ISO 527-1及びISO 527-2 | 5567 30kNf |  | ダンベル型 | ISO 527-2/1A | 10 | 4 |  |  |  | 無 | -20 | 100 |  |  |  |  | 90.4 | 最大応力 | 3380 | 0.37 |  |  | 積水化学工業株式会社 | エスロン |  | 50000 |  | 押出成形 | [10 empty] | 0 | 70～87 | 212 |  | 52.9～56.8 | 88.3 | 3100 | 5.9 |  | R120 | 6～8 | 1.47
67 | PVC | S-101E | 引張 |  | ISO 527-1及びISO 527-2 | 5567 30kNf |  | ダンベル型 | ISO 527-2/1A | 10 | 4 |  |  |  | 無 | -20 | 100 |  |  |  |  | 90.9 | 最大応力 | 3420 | 0.41 |  |  | 積水化学工業株式会社 | エスロン |  | 50000 |  | 押出成形 | [10 empty] | 0 | 70～87 | 212 |  | 52.9～56.8 | 88.3 | 3100 | 5.9 |  | R120 | 6～8 | 1.47
68 | PVC | S-101E | 引張 |  | ISO 527-1及びISO 527-2 | 5567 30kNf |  | ダンベル型 | ISO 527-2/1A | 10 | 4 |  |  |  | 無 | -20 | 100 |  |  |  |  | 92.5 | 最大応力 | 3500 | 0.34 |  |  | 積水化学工業株式会社 | エスロン |  | 50000 |  | 押出成形 | [10 empty] | 0 | 70～87 | 212 |  | 52.9～56.8 | 88.3 | 3100 | 5.9 |  | R120 | 6～8 | 1.47
69 | PVC | S-101E | 引張 |  | ISO 527-1及びISO 527-2 | 5567 30kNf |  | ダンベル型 | ISO 527-2/1A | 10 | 4 |  |  |  | 無 | -20 | 100 |  |  |  |  | 90.1 | 最大応力 | 3500 | 0.44 |  |  | 積水化学工業株式会社 | エスロン |  | 50000 |  | 押出成形 | [10 empty] | 0 | 70～87 | 212 |  | 52.9～56.8 | 88.3 | 3100 | 5.9 |  | R120 | 6～8 | 1.47
70 | PVC | S-101E | 引張 |  | ISO 527-1及びISO 527-2 | 5567 30kNf |  | ダンベル型 | ISO 527-2/1A | 10 | 4 |  |  |  | 無 | 0 | 10 |  |  |  |  | 67.9 | 最大応力 | 3280 |  |  |  | 積水化学工業株式会社 | エスロン |  | 50000 |  | 押出成形 | [10 empty] | 0 | 70～87 | 212 |  | 52.9～56.8 | 88.3 | 3100 | 5.9 |  | R120 | 6～8 | 1.47
71 | PVC | S-101E | 引張 |  | ISO 527-1及びISO 527-2 | 5567 30kNf |  | ダンベル型 | ISO 527-2/1A | 10 | 4 |  |  |  | 無 | 0 | 10 |  |  |  |  | 67.8 | 最大応力 | 3280 |  |  |  | 積水化学工業株式会社 | エスロン |  | 50000 |  | 押出成形 | [10 empty] | 0 | 70～87 | 212 |  | 52.9～56.8 | 88.3 | 3100 | 5.9 |  | R120 | 6～8 | 1.47
72 | PVC | S-101E | 引張 |  | ISO 527-1及びISO 527-2 | 5567 30kNf |  | ダンベル型 | ISO 527-2/1A | 10 | 4 |  |  |  | 無 | 0 | 10 |  |  |  |  | 67.1 | 最大応力 | 2950 |  |  |  | 積水化学工業株式会社 | エスロン |  | 50000 |  | 押出成形 | [10 empty] | 0 | 70～87 | 212 |  | 52.9～56.8 | 88.3 | 3100 | 5.9 |  | R120 | 6～8 | 1.47
73 | PVC | S-101E | 引張 |  | ISO 527-1及びISO 527-2 | 5567 30kNf |  | ダンベル型 | ISO 527-2/1A | 10 | 4 |  |  |  | 無 | 0 | 10 |  |  |  |  | 69.3 | 最大応力 | 2950 |  |  |  | 積水化学工業株式会社 | エスロン |  | 50000 |  | 押出成形 | [10 empty] | 0 | 70～87 | 212 |  | 52.9～56.8 | 88.3 | 3100 | 5.9 |  | R120 | 6～8 | 1.47
74 | PVC | S-101E | 引張 |  | ISO 527-1及びISO 527-2 | 5567 30kNf |  | ダンベル型 | ISO 527-2/1A | 10 | 4 |  |  |  | 無 | 0 | 10 |  |  |  |  | 78.3 | 最大応力 | 3340 | 0.36 |  |  | 積水化学工業株式会社 | エスロン |  | 50000 |  | 押出成形 | [10 empty] | 0 | 70～87 | 212 |  | 52.9～56.8 | 88.3 | 3100 | 5.9 |  | R120 | 6～8 | 1.47
75 | PVC | S-101E | 引張 |  | ISO 527-1及びISO 527-2 | 5567 30kNf |  | ダンベル型 | ISO 527-2/1A | 10 | 4 |  |  |  | 無 | 0 | 100 |  |  |  |  | 76.5 | 最大応力 | 3270 | 0.45 |  |  | 積水化学工業株式会社 | エスロン |  | 50000 |  | 押出成形 | [10 empty] | 0 | 70～87 | 212 |  | 52.9～56.8 | 88.3 | 3100 | 5.9 |  | R120 | 6～8 | 1.47
76 | PVC | S-101E | 引張 |  | ISO 527-1及びISO 527-2 | 5567 30kNf |  | ダンベル型 | ISO 527-2/1A | 10 | 4 |  |  |  | 無 | 0 | 100 |  |  |  |  | 80 | 最大応力 | 3620 | 0.46 |  |  | 積水化学工業株式会社 | エスロン |  | 50000 |  | 押出成形 | [10 empty] | 0 | 70～87 | 212 |  | 52.9～56.8 | 88.3 | 3100 | 5.9 |  | R120 | 6～8 | 1.47
77 | PVC | S-101E | 引張 |  | ISO 527-1及びISO 527-2 | 5567 30kNf |  | ダンベル型 | ISO 527-2/1A | 10 | 4 |  |  |  | 無 | 0 | 100 |  |  |  |  | 78.9 | 最大応力 | 3240 | 0.41 |  |  | 積水化学工業株式会社 | エスロン |  | 50000 |  | 押出成形 | [10 empty] | 0 | 70～87 | 212 |  | 52.9～56.8 | 88.3 | 3100 | 5.9 |  | R120 | 6～8 | 1.47
78 | PVC | S-101E | 引張 |  | ISO 527-1及びISO 527-2 | 5567 30kNf |  | ダンベル型 | ISO 527-2/1A | 10 | 4 |  |  |  | 無 | 0 | 100 |  |  |  |  | 78.9 | 最大応力 | 3300 | 0.38 |  |  | 積水化学工業株式会社 | エスロン |  | 50000 |  | 押出成形 | [10 empty] | 0 | 70～87 | 212 |  | 52.9～56.8 | 88.3 | 3100 | 5.9 |  | R120 | 6～8 | 1.47
79 | PVC | S-101E | 引張 |  | ISO 527-1及びISO 527-2 | 5567 30kNf |  | ダンベル型 | ISO 527-2/1A | 10 | 4 |  |  |  | 無 | 0 | 100 |  |  |  |  | 78.2 | 最大応力 | 3370 | 0.36 |  |  | 積水化学工業株式会社 | エスロン |  | 50000 |  | 押出成形 | [10 empty] | 0 | 70～87 | 212 |  | 52.9～56.8 | 88.3 | 3100 | 5.9 |  | R120 | 6～8 | 1.47
80 | PVC | S-101E | 引張 |  | ISO 527-1及びISO 527-2 | 5567 30kNf |  | ダンベル型 | ISO 527-2/1A | 10 | 4 |  |  |  | 無 | 0 | 100 |  |  |  |  | 76.8 | 最大応力 | 3160 | 0.36 |  |  | 積水化学工業株式会社 | エスロン |  | 50000 |  | 押出成形 | [10 empty] | 0 | 70～87 | 212 |  | 52.9～56.8 | 88.3 | 3100 | 5.9 |  | R120 | 6～8 | 1.47
81 | PVC | S-101E | 引張 |  | ISO 527-1及びISO 527-2 | 5567 30kNf |  | ダンベル型 | ISO 527-2/1A | 10 | 4 |  |  |  | 無 | 0 | 100 |  |  |  |  | 78.8 | 最大応力 | 3250 | 0.35 |  |  | 積水化学工業株式会社 | エスロン |  | 50000 |  | 押出成形 | [10 empty] | 0 | 70～87 | 212 |  | 52.9～56.8 | 88.3 | 3100 | 5.9 |  | R120 | 6～8 | 1.47
82 | PVC | S-101E | 引張 |  | ISO 527-1及びISO 527-2 | 5567 30kNf |  | ダンベル型 | ISO 527-2/1A | 10 | 4 |  |  |  | 無 | 23 | 10 |  |  |  |  | 57 | 最大応力 | 2460 |  |  |  | 積水化学工業株式会社 | エスロン |  | 50000 |  | 押出成形 | [10 empty] | 0 | 70～87 | 212 |  | 52.9～56.8 | 88.3 | 3100 | 5.9 |  | R120 | 6～8 | 1.47
83 | PVC | S-101E | 引張 |  | ISO 527-1及びISO 527-2 | 5567 30kNf |  | ダンベル型 | ISO 527-2/1A | 10 | 4 |  |  |  | 無 | 23 | 10 |  |  |  |  | 60 | 最大応力 | 2310 |  |  |  | 積水化学工業株式会社 | エスロン |  | 50000 |  | 押出成形 | [10 empty] | 0 | 70～87 | 212 |  | 52.9～56.8 | 88.3 | 3100 | 5.9 |  | R120 | 6～8 | 1.47
84 | PVC | S-101E | 引張 |  | ISO 527-1及びISO 527-2 | 5567 30kNf |  | ダンベル型 | ISO 527-2/1A | 10 | 4 |  |  |  | 無 | 23 | 10 |  |  |  |  | 56.4 | 最大応力 | 2610 |  |  |  | 積水化学工業株式会社 | エスロン |  | 50000 |  | 押出成形 | [10 empty] | 0 | 70～87 | 212 |  | 52.9～56.8 | 88.3 | 3100 | 5.9 |  | R120 | 6～8 | 1.47
85 | PVC | S-101E | 引張 |  | ISO 527-1及びISO 527-2 | 5567 30kNf |  | ダンベル型 | ISO 527-2/1A | 10 | 4 |  |  |  | 無 | 23 | 10 |  |  |  |  | 55.7 | 最大応力 | 2380 |  |  |  | 積水化学工業株式会社 | エスロン |  | 50000 |  | 押出成形 | [10 empty] | 0 | 70～87 | 212 |  | 52.9～56.8 | 88.3 | 3100 | 5.9 |  | R120 | 6～8 | 1.47
86 | PVC | S-101E | 引張 |  | ISO 527-1及びISO 527-2 | 5567 30kNf |  | ダンベル型 | ISO 527-2/1A | 10 | 4 |  |  |  | 無 | 23 | 10 |  |  |  |  | 55.7 | 最大応力 | 2460 |  |  |  | 積水化学工業株式会社 | エスロン |  | 50000 |  | 押出成形 | [10 empty] | 0 | 70～87 | 212 |  | 52.9～56.8 | 88.3 | 3100 | 5.9 |  | R120 | 6～8 | 1.47
87 | PVC | S-101E | 引張 |  | ISO 527-1及びISO 527-2 | 5567 30kNf |  | ダンベル型 | ISO 527-2/1A | 10 | 4 |  |  |  | 無 | 23 | 100 |  |  |  |  | 62.4 | 最大応力 | 2880 | 0.37 |  |  | 積水化学工業株式会社 | エスロン |  | 50000 |  | 押出成形 | [10 empty] | 0 | 70～87 | 212 |  | 52.9～56.8 | 88.3 | 3100 | 5.9 |  | R120 | 6～8 | 1.47
88 | PVC | S-101E | 引張 |  | ISO 527-1及びISO 527-2 | 5567 30kNf |  | ダンベル型 | ISO 527-2/1A | 10 | 4 |  |  |  | 無 | 23 | 100 |  |  |  |  | 62.4 | 最大応力 | 3050 | 0.4 |  |  | 積水化学工業株式会社 | エスロン |  | 50000 |  | 押出成形 | [10 empty] | 0 | 70～87 | 212 |  | 52.9～56.8 | 88.3 | 3100 | 5.9 |  | R120 | 6～8 | 1.47
89 | PVC | S-101E | 引張 |  | ISO 527-1及びISO 527-2 | 5567 30kNf |  | ダンベル型 | ISO 527-2/1A | 10 | 4 |  |  |  | 無 | 23 | 100 |  |  |  |  | 63.7 | 最大応力 | 3230 | 0.45 |  |  | 積水化学工業株式会社 | エスロン |  | 50000 |  | 押出成形 | [10 empty] | 0 | 70～87 | 212 |  | 52.9～56.8 | 88.3 | 3100 | 5.9 |  | R120 | 6～8 | 1.47
90 | PVC | S-101E | 引張 |  | ISO 527-1及びISO 527-2 | 5567 30kNf |  | ダンベル型 | ISO 527-2/1A | 10 | 4 |  |  |  | 無 | 23 | 100 |  |  |  |  | 61.8 | 最大応力 | 2560 | 0.32 |  |  | 積水化学工業株式会社 | エスロン |  | 50000 |  | 押出成形 | [10 empty] | 0 | 70～87 | 212 |  | 52.9～56.8 | 88.3 | 3100 | 5.9 |  | R120 | 6～8 | 1.47
91 | PVC | S-101E | 引張 |  | ISO 527-1及びISO 527-2 | 5567 30kNf |  | ダンベル型 | ISO 527-2/1A | 10 | 4 |  |  |  | 無 | 23 | 100 |  |  |  |  | 64.3 | 最大応力 | 3140 | 0.52 |  |  | 積水化学工業株式会社 | エスロン |  | 50000 |  | 押出成形 | [10 empty] | 0 | 70～87 | 212 |  | 52.9～56.8 | 88.3 | 3100 | 5.9 |  | R120 | 6～8 | 1.47
92 | PVC | S-101E | 引張 |  | ISO 527-1及びISO 527-2 | 5567 30kNf |  | ダンベル型 | ISO 527-2/1A | 10 | 4 |  |  |  | 無 | 23 | 100 |  |  |  |  | 65 | 最大応力 | 3210 | 0.56 |  |  | 積水化学工業株式会社 | エスロン |  | 50000 |  | 押出成形 | [10 empty] | 0 | 70～87 | 212 |  | 52.9～56.8 | 88.3 | 3100 | 5.9 |  | R120 | 6～8 | 1.47
93 | PVC | S-101E | 引張 |  | ISO 527-1及びISO 527-2 | 5567 30kNf |  | ダンベル型 | ISO 527-2/1A | 10 | 4 |  |  |  | 無 | 23 | 100 |  |  |  |  | 64.7 | 最大応力 | 3280 |  |  |  | 積水化学工業株式会社 | エスロン |  | 50000 |  | 押出成形 | [10 empty] | 0 | 70～87 | 212 |  | 52.9～56.8 | 88.3 | 3100 | 5.9 |  | R120 | 6～8 | 1.47
94 | PVC | S-101E | 引張 |  | ISO 527-1及びISO 527-2 | 5567 30kNf |  | ダンベル型 | ISO 527-2/1A | 10 | 4 |  |  |  | 無 | 23 | 100 |  |  |  |  | 63.1 | 最大応力 | 3090 | 0.42 |  |  | 積水化学工業株式会社 | エスロン |  | 50000 |  | 押出成形 | [10 empty] | 0 | 70～87 | 212 |  | 52.9～56.8 | 88.3 | 3100 | 5.9 |  | R120 | 6～8 | 1.47
95 | PC | NF2000U | 破壊靭性 |  | ASTM D5045-93 | サーボパルサーEHF-ED50KN-20Ｌ |  | SENB |  | 20.16 | 10 |  | スライド | 10.24 | 無 | 0 | 10 | 456 | 456 | 3.55 | [7 empty] | 三菱エンジニアリングプラスチックス株式会社 | ユーピロン・シート |  | 29000 |  | 押出成形 | [11 empty] | 145 | 220～230 | 8 | 58.6～68.6 | 80.4～90.2 | 2.2 | 740～980 |  | M60～M70 | 6～7 | 1.2
96 | PC | NF2000U | 破壊靭性 |  | ASTM D5045-93 | サーボパルサーEHF-ED50KN-20Ｌ |  | SENB |  | 20.14 | 10 |  | スライド | 10.23 | 無 | 0 | 10 | 481 | 481 | 3.74 | [7 empty] | 三菱エンジニアリングプラスチックス株式会社 | ユーピロン・シート |  | 29000 |  | 押出成形 | [11 empty] | 145 | 220～230 | 8 | 58.6～68.6 | 80.4～90.2 | 2.2 | 740～980 |  | M60～M70 | 6～7 | 1.2
97 | PC | NF2000U | 破壊靭性 |  | ASTM D5045-93 | サーボパルサーEHF-ED50KN-20Ｌ |  | SENB |  | 20.14 | 10 |  | スライド | 10.4 | 無 | 0 | 10 | 465 | 465 | 3.68 | [7 empty] | 三菱エンジニアリングプラスチックス株式会社 | ユーピロン・シート |  | 29000 |  | 押出成形 | [11 empty] | 145 | 220～230 | 8 | 58.6～68.6 | 80.4～90.2 | 2.2 | 740～980 |  | M60～M70 | 6～7 | 1.2
98 | PC | NF2000U | 破壊靭性 |  | ASTM D5045-93 | サーボパルサーEHF-ED50KN-20Ｌ |  | SENB |  | 20.07 | 10 |  | スライド | 10.3 | 無 | 0 | 10 | 473 | 473 | 3.72 | [7 empty] | 三菱エンジニアリングプラスチックス株式会社 | ユーピロン・シート |  | 29000 |  | 押出成形 | [11 empty] | 145 | 220～230 | 8 | 58.6～68.6 | 80.4～90.2 | 2.2 | 740～980 |  | M60～M70 | 6～7 | 1.2
99 | PC | NF2000U | 破壊靭性 |  | ASTM D5045-93 | サーボパルサーEHF-ED50KN-20Ｌ |  | SENB |  | 20.07 | 10 |  | スライド | 10.19 | 無 | 0 | 10 | 465 | 465 | 3.61 | [7 empty] | 三菱エンジニアリングプラスチックス株式会社 | ユーピロン・シート |  | 29000 |  | 押出成形 | [11 empty] | 145 | 220～230 | 8 | 58.6～68.6 | 80.4～90.2 | 2.2 | 740～980 |  | M60～M70 | 6～7 | 1.2
100 | PC | NF2000U | 破壊靭性 |  | ASTM D5045-93 | サーボパルサーEHF-ED50KN-20Ｌ |  | SENB |  | 20.07 | 10 |  | スライド | 10.07 | 無 | 0 | 10 | 465 | 465 | 3.53 | 5.5 | [6 empty] | 三菱エンジニアリングプラスチックス株式会社 | ユーピロン・シート |  | 29000 |  | 押出成形 | [11 empty] | 145 | 220～230 | 8 | 58.6～68.6 | 80.4～90.2 | 2.2 | 740～980 |  | M60～M70 | 6～7 | 1.2
101 | PC | NF2000U | 破壊靭性 |  | ASTM D5045-93 | サーボパルサーEHF-ED50KN-20Ｌ |  | SENB |  | 20.12 | 10 |  | スライド | 10.15 | 無 | 0 | 10 | 488 | 488 | 3.74 | 6.28 | [6 empty] | 三菱エンジニアリングプラスチックス株式会社 | ユーピロン・シート |  | 29000 |  | 押出成形 | [11 empty] | 145 | 220～230 | 8 | 58.6～68.6 | 80.4～90.2 | 2.2 | 740～980 |  | M60～M70 | 6～7 | 1.2
102 | PC | NF2000U | 破壊靭性 |  | ASTM D5045-93 | サーボパルサーEHF-ED50KN-20Ｌ |  | SENB |  | 20.12 | 10 |  | スライド | 10.14 | 無 | 0 | 10 | 460 | 460 | 3.5 | 5.51 | [6 empty] | 三菱エンジニアリングプラスチックス株式会社 | ユーピロン・シート |  | 29000 |  | 押出成形 | [11 empty] | 145 | 220～230 | 8 | 58.6～68.6 | 80.4～90.2 | 2.2 | 740～980 |  | M60～M70 | 6～7 | 1.2
103 | PC | NF2000U | 破壊靭性 |  | ASTM D5045-93 | サーボパルサーEHF-ED50KN-20Ｌ |  | SENB |  | 20.09 | 10 |  | スライド | 10.07 | 無 | 0 | 10 | 467 | 467 | 3.56 | 5.7 | [6 empty] | 三菱エンジニアリングプラスチックス株式会社 | ユーピロン・シート |  | 29000 |  | 押出成形 | [11 empty] | 145 | 220～230 | 8 | 58.6～68.6 | 80.4～90.2 | 2.2 | 740～980 |  | M60～M70 | 6～7 | 1.2
104 | PC | NF2000U | 破壊靭性 |  | ASTM D5045-93 | サーボパルサーEHF-ED50KN-20Ｌ |  | SENB |  | 20.09 | 10 |  | スライド | 10.08 | 無 | 0 | 10 | 468 | 468 | 3.57 | 5.7 | [6 empty] | 三菱エンジニアリングプラスチックス株式会社 | ユーピロン・シート |  | 29000 |  | 押出成形 | [11 empty] | 145 | 220～230 | 8 | 58.6～68.6 | 80.4～90.2 | 2.2 | 740～980 |  | M60～M70 | 6～7 | 1.2
105 | PC | NF2000U | 破壊靭性 |  | ASTM D5045-93 | サーボパルサーEHF-ED50KN-20Ｌ |  | SENB |  | 20.15 | 10 |  | スライド | 10.2 | 無 | 0 | 1000 | 445 | 445 | 3.41 | 4.81 | [6 empty] | 三菱エンジニアリングプラスチックス株式会社 | ユーピロン・シート |  | 29000 |  | 押出成形 | [11 empty] | 145 | 220～230 | 8 | 58.6～68.6 | 80.4～90.2 | 2.2 | 740～980 |  | M60～M70 | 6～7 | 1.2
106 | PC | NF2000U | 破壊靭性 |  | ASTM D5045-93 | サーボパルサーEHF-ED50KN-20Ｌ |  | SENB |  | 20.1 | 10 |  | スライド | 10.16 | 無 | 0 | 1000 | 444 | 444 | 3.44 | 4.89 | [6 empty] | 三菱エンジニアリングプラスチックス株式会社 | ユーピロン・シート |  | 29000 |  | 押出成形 | [11 empty] | 145 | 220～230 | 8 | 58.6～68.6 | 80.4～90.2 | 2.2 | 740～980 |  | M60～M70 | 6～7 | 1.2
107 | PC | NF2000U | 破壊靭性 |  | ASTM D5045-93 | サーボパルサーEHF-ED50KN-20Ｌ |  | SENB |  | 20.14 | 10 |  | スライド | 10.19 | 無 | 0 | 1000 | 447 | 447 | 3.42 | 4.81 | [6 empty] | 三菱エンジニアリングプラスチックス株式会社 | ユーピロン・シート |  | 29000 |  | 押出成形 | [11 empty] | 145 | 220～230 | 8 | 58.6～68.6 | 80.4～90.2 | 2.2 | 740～980 |  | M60～M70 | 6～7 | 1.2
108 | PC | NF2000U | 破壊靭性 |  | ASTM D5045-93 | サーボパルサーEHF-ED50KN-20Ｌ |  | SENB |  | 20.12 | 10 |  | スライド | 10.16 | 無 | 0 | 1000 | 463 | 463 | 3.53 | 5.22 | [6 empty] | 三菱エンジニアリングプラスチックス株式会社 | ユーピロン・シート |  | 29000 |  | 押出成形 | [11 empty] | 145 | 220～230 | 8 | 58.6～68.6 | 80.4～90.2 | 2.2 | 740～980 |  | M60～M70 | 6～7 | 1.2
109 | PC | NF2000U | 破壊靭性 |  | ASTM D5045-93 | サーボパルサーEHF-ED50KN-20Ｌ |  | SENB |  | 20.04 | 10 |  | スライド | 10.13 | 無 | 0 | 1000 | 457 | 457 | 3.52 | 5 | [6 empty] | 三菱エンジニアリングプラスチックス株式会社 | ユーピロン・シート |  | 29000 |  | 押出成形 | [11 empty] | 145 | 220～230 | 8 | 58.6～68.6 | 80.4～90.2 | 2.2 | 740～980 |  | M60～M70 | 6～7 | 1.2
110 | PC | NF2000U | 破壊靭性 |  | ASTM D5045-93 | サーボパルサーEHF-ED50KN-20Ｌ |  | SENB |  | 20.2 | 10 |  | スライド | 10.4 | 無 | 0 | 1000 | 445 | 445 | 3.54 | [7 empty] | 三菱エンジニアリングプラスチックス株式会社 | ユーピロン・シート |  | 29000 |  | 押出成形 | [11 empty] | 145 | 220～230 | 8 | 58.6～68.6 | 80.4～90.2 | 2.2 | 740～980 |  | M60～M70 | 6～7 | 1.2
111 | PC | NF2000U | 破壊靭性 |  | ASTM D5045-93 | サーボパルサーEHF-ED50KN-20Ｌ |  | SENB |  | 20.02 | 10 |  | スライド | 10.4 | 無 | 0 | 1000 | 444 | 444 | 3.59 | [7 empty] | 三菱エンジニアリングプラスチックス株式会社 | ユーピロン・シート |  | 29000 |  | 押出成形 | [11 empty] | 145 | 220～230 | 8 | 58.6～68.6 | 80.4～90.2 | 2.2 | 740～980 |  | M60～M70 | 6～7 | 1.2
112 | PC | NF2000U | 破壊靭性 |  | ASTM D5045-93 | サーボパルサーEHF-ED50KN-20Ｌ |  | SENB |  | 19.98 | 10 |  | スライド | 10.08 | 無 | 0 | 1000 | 469 | 468 | 3.62 | [7 empty] | 三菱エンジニアリングプラスチックス株式会社 | ユーピロン・シート |  | 29000 |  | 押出成形 | [11 empty] | 145 | 220～230 | 8 | 58.6～68.6 | 80.4～90.2 | 2.2 | 740～980 |  | M60～M70 | 6～7 | 1.2
113 | PC | NF2000U | 破壊靭性 |  | ASTM D5045-93 | サーボパルサーEHF-ED50KN-20Ｌ |  | SENB |  | 20.14 | 10 |  | スライド | 10.19 | 無 | 0 | 1000 | 473 | 473 | 3.62 | [7 empty] | 三菱エンジニアリングプラスチックス株式会社 | ユーピロン・シート |  | 29000 |  | 押出成形 | [11 empty] | 145 | 220～230 | 8 | 58.6～68.6 | 80.4～90.2 | 2.2 | 740～980 |  | M60～M70 | 6～7 | 1.2
114 | PC | NF2000U | 破壊靭性 |  | ASTM D5045-93 | サーボパルサーEHF-ED50KN-20Ｌ |  | SENB |  | 20.12 | 10 |  | スライド | 10.22 | 無 | 0 | 1000 | 486 | 506 | 3.78 | [7 empty] | 三菱エンジニアリングプラスチックス株式会社 | ユーピロン・シート |  | 29000 |  | 押出成形 | [11 empty] | 145 | 220～230 | 8 | 58.6～68.6 | 80.4～90.2 | 2.2 | 740～980 |  | M60～M70 | 6～7 | 1.2
115 | PC | NF2000U | 破壊靭性 |  | ASTM D5045-93 | サーボパルサーEHF-ED50KN-20Ｌ |  | SENB |  | 20.11 | 10 |  | スライド | 9.75 | 無 | 23 | 10 | 531 | 531 | 3.78 | 7.39 | [6 empty] | 三菱エンジニアリングプラスチックス株式会社 | ユーピロン・シート |  | 29000 |  | 押出成形 | [11 empty] | 145 | 220～230 | 8 | 58.6～68.6 | 80.4～90.2 | 2.2 | 740～980 |  | M60～M70 | 6～7 | 1.2
116 | PC | NF2000U | 破壊靭性 |  | ASTM D5045-93 | サーボパルサーEHF-ED50KN-20Ｌ |  | SENB |  | 20.04 | 10 |  | スライド | 10.06 | 無 | 23 | 10 | 629 | 629 | 4.75 | 11.72 | [6 empty] | 三菱エンジニアリングプラスチックス株式会社 | ユーピロン・シート |  | 29000 |  | 押出成形 | [11 empty] | 145 | 220～230 | 8 | 58.6～68.6 | 80.4～90.2 | 2.2 | 740～980 |  | M60～M70 | 6～7 | 1.2
117 | PC | NF2000U | 破壊靭性 |  | ASTM D5045-93 | サーボパルサーEHF-ED50KN-20Ｌ |  | SENB |  | 19.98 | 10 |  | スライド | 9.64 | 無 | 23 | 10 | 540 | 540 | 3.86 | 7.63 | [6 empty] | 三菱エンジニアリングプラスチックス株式会社 | ユーピロン・シート |  | 29000 |  | 押出成形 | [11 empty] | 145 | 220～230 | 8 | 58.6～68.6 | 80.4～90.2 | 2.2 | 740～980 |  | M60～M70 | 6～7 | 1.2
118 | PC | NF2000U | 破壊靭性 |  | ASTM D5045-93 | サーボパルサーEHF-ED50KN-20Ｌ |  | SENB |  | 20.06 | 10 |  | スライド | 9.66 | 無 | 23 | 10 | 535 | 535 | 3.78 | 7.38 | [6 empty] | 三菱エンジニアリングプラスチックス株式会社 | ユーピロン・シート |  | 29000 |  | 押出成形 | [11 empty] | 145 | 220～230 | 8 | 58.6～68.6 | 80.4～90.2 | 2.2 | 740～980 |  | M60～M70 | 6～7 | 1.2
119 | PC | NF2000U | 破壊靭性 |  | ASTM D5045-93 | サーボパルサーEHF-ED50KN-20Ｌ |  | SENB |  | 20.02 | 10 |  | スライド | 9.81 | 無 | 23 | 10 | 518 | 518 | 3.77 | 7.36 | [6 empty] | 三菱エンジニアリングプラスチックス株式会社 | ユーピロン・シート |  | 29000 |  | 押出成形 | [11 empty] | 145 | 220～230 | 8 | 58.6～68.6 | 80.4～90.2 | 2.2 | 740～980 |  | M60～M70 | 6～7 | 1.2
120 | PC | NF2000U | 破壊靭性 |  | ASTM D5045-93 | サーボパルサーEHF-ED50KN-20Ｌ |  | SENB |  | 20.12 | 10 |  | スライド | 9.73 | 無 | 23 | 100 | 518 | 518 | 3.67 | 6.87 | [6 empty] | 三菱エンジニアリングプラスチックス株式会社 | ユーピロン・シート |  | 29000 |  | 押出成形 | [11 empty] | 145 | 220～230 | 8 | 58.6～68.6 | 80.4～90.2 | 2.2 | 740～980 |  | M60～M70 | 6～7 | 1.2
121 | PC | NF2000U | 破壊靭性 |  | ASTM D5045-93 | サーボパルサーEHF-ED50KN-20Ｌ |  | SENB |  | 20.13 | 10 |  | スライド | 9.81 | 無 | 23 | 100 | 519 | 519 | 3.72 | 6.96 | [6 empty] | 三菱エンジニアリングプラスチックス株式会社 | ユーピロン・シート |  | 29000 |  | 押出成形 | [11 empty] | 145 | 220～230 | 8 | 58.6～68.6 | 80.4～90.2 | 2.2 | 740～980 |  | M60～M70 | 6～7 | 1.2
122 | PC | NF2000U | 破壊靭性 |  | ASTM D5045-93 | サーボパルサーEHF-ED50KN-20Ｌ |  | SENB |  | 20.11 | 10 |  | スライド | 9.79 | 無 | 23 | 100 | 522 | 522 | 3.74 | 7.04 | [6 empty] | 三菱エンジニアリングプラスチックス株式会社 | ユーピロン・シート |  | 29000 |  | 押出成形 | [11 empty] | 145 | 220～230 | 8 | 58.6～68.6 | 80.4～90.2 | 2.2 | 740～980 |  | M60～M70 | 6～7 | 1.2
123 | PC | NF2000U | 破壊靭性 |  | ASTM D5045-93 | サーボパルサーEHF-ED50KN-20Ｌ |  | SENB |  | 20.1 | 10 |  | スライド | 9.76 | 無 | 23 | 100 | 522 | 522 | 3.73 | 7.01 | [6 empty] | 三菱エンジニアリングプラスチックス株式会社 | ユーピロン・シート |  | 29000 |  | 押出成形 | [11 empty] | 145 | 220～230 | 8 | 58.6～68.6 | 80.4～90.2 | 2.2 | 740～980 |  | M60～M70 | 6～7 | 1.2
124 | PC | NF2000U | 破壊靭性 |  | ASTM D5045-93 | サーボパルサーEHF-ED50KN-20Ｌ |  | SENB |  | 20.12 | 10 |  | スライド | 9.75 | 無 | 23 | 100 | 537 | 537 | 3.82 | 7.42 | [6 empty] | 三菱エンジニアリングプラスチックス株式会社 | ユーピロン・シート |  | 29000 |  | 押出成形 | [11 empty] | 145 | 220～230 | 8 | 58.6～68.6 | 80.4～90.2 | 2.2 | 740～980 |  | M60～M70 | 6～7 | 1.2
125 | PC | NF2000U | 破壊靭性 |  | ASTM D5045-93 | サーボパルサーEHF-ED50KN-20Ｌ |  | SENB |  | 20.15 | 10 |  | スライド | 10.17 | 無 | 23 | 1000 | 494 | 494 | 3.73 | 6.68 | [6 empty] | 三菱エンジニアリングプラスチックス株式会社 | ユーピロン・シート |  | 29000 |  | 押出成形 | [11 empty] | 145 | 220～230 | 8 | 58.6～68.6 | 80.4～90.2 | 2.2 | 740～980 |  | M60～M70 | 6～7 | 1.2
126 | PC | NF2000U | 破壊靭性 |  | ASTM D5045-93 | サーボパルサーEHF-ED50KN-20Ｌ |  | SENB |  | 20.13 | 10 |  | スライド | 10.25 | 無 | 23 | 1000 | 539 | 539 | 4.14 | 8.26 | [6 empty] | 三菱エンジニアリングプラスチックス株式会社 | ユーピロン・シート |  | 29000 |  | 押出成形 | [11 empty] | 145 | 220～230 | 8 | 58.6～68.6 | 80.4～90.2 | 2.2 | 740～980 |  | M60～M70 | 6～7 | 1.2
127 | PC | NF2000U | 破壊靭性 |  | ASTM D5045-93 | サーボパルサーEHF-ED50KN-20Ｌ |  | SENB |  | 20.03 | 10 |  | スライド | 9.7 | 無 | 23 | 1000 | 527 | 527 | 3.77 | 6.78 | [6 empty] | 三菱エンジニアリングプラスチックス株式会社 | ユーピロン・シート |  | 29000 |  | 押出成形 | [11 empty] | 145 | 220～230 | 8 | 58.6～68.6 | 80.4～90.2 | 2.2 | 740～980 |  | M60～M70 | 6～7 | 1.2
128 | PC | NF2000U | 破壊靭性 |  | ASTM D5045-93 | サーボパルサーEHF-ED50KN-20Ｌ |  | SENB |  | 20.04 | 10 |  | スライド | 9.69 | 無 | 23 | 1000 | 489 | 489 | 3.49 | 5.81 | [6 empty] | 三菱エンジニアリングプラスチックス株式会社 | ユーピロン・シート |  | 29000 |  | 押出成形 | [11 empty] | 145 | 220～230 | 8 | 58.6～68.6 | 80.4～90.2 | 2.2 | 740～980 |  | M60～M70 | 6～7 | 1.2
129 | PC | NF2000U | 破壊靭性 |  | ASTM D5045-93 | サーボパルサーEHF-ED50KN-20Ｌ |  | SENB |  | 20.1 | 10 |  | スライド | 9.73 | 無 | 23 | 1000 | 517 | 517 | 3.67 | 6.5 | [6 empty] | 三菱エンジニアリングプラスチックス株式会社 | ユーピロン・シート |  | 29000 |  | 押出成形 | [11 empty] | 145 | 220～230 | 8 | 58.6～68.6 | 80.4～90.2 | 2.2 | 740～980 |  | M60～M70 | 6～7 | 1.2
130 | PC | NF2000U | 破壊靭性 |  | ASTM D5045-93 | サーボパルサーEHF-ED50KN-20Ｌ |  | SENB |  | 10 | 5 |  | スライド | 4.29 | 無 | -30 | 10 | 160 | 160 | 2.75 | [7 empty] | 三菱エンジニアリングプラスチックス株式会社 | ユーピロン・シート |  | 29000 |  | 押出成形 | [11 empty] | 145 | 220～230 | 8 | 58.6～68.6 | 80.4～90.2 | 2.2 | 740～980 |  | M60～M70 | 6～7 | 1.2
131 | PC | NF2000U | 破壊靭性 |  | ASTM D5045-93 | サーボパルサーEHF-ED50KN-20Ｌ |  | SENB |  | 10 | 5 |  | スライド | 4.13 | 無 | -30 | 10 | 169 | 169 | 2.78 | [7 empty] | 三菱エンジニアリングプラスチックス株式会社 | ユーピロン・シート |  | 29000 |  | 押出成形 | [11 empty] | 145 | 220～230 | 8 | 58.6～68.6 | 80.4～90.2 | 2.2 | 740～980 |  | M60～M70 | 6～7 | 1.2
132 | PC | NF2000U | 破壊靭性 |  | ASTM D5045-93 | サーボパルサーEHF-ED50KN-20Ｌ |  | SENB |  | 9.9 | 5 |  | スライド | 4.11 | 無 | -30 | 10 | 178 | 178 | 2.99 | [7 empty] | 三菱エンジニアリングプラスチックス株式会社 | ユーピロン・シート |  | 29000 |  | 押出成形 | [11 empty] | 145 | 220～230 | 8 | 58.6～68.6 | 80.4～90.2 | 2.2 | 740～980 |  | M60～M70 | 6～7 | 1.2
133 | PC | NF2000U | 破壊靭性 |  | ASTM D5045-93 | サーボパルサーEHF-ED50KN-20Ｌ |  | SENB |  | 10.1 | 5 |  | スライド | 4.42 | 無 | 0 | 10 | 178 | 178 | 3.1 | [7 empty] | 三菱エンジニアリングプラスチックス株式会社 | ユーピロン・シート |  | 29000 |  | 押出成形 | [11 empty] | 145 | 220～230 | 8 | 58.6～68.6 | 80.4～90.2 | 2.2 | 740～980 |  | M60～M70 | 6～7 | 1.2
134 | PC | NF2000U | 破壊靭性 |  | ASTM D5045-93 | サーボパルサーEHF-ED50KN-20Ｌ |  | SENB |  | 9.9 | 5 |  | スライド | 4.25 | 無 | 0 | 10 | 180 | 180 | 3.14 | [7 empty] | 三菱エンジニアリングプラスチックス株式会社 | ユーピロン・シート |  | 29000 |  | 押出成形 | [11 empty] | 145 | 220～230 | 8 | 58.6～68.6 | 80.4～90.2 | 2.2 | 740～980 |  | M60～M70 | 6～7 | 1.2
135 | PC | NF2000U | 破壊靭性 |  | ASTM D5045-93 | サーボパルサーEHF-ED50KN-20Ｌ |  | SENB |  | 9.95 | 5 |  | スライド | 4.16 | 無 | 0 | 10 | 178 | 178 | 3 | [7 empty] | 三菱エンジニアリングプラスチックス株式会社 | ユーピロン・シート |  | 29000 |  | 押出成形 | [11 empty] | 145 | 220～230 | 8 | 58.6～68.6 | 80.4～90.2 | 2.2 | 740～980 |  | M60～M70 | 6～7 | 1.2
136 | PC | NF2000U | 破壊靭性 |  | ASTM D5045-93 | サーボパルサーEHF-ED50KN-20Ｌ |  | SENB |  | 10 | 5 |  | スライド | 4.29 | 無 | 0 | 10 | 207 | 207 | 3.56 | [7 empty] | 三菱エンジニアリングプラスチックス株式会社 | ユーピロン・シート |  | 29000 |  | 押出成形 | [11 empty] | 145 | 220～230 | 8 | 58.6～68.6 | 80.4～90.2 | 2.2 | 740～980 |  | M60～M70 | 6～7 | 1.2
137 | PC | NF2000U | 破壊靭性 |  | ASTM D5045-93 | サーボパルサーEHF-ED50KN-20Ｌ |  | SENB |  | 10 | 5 |  | スライド | 4.35 | 無 | 0 | 10 | 202 | 202 | 3.54 | [7 empty] | 三菱エンジニアリングプラスチックス株式会社 | ユーピロン・シート |  | 29000 |  | 押出成形 | [11 empty] | 145 | 220～230 | 8 | 58.6～68.6 | 80.4～90.2 | 2.2 | 740～980 |  | M60～M70 | 6～7 | 1.2
138 | PC | NF2000U | 破壊靭性 |  | ASTM D5045-93 | サーボパルサーEHF-ED50KN-20Ｌ |  | SENB |  | 9.95 | 5 |  | スライド | 4.26 | 無 | 0 | 10 | 177 | 177 | 3.05 | [7 empty] | 三菱エンジニアリングプラスチックス株式会社 | ユーピロン・シート |  | 29000 |  | 押出成形 | [11 empty] | 145 | 220～230 | 8 | 58.6～68.6 | 80.4～90.2 | 2.2 | 740～980 |  | M60～M70 | 6～7 | 1.2
139 | PC | NF2000U | 破壊靭性 |  | ASTM D5045-93 | サーボパルサーEHF-ED50KN-20Ｌ |  | SENB |  | 10 | 5 |  | スライド | 4.29 | 無 | 0 | 10 | 181 | 181 | 3.11 | [7 empty] | 三菱エンジニアリングプラスチックス株式会社 | ユーピロン・シート |  | 29000 |  | 押出成形 | [11 empty] | 145 | 220～230 | 8 | 58.6～68.6 | 80.4～90.2 | 2.2 | 740～980 |  | M60～M70 | 6～7 | 1.2
140 | PC | NF2000U | 破壊靭性 |  | ASTM D5045-93 | サーボパルサーEHF-ED50KN-20Ｌ |  | SENB |  | 10.05 | 5 |  | スライド | 4.46 | 無 | 23 | 10 | 169 | 169 | 3.01 | [7 empty] | 三菱エンジニアリングプラスチックス株式会社 | ユーピロン・シート |  | 29000 |  | 押出成形 | [11 empty] | 145 | 220～230 | 8 | 58.6～68.6 | 80.4～90.2 | 2.2 | 740～980 |  | M60～M70 | 6～7 | 1.2
141 | PC | NF2000U | 破壊靭性 |  | ASTM D5045-93 | サーボパルサーEHF-ED50KN-20Ｌ |  | SENB |  | 9.95 | 5 |  | スライド | 4.25 | 無 | 23 | 10 | 167 | 167 | 2.87 | [7 empty] | 三菱エンジニアリングプラスチックス株式会社 | ユーピロン・シート |  | 29000 |  | 押出成形 | [11 empty] | 145 | 220～230 | 8 | 58.6～68.6 | 80.4～90.2 | 2.2 | 740～980 |  | M60～M70 | 6～7 | 1.2
142 | PC | NF2000U | 破壊靭性 |  | ASTM D5045-93 | サーボパルサーEHF-ED50KN-20Ｌ |  | SENB |  | 10.05 | 5 |  | スライド | 4.45 | 無 | 23 | 10 | 170 | 170 | 3.02 | [7 empty] | 三菱エンジニアリングプラスチックス株式会社 | ユーピロン・シート |  | 29000 |  | 押出成形 | [11 empty] | 145 | 220～230 | 8 | 58.6～68.6 | 80.4～90.2 | 2.2 | 740～980 |  | M60～M70 | 6～7 | 1.2
143 | PC | NF2000U | 破壊靭性 |  | ASTM D5045-93 | サーボパルサーEHF-ED50KN-20Ｌ |  | SENB |  | 12.14 | 6 |  | スライド | 6.01 | 無 | 0 | 10 | 182 | 182 | 2.93 | 4.58 | [6 empty] | 三菱エンジニアリングプラスチックス株式会社 | ユーピロン・シート |  | 29000 |  | 押出成形 | [11 empty] | 145 | 220～230 | 8 | 58.6～68.6 | 80.4～90.2 | 2.2 | 740～980 |  | M60～M70 | 6～7 | 1.2
144 | PC | NF2000U | 破壊靭性 |  | ASTM D5045-93 | サーボパルサーEHF-ED50KN-20Ｌ |  | SENB |  | 12.14 | 6 |  | スライド | 6.15 | 無 | 0 | 10 | 198 | 198 | 3.27 | 5.02 | [6 empty] | 三菱エンジニアリングプラスチックス株式会社 | ユーピロン・シート |  | 29000 |  | 押出成形 | [11 empty] | 145 | 220～230 | 8 | 58.6～68.6 | 80.4～90.2 | 2.2 | 740～980 |  | M60～M70 | 6～7 | 1.2
145 | PC | NF2000U | 破壊靭性 |  | ASTM D5045-93 | サーボパルサーEHF-ED50KN-20Ｌ |  | SENB |  | 12.12 | 6 |  | スライド | 5.99 | 無 | 0 | 10 | 193 | 193 | 3.08 | 4.5 | [6 empty] | 三菱エンジニアリングプラスチックス株式会社 | ユーピロン・シート |  | 29000 |  | 押出成形 | [11 empty] | 145 | 220～230 | 8 | 58.6～68.6 | 80.4～90.2 | 2.2 | 740～980 |  | M60～M70 | 6～7 | 1.2
146 | PC | NF2000U | 破壊靭性 |  | ASTM D5045-93 | サーボパルサーEHF-ED50KN-20Ｌ |  | SENB |  | 12.1 | 6 |  | スライド | 5.97 | 無 | 0 | 10 | 192 | 192 | 3.06 | 4.2 | [6 empty] | 三菱エンジニアリングプラスチックス株式会社 | ユーピロン・シート |  | 29000 |  | 押出成形 | [11 empty] | 145 | 220～230 | 8 | 58.6～68.6 | 80.4～90.2 | 2.2 | 740～980 |  | M60～M70 | 6～7 | 1.2
147 | PC | NF2000U | 破壊靭性 |  | ASTM D5045-93 | サーボパルサーEHF-ED50KN-20Ｌ |  | SENB |  | 12.1 | 6 |  | スライド | 6.01 | 無 | 0 | 10 | 194 | 194 | 3.13 | 4.62 | [6 empty] | 三菱エンジニアリングプラスチックス株式会社 | ユーピロン・シート |  | 29000 |  | 押出成形 | [11 empty] | 145 | 220～230 | 8 | 58.6～68.6 | 80.4～90.2 | 2.2 | 740～980 |  | M60～M70 | 6～7 | 1.2
148 | PC | NF2000U | 破壊靭性 |  | ASTM D5045-93 | サーボパルサーEHF-ED50KN-20Ｌ |  | SENB |  | 12.15 | 6 |  | スライド | 6.17 | 無 | 0 | 10 | 204 | 204 | 3.33 | 5.45 | [6 empty] | 三菱エンジニアリングプラスチックス株式会社 | ユーピロン・シート |  | 29000 |  | 押出成形 | [11 empty] | 145 | 220～230 | 8 | 58.6～68.6 | 80.4～90.2 | 2.2 | 740～980 |  | M60～M70 | 6～7 | 1.2
149 | PC | NF2000U | 破壊靭性 |  | ASTM D5045-93 | サーボパルサーEHF-ED50KN-20Ｌ |  | SENB |  | 12.12 | 6 |  | スライド | 6 | 無 | 0 | 100 | 176 | 176 | 2.81 | 3.59 | [6 empty] | 三菱エンジニアリングプラスチックス株式会社 | ユーピロン・シート |  | 29000 |  | 押出成形 | [11 empty] | 145 | 220～230 | 8 | 58.6～68.6 | 80.4～90.2 | 2.2 | 740～980 |  | M60～M70 | 6～7 | 1.2
150 | PC | NF2000U | 破壊靭性 |  | ASTM D5045-93 | サーボパルサーEHF-ED50KN-20Ｌ |  | SENB |  | 12.11 | 6 |  | スライド | 6.01 | 無 | 0 | 100 | 192 | 192 | 3.1 | 4.44 | [6 empty] | 三菱エンジニアリングプラスチックス株式会社 | ユーピロン・シート |  | 29000 |  | 押出成形 | [11 empty] | 145 | 220～230 | 8 | 58.6～68.6 | 80.4～90.2 | 2.2 | 740～980 |  | M60～M70 | 6～7 | 1.2
151 | PC | NF2000U | 破壊靭性 |  | ASTM D5045-93 | サーボパルサーEHF-ED50KN-20Ｌ |  | SENB |  | 12.13 | 6 |  | スライド | 6.07 | 無 | 0 | 100 | 186 | 186 | 3.04 | 4.11 | [6 empty] | 三菱エンジニアリングプラスチックス株式会社 | ユーピロン・シート |  | 29000 |  | 押出成形 | [11 empty] | 145 | 220～230 | 8 | 58.6～68.6 | 80.4～90.2 | 2.2 | 740～980 |  | M60～M70 | 6～7 | 1.2
152 | PC | NF2000U | 破壊靭性 |  | ASTM D5045-93 | サーボパルサーEHF-ED50KN-20Ｌ |  | SENB |  | 12.11 | 6 |  | スライド | 6.03 | 無 | 0 | 100 | 183 | 183 | 2.97 | 3.98 | [6 empty] | 三菱エンジニアリングプラスチックス株式会社 | ユーピロン・シート |  | 29000 |  | 押出成形 | [11 empty] | 145 | 220～230 | 8 | 58.6～68.6 | 80.4～90.2 | 2.2 | 740～980 |  | M60～M70 | 6～7 | 1.2
153 | PC | NF2000U | 破壊靭性 |  | ASTM D5045-93 | サーボパルサーEHF-ED50KN-20Ｌ |  | SENB |  | 12.13 | 6 |  | スライド | 6.04 | 無 | 0 | 100 | 193 | 193 | 3.13 | 4.34 | [6 empty] | 三菱エンジニアリングプラスチックス株式会社 | ユーピロン・シート |  | 29000 |  | 押出成形 | [11 empty] | 145 | 220～230 | 8 | 58.6～68.6 | 80.4～90.2 | 2.2 | 740～980 |  | M60～M70 | 6～7 | 1.2
154 | PC | NF2000U | 破壊靭性 |  | ASTM D5045-93 | サーボパルサーEHF-ED50KN-20Ｌ |  | SENB |  | 12.2 | 6 |  | スライド | 6.18 | 無 | 0 | 100 | 197 | 197 | 3.19 | 4.9 | [6 empty] | 三菱エンジニアリングプラスチックス株式会社 | ユーピロン・シート |  | 29000 |  | 押出成形 | [11 empty] | 145 | 220～230 | 8 | 58.6～68.6 | 80.4～90.2 | 2.2 | 740～980 |  | M60～M70 | 6～7 | 1.2
155 | PC | NF2000U | 破壊靭性 |  | ASTM D5045-93 | サーボパルサーEHF-ED50KN-20Ｌ |  | SENB |  | 12.15 | 6 |  | スライド | 6.08 | 無 | 0 | 1000 | 170 | 170 | 2.77 | 3.79 | [6 empty] | 三菱エンジニアリングプラスチックス株式会社 | ユーピロン・シート |  | 29000 |  | 押出成形 | [11 empty] | 145 | 220～230 | 8 | 58.6～68.6 | 80.4～90.2 | 2.2 | 740～980 |  | M60～M70 | 6～7 | 1.2
156 | PC | NF2000U | 破壊靭性 |  | ASTM D5045-93 | サーボパルサーEHF-ED50KN-20Ｌ |  | SENB |  | 12.15 | 6 |  | スライド | 6.03 | 無 | 0 | 1000 | 177 | 177 | 2.85 | 3.51 | [6 empty] | 三菱エンジニアリングプラスチックス株式会社 | ユーピロン・シート |  | 29000 |  | 押出成形 | [11 empty] | 145 | 220～230 | 8 | 58.6～68.6 | 80.4～90.2 | 2.2 | 740～980 |  | M60～M70 | 6～7 | 1.2
157 | PC | NF2000U | 破壊靭性 |  | ASTM D5045-93 | サーボパルサーEHF-ED50KN-20Ｌ |  | SENB |  | 12.06 | 6 |  | スライド | 6 | 無 | 0 | 1000 | 183 | 183 | 2.97 | 3.63 | [6 empty] | 三菱エンジニアリングプラスチックス株式会社 | ユーピロン・シート |  | 29000 |  | 押出成形 | [11 empty] | 145 | 220～230 | 8 | 58.6～68.6 | 80.4～90.2 | 2.2 | 740～980 |  | M60～M70 | 6～7 | 1.2
158 | PC | NF2000U | 破壊靭性 |  | ASTM D5045-93 | サーボパルサーEHF-ED50KN-20Ｌ |  | SENB |  | 12.1 | 6 |  | スライド | 6 | 無 | 0 | 1000 | 181 | 181 | 2.91 | 3.5 | [6 empty] | 三菱エンジニアリングプラスチックス株式会社 | ユーピロン・シート |  | 29000 |  | 押出成形 | [11 empty] | 145 | 220～230 | 8 | 58.6～68.6 | 80.4～90.2 | 2.2 | 740～980 |  | M60～M70 | 6～7 | 1.2
159 | PC | NF2000U | 破壊靭性 |  | ASTM D5045-93 | サーボパルサーEHF-ED50KN-20Ｌ |  | SENB |  | 12.16 | 6 |  | スライド | 6.15 | 無 | 0 | 1000 | 173 | 173 | 2.88 | 3.48 | [6 empty] | 三菱エンジニアリングプラスチックス株式会社 | ユーピロン・シート |  | 29000 |  | 押出成形 | [11 empty] | 145 | 220～230 | 8 | 58.6～68.6 | 80.4～90.2 | 2.2 | 740～980 |  | M60～M70 | 6～7 | 1.2
160 | PC | NF2000U | 破壊靭性 |  | ASTM D5045-93 | サーボパルサーEHF-ED50KN-20Ｌ |  | SENB |  | 12.15 | 6 |  | スライド | 6.37 | 無 | 0 | 1000 | 187 | 187 | 3.21 | 5.86 | [6 empty] | 三菱エンジニアリングプラスチックス株式会社 | ユーピロン・シート |  | 29000 |  | 押出成形 | [11 empty] | 145 | 220～230 | 8 | 58.6～68.6 | 80.4～90.2 | 2.2 | 740～980 |  | M60～M70 | 6～7 | 1.2
161 | PC | NF2000U | 破壊靭性 |  | ASTM D5045-93 | サーボパルサーEHF-ED50KN-20Ｌ |  | SENB |  | 12.08 | 6 |  | スライド | 5.9 | 無 | 23 | 10 | 215 | 218 | 3.39 | 6.12 | [6 empty] | 三菱エンジニアリングプラスチックス株式会社 | ユーピロン・シート |  | 29000 |  | 押出成形 | [11 empty] | 145 | 220～230 | 8 | 58.6～68.6 | 80.4～90.2 | 2.2 | 740～980 |  | M60～M70 | 6～7 | 1.2
162 | PC | NF2000U | 破壊靭性 |  | ASTM D5045-93 | サーボパルサーEHF-ED50KN-20Ｌ |  | SENB |  | 12.13 | 6 |  | スライド | 5.99 | 無 | 23 | 10 | 191 | 215 | [8 empty] | 三菱エンジニアリングプラスチックス株式会社 | ユーピロン・シート |  | 29000 |  | 押出成形 | [11 empty] | 145 | 220～230 | 8 | 58.6～68.6 | 80.4～90.2 | 2.2 | 740～980 |  | M60～M70 | 6～7 | 1.2
163 | PC | NF2000U | 破壊靭性 |  | ASTM D5045-93 | サーボパルサーEHF-ED50KN-20Ｌ |  | SENB |  | 12.11 | 6 |  | スライド | 5.99 | 無 | 23 | 10 | 209 | 211 | 3.36 | 5.85 | [6 empty] | 三菱エンジニアリングプラスチックス株式会社 | ユーピロン・シート |  | 29000 |  | 押出成形 | [11 empty] | 145 | 220～230 | 8 | 58.6～68.6 | 80.4～90.2 | 2.2 | 740～980 |  | M60～M70 | 6～7 | 1.2
164 | PC | NF2000U | 破壊靭性 |  | ASTM D5045-93 | サーボパルサーEHF-ED50KN-20Ｌ |  | SENB |  | 12.08 | 6 |  | スライド | 5.93 | 無 | 23 | 10 | 203 | 203 | 3.23 | 5.26 | [6 empty] | 三菱エンジニアリングプラスチックス株式会社 | ユーピロン・シート |  | 29000 |  | 押出成形 | [11 empty] | 145 | 220～230 | 8 | 58.6～68.6 | 80.4～90.2 | 2.2 | 740～980 |  | M60～M70 | 6～7 | 1.2
165 | PC | NF2000U | 破壊靭性 |  | ASTM D5045-93 | サーボパルサーEHF-ED50KN-20Ｌ |  | SENB |  | 12.08 | 6 |  | スライド | 5.97 | 無 | 23 | 10 | 200 | 221 | [8 empty] | 三菱エンジニアリングプラスチックス株式会社 | ユーピロン・シート |  | 29000 |  | 押出成形 | [11 empty] | 145 | 220～230 | 8 | 58.6～68.6 | 80.4～90.2 | 2.2 | 740～980 |  | M60～M70 | 6～7 | 1.2
166 | PC | NF2000U | 破壊靭性 |  | ASTM D5045-93 | サーボパルサーEHF-ED50KN-20Ｌ |  | SENB |  | 12.15 | 6 |  | スライド | 6.25 | 無 | 23 | 10 | 210 | 219 | 3.49 | 6.2 | [6 empty] | 三菱エンジニアリングプラスチックス株式会社 | ユーピロン・シート |  | 29000 |  | 押出成形 | [11 empty] | 145 | 220～230 | 8 | 58.6～68.6 | 80.4～90.2 | 2.2 | 740～980 |  | M60～M70 | 6～7 | 1.2
167 | PC | NF2000U | 破壊靭性 |  | ASTM D5045-93 | サーボパルサーEHF-ED50KN-20Ｌ |  | SENB |  | 12.15 | 6 |  | スライド | 6.27 | 無 | 23 | 10 | 206 | 206 | 3.45 | 5.88 | [6 empty] | 三菱エンジニアリングプラスチックス株式会社 | ユーピロン・シート |  | 29000 |  | 押出成形 | [11 empty] | 145 | 220～230 | 8 | 58.6～68.6 | 80.4～90.2 | 2.2 | 740～980 |  | M60～M70 | 6～7 | 1.2
168 | PC | NF2000U | 破壊靭性 |  | ASTM D5045-93 | サーボパルサーEHF-ED50KN-20Ｌ |  | SENB |  | 12.1 | 6 |  | スライド | 6.08 | 無 | 23 | 10 | 219 | 219 | 3.53 | 6.39 | [6 empty] | 三菱エンジニアリングプラスチックス株式会社 | ユーピロン・シート |  | 29000 |  | 押出成形 | [11 empty] | 145 | 220～230 | 8 | 58.6～68.6 | 80.4～90.2 | 2.2 | 740～980 |  | M60～M70 | 6～7 | 1.2
169 | PC | NF2000U | 破壊靭性 |  | ASTM D5045-93 | サーボパルサーEHF-ED50KN-20Ｌ |  | SENB |  | 12.1 | 6 |  | スライド | 6.18 | 無 | 23 | 10 | 211 | 211 | 3.5 | 6.26 | [6 empty] | 三菱エンジニアリングプラスチックス株式会社 | ユーピロン・シート |  | 29000 |  | 押出成形 | [11 empty] | 145 | 220～230 | 8 | 58.6～68.6 | 80.4～90.2 | 2.2 | 740～980 |  | M60～M70 | 6～7 | 1.2
170 | PC | NF2000U | 破壊靭性 |  | ASTM D5045-93 | サーボパルサーEHF-ED50KN-20Ｌ |  | SENB |  | 12.2 | 6 |  | スライド | 6.23 | 無 | 23 | 10 | 218 | 224 | 3.57 | 5.94 | [6 empty] | 三菱エンジニアリングプラスチックス株式会社 | ユーピロン・シート |  | 29000 |  | 押出成形 | [11 empty] | 145 | 220～230 | 8 | 58.6～68.6 | 80.4～90.2 | 2.2 | 740～980 |  | M60～M70 | 6～7 | 1.2
171 | PC | NF2000U | 破壊靭性 |  | ASTM D5045-93 | サーボパルサーEHF-ED50KN-20Ｌ |  | SENB |  | 12.08 | 6 |  | スライド | 6.03 | 無 | 23 | 100 | 192 | 205 | 3.14 | 5.51 | [6 empty] | 三菱エンジニアリングプラスチックス株式会社 | ユーピロン・シート |  | 29000 |  | 押出成形 | [11 empty] | 145 | 220～230 | 8 | 58.6～68.6 | 80.4～90.2 | 2.2 | 740～980 |  | M60～M70 | 6～7 | 1.2
172 | PC | NF2000U | 破壊靭性 |  | ASTM D5045-93 | サーボパルサーEHF-ED50KN-20Ｌ |  | SENB |  | 12.11 | 6 |  | スライド | 6.03 | 無 | 23 | 100 | 210 | 212 | 3.39 | 5.52 | [6 empty] | 三菱エンジニアリングプラスチックス株式会社 | ユーピロン・シート |  | 29000 |  | 押出成形 | [11 empty] | 145 | 220～230 | 8 | 58.6～68.6 | 80.4～90.2 | 2.2 | 740～980 |  | M60～M70 | 6～7 | 1.2
173 | PC | NF2000U | 破壊靭性 |  | ASTM D5045-93 | サーボパルサーEHF-ED50KN-20Ｌ |  | SENB |  | 12.15 | 6 |  | スライド | 6.03 | 無 | 23 | 100 | 197 | 197 | 3.16 | 4.76 | [6 empty] | 三菱エンジニアリングプラスチックス株式会社 | ユーピロン・シート |  | 29000 |  | 押出成形 | [11 empty] | 145 | 220～230 | 8 | 58.6～68.6 | 80.4～90.2 | 2.2 | 740～980 |  | M60～M70 | 6～7 | 1.2
174 | PC | NF2000U | 破壊靭性 |  | ASTM D5045-93 | サーボパルサーEHF-ED50KN-20Ｌ |  | SENB |  | 12.09 | 6 |  | スライド | 5.95 | 無 | 23 | 100 | 191 | 191 | 3.04 | 4.45 | [6 empty] | 三菱エンジニアリングプラスチックス株式会社 | ユーピロン・シート |  | 29000 |  | 押出成形 | [11 empty] | 145 | 220～230 | 8 | 58.6～68.6 | 80.4～90.2 | 2.2 | 740～980 |  | M60～M70 | 6～7 | 1.2
175 | PC | NF2000U | 破壊靭性 |  | ASTM D5045-93 | サーボパルサーEHF-ED50KN-20Ｌ |  | SENB |  | 12.15 | 6 |  | スライド | 6.2 | 無 | 23 | 100 | 202 | 213 | 3.4 | 6.41 | [6 empty] | 三菱エンジニアリングプラスチックス株式会社 | ユーピロン・シート |  | 29000 |  | 押出成形 | [11 empty] | 145 | 220～230 | 8 | 58.6～68.6 | 80.4～90.2 | 2.2 | 740～980 |  | M60～M70 | 6～7 | 1.2
176 | PC | NF2000U | 破壊靭性 |  | ASTM D5045-93 | サーボパルサーEHF-ED50KN-20Ｌ |  | SENB |  | 12.2 | 6 |  | スライド | 6.25 | 無 | 23 | 100 | 196 | 214 | 3.23 | 6.23 | [6 empty] | 三菱エンジニアリングプラスチックス株式会社 | ユーピロン・シート |  | 29000 |  | 押出成形 | [11 empty] | 145 | 220～230 | 8 | 58.6～68.6 | 80.4～90.2 | 2.2 | 740～980 |  | M60～M70 | 6～7 | 1.2
177 | PC | NF2000U | 破壊靭性 |  | ASTM D5045-93 | サーボパルサーEHF-ED50KN-20Ｌ |  | SENB |  | 12.15 | 6 |  | スライド | 6.3 | 無 | 23 | 100 | 197 | 206 | 3.33 | 5.36 | [6 empty] | 三菱エンジニアリングプラスチックス株式会社 | ユーピロン・シート |  | 29000 |  | 押出成形 | [11 empty] | 145 | 220～230 | 8 | 58.6～68.6 | 80.4～90.2 | 2.2 | 740～980 |  | M60～M70 | 6～7 | 1.2
178 | PC | NF2000U | 破壊靭性 |  | ASTM D5045-93 | サーボパルサーEHF-ED50KN-20Ｌ |  | SENB |  | 12.2 | 6 |  | スライド | 6.3 | 無 | 23 | 100 | 203 | 208 | 3.39 | 5.78 | [6 empty] | 三菱エンジニアリングプラスチックス株式会社 | ユーピロン・シート |  | 29000 |  | 押出成形 | [11 empty] | 145 | 220～230 | 8 | 58.6～68.6 | 80.4～90.2 | 2.2 | 740～980 |  | M60～M70 | 6～7 | 1.2
179 | PC | NF2000U | 破壊靭性 |  | ASTM D5045-93 | サーボパルサーEHF-ED50KN-20Ｌ |  | SENB |  | 12.1 | 6 |  | スライド | 6.23 | 無 | 23 | 100 | 189 | 203 |  | 5.09 | [6 empty] | 三菱エンジニアリングプラスチックス株式会社 | ユーピロン・シート |  | 29000 |  | 押出成形 | [11 empty] | 145 | 220～230 | 8 | 58.6～68.6 | 80.4～90.2 | 2.2 | 740～980 |  | M60～M70 | 6～7 | 1.2
180 | PC | NF2000U | 破壊靭性 |  | ASTM D5045-93 | サーボパルサーEHF-ED50KN-20Ｌ |  | SENB |  | 12.1 | 6 |  | スライド | 6.13 | 無 | 23 | 100 | 201 | 219 | 3.28 | 5.29 | [6 empty] | 三菱エンジニアリングプラスチックス株式会社 | ユーピロン・シート |  | 29000 |  | 押出成形 | [11 empty] | 145 | 220～230 | 8 | 58.6～68.6 | 80.4～90.2 | 2.2 | 740～980 |  | M60～M70 | 6～7 | 1.2
181 | PC | NF2000U | 破壊靭性 |  | ASTM D5045-93 | サーボパルサーEHF-ED50KN-20Ｌ |  | SENB |  | 12.11 | 6 |  | スライド | 6.21 | 無 | 23 | 1000 | 183 | 195 | 3.1 | 5.45 | [6 empty] | 三菱エンジニアリングプラスチックス株式会社 | ユーピロン・シート |  | 29000 |  | 押出成形 | [11 empty] | 145 | 220～230 | 8 | 58.6～68.6 | 80.4～90.2 | 2.2 | 740～980 |  | M60～M70 | 6～7 | 1.2
182 | PC | NF2000U | 破壊靭性 |  | ASTM D5045-93 | サーボパルサーEHF-ED50KN-20Ｌ |  | SENB |  | 12.06 | 6 |  | スライド | 6.06 | 無 | 23 | 1000 | 183 | 183 | 3.01 | 4.39 | [6 empty] | 三菱エンジニアリングプラスチックス株式会社 | ユーピロン・シート |  | 29000 |  | 押出成形 | [11 empty] | 145 | 220～230 | 8 | 58.6～68.6 | 80.4～90.2 | 2.2 | 740～980 |  | M60～M70 | 6～7 | 1.2
183 | PC | NF2000U | 破壊靭性 |  | ASTM D5045-93 | サーボパルサーEHF-ED50KN-20Ｌ |  | SENB |  | 12.15 | 6 |  | スライド | 6.1 | 無 | 23 | 1000 | 195 | 195 | 3.19 | 4.49 | [6 empty] | 三菱エンジニアリングプラスチックス株式会社 | ユーピロン・シート |  | 29000 |  | 押出成形 | [11 empty] | 145 | 220～230 | 8 | 58.6～68.6 | 80.4～90.2 | 2.2 | 740～980 |  | M60～M70 | 6～7 | 1.2
184 | PC | NF2000U | 破壊靭性 |  | ASTM D5045-93 | サーボパルサーEHF-ED50KN-20Ｌ |  | SENB |  | 12.1 | 6 |  | スライド | 6 | 無 | 23 | 1000 | 167 | 176 | 2.7 | 4.46 | [6 empty] | 三菱エンジニアリングプラスチックス株式会社 | ユーピロン・シート |  | 29000 |  | 押出成形 | [11 empty] | 145 | 220～230 | 8 | 58.6～68.6 | 80.4～90.2 | 2.2 | 740～980 |  | M60～M70 | 6～7 | 1.2
185 | PC | NF2000U | 破壊靭性 |  | ASTM D5045-93 | サーボパルサーEHF-ED50KN-20Ｌ |  | SENB |  | 12.17 | 6 |  | スライド | 6.08 | 無 | 23 | 1000 | 192 | 192 | 3.11 | 4.23 | [6 empty] | 三菱エンジニアリングプラスチックス株式会社 | ユーピロン・シート |  | 29000 |  | 押出成形 | [11 empty] | 145 | 220～230 | 8 | 58.6～68.6 | 80.4～90.2 | 2.2 | 740～980 |  | M60～M70 | 6～7 | 1.2
186 | PC | NF2000U | 破壊靭性 |  | ASTM D5045-93 | サーボパルサーEHF-ED50KN-20Ｌ |  | SENB |  | 12.05 | 6 |  | スライド | 6.13 | 無 | 23 | 1000 | 207 | 207 | 3.43 | 6.02 | [6 empty] | 三菱エンジニアリングプラスチックス株式会社 | ユーピロン・シート |  | 29000 |  | 押出成形 | [11 empty] | 145 | 220～230 | 8 | 58.6～68.6 | 80.4～90.2 | 2.2 | 740～980 |  | M60～M70 | 6～7 | 1.2
187 | PC | NF2000U | 破壊靭性 |  | ASTM D5045-93 | サーボパルサーEHF-ED50KN-20Ｌ |  | SENB |  | 12.1 | 6 |  | スライド | 6.27 | 無 | 23 | 1000 | 201 | 201 | 3.4 | 5.66 | [6 empty] | 三菱エンジニアリングプラスチックス株式会社 | ユーピロン・シート |  | 29000 |  | 押出成形 | [11 empty] | 145 | 220～230 | 8 | 58.6～68.6 | 80.4～90.2 | 2.2 | 740～980 |  | M60～M70 | 6～7 | 1.2
188 | PC | NF2000U | 破壊靭性 |  | ASTM D5045-93 | サーボパルサーEHF-ED50KN-20Ｌ |  | SENB |  | 12.35 | 6 |  | スライド | 6.38 | 無 | 23 | 1000 | 200 | 200 | 3.28 | 5.67 | [6 empty] | 三菱エンジニアリングプラスチックス株式会社 | ユーピロン・シート |  | 29000 |  | 押出成形 | [11 empty] | 145 | 220～230 | 8 | 58.6～68.6 | 80.4～90.2 | 2.2 | 740～980 |  | M60～M70 | 6～7 | 1.2
189 | PC | NF2000U | 破壊靭性 |  | ASTM D5045-93 | サーボパルサーEHF-ED50KN-20Ｌ |  | SENB |  | 12.1 | 6 |  | スライド | 6.17 | 無 | 23 | 1000 | 212 | 212 | 3.5 | 6.08 | [6 empty] | 三菱エンジニアリングプラスチックス株式会社 | ユーピロン・シート |  | 29000 |  | 押出成形 | [11 empty] | 145 | 220～230 | 8 | 58.6～68.6 | 80.4～90.2 | 2.2 | 740～980 |  | M60～M70 | 6～7 | 1.2
190 | PC | NF2000U | 破壊靭性 |  | ASTM D5045-93 | サーボパルサーEHF-ED50KN-20Ｌ |  | SENB |  | 12.2 | 6 |  | スライド | 6.35 | 無 | 23 | 1000 | 201 | 201 | 3.4 | 5.76 | [6 empty] | 三菱エンジニアリングプラスチックス株式会社 | ユーピロン・シート |  | 29000 |  | 押出成形 | [11 empty] | 145 | 220～230 | 8 | 58.6～68.6 | 80.4～90.2 | 2.2 | 740～980 |  | M60～M70 | 6～7 | 1.2
191 | PC | NF2000U | 破壊靭性 |  | ASTM D5045-93 | サーボパルサーEHF-ED50KN-20Ｌ |  | SENB |  | 12.13 | 6 |  | スライド | 6.08 | 無 | 40 | 10 | 202 | 228 | [8 empty] | 三菱エンジニアリングプラスチックス株式会社 | ユーピロン・シート |  | 29000 |  | 押出成形 | [11 empty] | 145 | 220～230 | 8 | 58.6～68.6 | 80.4～90.2 | 2.2 | 740～980 |  | M60～M70 | 6～7 | 1.2
192 | PC | NF2000U | 破壊靭性 |  | ASTM D5045-93 | サーボパルサーEHF-ED50KN-20Ｌ |  | SENB |  | 12.15 | 6 |  | スライド | 6.05 | 無 | 40 | 10 | 191 | 201 | 3.07 | 5.55 | [6 empty] | 三菱エンジニアリングプラスチックス株式会社 | ユーピロン・シート |  | 29000 |  | 押出成形 | [11 empty] | 145 | 220～230 | 8 | 58.6～68.6 | 80.4～90.2 | 2.2 | 740～980 |  | M60～M70 | 6～7 | 1.2
193 | PC | NF2000U | 破壊靭性 |  | ASTM D5045-93 | サーボパルサーEHF-ED50KN-20Ｌ |  | SENB |  | 12.1 | 6 |  | スライド | 6.05 | 無 | 40 | 100 | 205 | 207 | 3.35 | 5.67 | [6 empty] | 三菱エンジニアリングプラスチックス株式会社 | ユーピロン・シート |  | 29000 |  | 押出成形 | [11 empty] | 145 | 220～230 | 8 | 58.6～68.6 | 80.4～90.2 | 2.2 | 740～980 |  | M60～M70 | 6～7 | 1.2
194 | PC | NF2000U | 破壊靭性 |  | ASTM D5045-93 | サーボパルサーEHF-ED50KN-20Ｌ |  | SENB |  | 12.15 | 6 |  | スライド | 6 | 無 | 40 | 100 | 193 | 223 | [8 empty] | 三菱エンジニアリングプラスチックス株式会社 | ユーピロン・シート |  | 29000 |  | 押出成形 | [11 empty] | 145 | 220～230 | 8 | 58.6～68.6 | 80.4～90.2 | 2.2 | 740～980 |  | M60～M70 | 6～7 | 1.2
195 | PC | NF2000U | 破壊靭性 |  | ASTM D5045-93 | サーボパルサーEHF-ED50KN-20Ｌ |  | SENB |  | 12.1 | 6 |  | スライド | 6.05 | 無 | 40 | 1000 | 210 | 212 | 3.41 | 5.74 | [6 empty] | 三菱エンジニアリングプラスチックス株式会社 | ユーピロン・シート |  | 29000 |  | 押出成形 | [11 empty] | 145 | 220～230 | 8 | 58.6～68.6 | 80.4～90.2 | 2.2 | 740～980 |  | M60～M70 | 6～7 | 1.2
196 | PC | NF2000U | 破壊靭性 |  | ASTM D5045-93 | サーボパルサーEHF-ED50KN-20Ｌ |  | SENB |  | 12.11 | 6 |  | スライド | 5.95 | 無 | 40 | 1000 | 197 | 222 | [8 empty] | 三菱エンジニアリングプラスチックス株式会社 | ユーピロン・シート |  | 29000 |  | 押出成形 | [11 empty] | 145 | 220～230 | 8 | 58.6～68.6 | 80.4～90.2 | 2.2 | 740～980 |  | M60～M70 | 6～7 | 1.2
197 | PC | NF2000U | 破壊靭性 |  | ASTM D5045-93 | サーボパルサーEHF-ED50KN-20Ｌ |  | SENB |  | 16.08 | 8 |  | スライド | 7.59 | 無 | 23 | 10 | 359 | 372 | 3.44 | 7.98 | [6 empty] | 三菱エンジニアリングプラスチックス株式会社 | ユーピロン・シート |  | 29000 |  | 押出成形 | [11 empty] | 145 | 220～230 | 8 | 58.6～68.6 | 80.4～90.2 | 2.2 | 740～980 |  | M60～M70 | 6～7 | 1.2
198 | PC | NF2000U | 破壊靭性 |  | ASTM D5045-93 | サーボパルサーEHF-ED50KN-20Ｌ |  | SENB |  | 16.1 | 8 |  | スライド | 7.81 | 無 | 23 | 10 | 337 | 362 | 3.35 | 8.03 | [6 empty] | 三菱エンジニアリングプラスチックス株式会社 | ユーピロン・シート |  | 29000 |  | 押出成形 | [11 empty] | 145 | 220～230 | 8 | 58.6～68.6 | 80.4～90.2 | 2.2 | 740～980 |  | M60～M70 | 6～7 | 1.2
199 | PC | NF2000U | 破壊靭性 |  | ASTM D5045-93 | サーボパルサーEHF-ED50KN-20Ｌ |  | SENB |  | 15.97 | 8 |  | スライド | 7.73 | 無 | 23 | 10 | 338 | 345 | 3.39 | 7.45 | [6 empty] | 三菱エンジニアリングプラスチックス株式会社 | ユーピロン・シート |  | 29000 |  | 押出成形 | [11 empty] | 145 | 220～230 | 8 | 58.6～68.6 | 80.4～90.2 | 2.2 | 740～980 |  | M60～M70 | 6～7 | 1.2
200 | PC | NF2000U | 破壊靭性 |  | ASTM D5045-93 | サーボパルサーEHF-ED50KN-20Ｌ |  | SENB |  | 16.09 | 8 |  | スライド | 7.65 | 無 | 23 | 10 | 347 | 377 | 3.35 | 8.41 | [6 empty] | 三菱エンジニアリングプラスチックス株式会社 | ユーピロン・シート |  | 29000 |  | 押出成形 | [11 empty] | 145 | 220～230 | 8 | 58.6～68.6 | 80.4～90.2 | 2.2 | 740～980 |  | M60～M70 | 6～7 | 1.2
201 | PC | NF2000U | 破壊靭性 |  | ASTM D5045-93 | サーボパルサーEHF-ED50KN-20Ｌ |  | SENB |  | 16.02 | 8 |  | スライド | 7.68 | 無 | 23 | 10 | 367 | 367 | 3.62 | 7.93 | [6 empty] | 三菱エンジニアリングプラスチックス株式会社 | ユーピロン・シート |  | 29000 |  | 押出成形 | [11 empty] | 145 | 220～230 | 8 | 58.6～68.6 | 80.4～90.2 | 2.2 | 740～980 |  | M60～M70 | 6～7 | 1.2
202 | PC | NF2000U | 破壊靭性 |  | ASTM D5045-93 | サーボパルサーEHF-ED50KN-20Ｌ |  | SENB |  | 16.12 | 8 |  | スライド | 7.73 | 無 | 23 | 100 | 350 | 353 | 3.42 | 4.05 | [6 empty] | 三菱エンジニアリングプラスチックス株式会社 | ユーピロン・シート |  | 29000 |  | 押出成形 | [11 empty] | 145 | 220～230 | 8 | 58.6～68.6 | 80.4～90.2 | 2.2 | 740～980 |  | M60～M70 | 6～7 | 1.2
203 | PC | NF2000U | 破壊靭性 |  | ASTM D5045-93 | サーボパルサーEHF-ED50KN-20Ｌ |  | SENB |  | 16.13 | 8 |  | スライド | 7.75 | 無 | 23 | 100 | 352 | 358 | 3.44 | 7.36 | [6 empty] | 三菱エンジニアリングプラスチックス株式会社 | ユーピロン・シート |  | 29000 |  | 押出成形 | [11 empty] | 145 | 220～230 | 8 | 58.6～68.6 | 80.4～90.2 | 2.2 | 740～980 |  | M60～M70 | 6～7 | 1.2
204 | PC | NF2000U | 破壊靭性 |  | ASTM D5045-93 | サーボパルサーEHF-ED50KN-20Ｌ |  | SENB |  | 16.12 | 8 |  | スライド | 7.75 | 無 | 23 | 100 | 357 | 368 | 3.5 | 7.85 | [6 empty] | 三菱エンジニアリングプラスチックス株式会社 | ユーピロン・シート |  | 29000 |  | 押出成形 | [11 empty] | 145 | 220～230 | 8 | 58.6～68.6 | 80.4～90.2 | 2.2 | 740～980 |  | M60～M70 | 6～7 | 1.2
205 | PC | NF2000U | 破壊靭性 |  | ASTM D5045-93 | サーボパルサーEHF-ED50KN-20Ｌ |  | SENB |  | 16.12 | 8 |  | スライド | 7.78 | 無 | 23 | 100 | 362 | 363 | 3.57 | 7.68 | [6 empty] | 三菱エンジニアリングプラスチックス株式会社 | ユーピロン・シート |  | 29000 |  | 押出成形 | [11 empty] | 145 | 220～230 | 8 | 58.6～68.6 | 80.4～90.2 | 2.2 | 740～980 |  | M60～M70 | 6～7 | 1.2
206 | PC | NF2000U | 破壊靭性 |  | ASTM D5045-93 | サーボパルサーEHF-ED50KN-20Ｌ |  | SENB |  | 16.14 | 8 |  | スライド | 7.77 | 無 | 23 | 100 | 230 | 344 | [8 empty] | 三菱エンジニアリングプラスチックス株式会社 | ユーピロン・シート |  | 29000 |  | 押出成形 | [11 empty] | 145 | 220～230 | 8 | 58.6～68.6 | 80.4～90.2 | 2.2 | 740～980 |  | M60～M70 | 6～7 | 1.2
207 | PC | NF2000U | 破壊靭性 |  | ASTM D5045-93 | サーボパルサーEHF-ED50KN-20Ｌ |  | SENB |  | 16.14 | 8 |  | スライド | 7.78 | 無 | 23 | 100 | 225 | 350 | [8 empty] | 三菱エンジニアリングプラスチックス株式会社 | ユーピロン・シート |  | 29000 |  | 押出成形 | [11 empty] | 145 | 220～230 | 8 | 58.6～68.6 | 80.4～90.2 | 2.2 | 740～980 |  | M60～M70 | 6～7 | 1.2
208 | PC | NF2000U | 破壊靭性 |  | ASTM D5045-93 | サーボパルサーEHF-ED50KN-20Ｌ |  | SENB |  | 16.13 | 8 |  | スライド | 7.82 | 無 | 23 | 100 | 347 | 347 | 3.44 | 6.55 | [6 empty] | 三菱エンジニアリングプラスチックス株式会社 | ユーピロン・シート |  | 29000 |  | 押出成形 | [11 empty] | 145 | 220～230 | 8 | 58.6～68.6 | 80.4～90.2 | 2.2 | 740～980 |  | M60～M70 | 6～7 | 1.2
209 | PC | NF2000U | 破壊靭性 |  | ASTM D5045-93 | サーボパルサーEHF-ED50KN-20Ｌ |  | SENB |  | 16.12 | 8 |  | スライド | 7.74 | 無 | -40 | 10 | 305 | 348 | [6 empty] | KQ:3.54 |  | 三菱エンジニアリングプラスチックス株式会社 | ユーピロン・シート |  | 29000 |  | 押出成形 | [11 empty] | 145 | 220～230 | 8 | 58.6～68.6 | 80.4～90.2 | 2.2 | 740～980 |  | M60～M70 | 6～7 | 1.2
210 | PC | NF2000U | 破壊靭性 |  | ASTM D5045-93 | サーボパルサーEHF-ED50KN-20Ｌ |  | SENB |  | 16.14 | 8 |  | スライド | 7.9 | 無 | 23 | 1000 | 343 | 343 | 3.44 | 6.63 | [6 empty] | 三菱エンジニアリングプラスチックス株式会社 | ユーピロン・シート |  | 29000 |  | 押出成形 | [11 empty] | 145 | 220～230 | 8 | 58.6～68.6 | 80.4～90.2 | 2.2 | 740～980 |  | M60～M70 | 6～7 | 1.2
211 | PC | NF2000U | 破壊靭性 |  | ASTM D5045-93 | サーボパルサーEHF-ED50KN-20Ｌ |  | SENB |  | 16.13 | 8 |  | スライド | 7.82 | 無 | 23 | 1000 | 348 | 348 | 3.45 | 6.71 | [6 empty] | 三菱エンジニアリングプラスチックス株式会社 | ユーピロン・シート |  | 29000 |  | 押出成形 | [11 empty] | 145 | 220～230 | 8 | 58.6～68.6 | 80.4～90.2 | 2.2 | 740～980 |  | M60～M70 | 6～7 | 1.2
212 | PC | NF2000U | 破壊靭性 |  | ASTM D5045-93 | サーボパルサーEHF-ED50KN-20Ｌ |  | SENB |  | 16.13 | 8 |  | スライド | 7.77 | 無 | 23 | 1000 | 343 | 343 | 3.37 | 6.39 | [6 empty] | 三菱エンジニアリングプラスチックス株式会社 | ユーピロン・シート |  | 29000 |  | 押出成形 | [11 empty] | 145 | 220～230 | 8 | 58.6～68.6 | 80.4～90.2 | 2.2 | 740～980 |  | M60～M70 | 6～7 | 1.2
213 | PC | NF2000U | 破壊靭性 |  | ASTM D5045-93 | サーボパルサーEHF-ED50KN-20Ｌ |  | SENB |  | 16.15 | 8 |  | スライド | 7.73 | 無 | 23 | 1000 | 349 | 349 | 3.39 | 6.49 | [6 empty] | 三菱エンジニアリングプラスチックス株式会社 | ユーピロン・シート |  | 29000 |  | 押出成形 | [11 empty] | 145 | 220～230 | 8 | 58.6～68.6 | 80.4～90.2 | 2.2 | 740～980 |  | M60～M70 | 6～7 | 1.2
214 | PC | NF2000U | 破壊靭性 |  | ASTM D5045-93 | サーボパルサーEHF-ED50KN-20Ｌ |  | SENB |  | 16.15 | 8 |  | スライド | 7.67 | 無 | 23 | 1000 | 340 | 341 | 3.26 | 6.59 | [6 empty] | 三菱エンジニアリングプラスチックス株式会社 | ユーピロン・シート |  | 29000 |  | 押出成形 | [11 empty] | 145 | 220～230 | 8 | 58.6～68.6 | 80.4～90.2 | 2.2 | 740～980 |  | M60～M70 | 6～7 | 1.2
215 | PC | NF2000U | 破壊靭性 |  | ASTM D5045-93 | サーボパルサーEHF-ED50KN-20Ｌ |  | SENB |  | 12.13 | 6 |  | スライド | 6.15 | 無 | 40 | 10 | 213 | 255 | 3.46 | 6 | [6 empty] | 三菱エンジニアリングプラスチックス株式会社 | ユーピロン・シート |  | 29000 |  | 押出成形 | [11 empty] | 145 | 220～230 | 8 | 58.6～68.6 | 80.4～90.2 | 2.2 | 740～980 |  | M60～M70 | 6～7 | 1.2
216 | PC | NF2000U | 破壊靭性 |  | ASTM D5045-93 | サーボパルサーEHF-ED50KN-20Ｌ |  | SENB |  | 12.11 | 6 |  | スライド | 6.13 | 無 | 40 | 10 | 220 | 235 | 3.62 | 6.55 | [6 empty] | 三菱エンジニアリングプラスチックス株式会社 | ユーピロン・シート |  | 29000 |  | 押出成形 | [11 empty] | 145 | 220～230 | 8 | 58.6～68.6 | 80.4～90.2 | 2.2 | 740～980 |  | M60～M70 | 6～7 | 1.2
217 | PC | NF2000U | 破壊靭性 |  | ASTM D5045-93 | サーボパルサーEHF-ED50KN-20Ｌ |  | SENB |  | 12.07 | 6 |  | スライド | 6.13 | 無 | 40 | 10 | 216 | 234 | 3.6 | 6.24 | [6 empty] | 三菱エンジニアリングプラスチックス株式会社 | ユーピロン・シート |  | 29000 |  | 押出成形 | [11 empty] | 145 | 220～230 | 8 | 58.6～68.6 | 80.4～90.2 | 2.2 | 740～980 |  | M60～M70 | 6～7 | 1.2
218 | PC | NF2000U | 破壊靭性 |  | ASTM D5045-93 | サーボパルサーEHF-ED50KN-20Ｌ |  | SENB |  | 12.06 | 6 |  | スライド | 6.07 | 無 | 40 | 10 | 219 | 240 | 3.59 | 6.55 | [6 empty] | 三菱エンジニアリングプラスチックス株式会社 | ユーピロン・シート |  | 29000 |  | 押出成形 | [11 empty] | 145 | 220～230 | 8 | 58.6～68.6 | 80.4～90.2 | 2.2 | 740～980 |  | M60～M70 | 6～7 | 1.2
219 | PC | NF2000U | 破壊靭性 |  | ASTM D5045-93 | サーボパルサーEHF-ED50KN-20Ｌ |  | SENB |  | 12.14 | 6 |  | スライド | 6.18 | 無 | 40 | 100 | 226 | 229 | 3.72 | 6.67 | [6 empty] | 三菱エンジニアリングプラスチックス株式会社 | ユーピロン・シート |  | 29000 |  | 押出成形 | [11 empty] | 145 | 220～230 | 8 | 58.6～68.6 | 80.4～90.2 | 2.2 | 740～980 |  | M60～M70 | 6～7 | 1.2
220 | PC | NF2000U | 破壊靭性 |  | ASTM D5045-93 | サーボパルサーEHF-ED50KN-20Ｌ |  | SENB |  | 12.09 | 6 |  | スライド | 6.22 | 無 | 40 | 100 | 220 | 225 | 3.72 | 6.65 | [6 empty] | 三菱エンジニアリングプラスチックス株式会社 | ユーピロン・シート |  | 29000 |  | 押出成形 | [11 empty] | 145 | 220～230 | 8 | 58.6～68.6 | 80.4～90.2 | 2.2 | 740～980 |  | M60～M70 | 6～7 | 1.2
221 | PC | NF2000U | 破壊靭性 |  | ASTM D5045-93 | サーボパルサーEHF-ED50KN-20Ｌ |  | SENB |  | 12.05 | 6 |  | スライド | 6.07 | 無 | 40 | 100 | 224 | 236 | 3.67 | 6.6 | [6 empty] | 三菱エンジニアリングプラスチックス株式会社 | ユーピロン・シート |  | 29000 |  | 押出成形 | [11 empty] | 145 | 220～230 | 8 | 58.6～68.6 | 80.4～90.2 | 2.2 | 740～980 |  | M60～M70 | 6～7 | 1.2
222 | PC | NF2000U | 破壊靭性 |  | ASTM D5045-93 | サーボパルサーEHF-ED50KN-20Ｌ |  | SENB |  | 12.09 | 6 |  | スライド | 6.11 | 無 | 40 | 100 | 223 | 233 | 3.65 | 6.59 | [6 empty] | 三菱エンジニアリングプラスチックス株式会社 | ユーピロン・シート |  | 29000 |  | 押出成形 | [11 empty] | 145 | 220～230 | 8 | 58.6～68.6 | 80.4～90.2 | 2.2 | 740～980 |  | M60～M70 | 6～7 | 1.2
223 | PC | NF2000U | 破壊靭性 |  | ASTM D5045-93 | サーボパルサーEHF-ED50KN-20Ｌ |  | SENB |  | 12.12 | 6 |  | スライド | 6.18 | 無 | 40 | 1000 | 229 | 235 | 3.8 | 6.32 | [6 empty] | 三菱エンジニアリングプラスチックス株式会社 | ユーピロン・シート |  | 29000 |  | 押出成形 | [11 empty] | 145 | 220～230 | 8 | 58.6～68.6 | 80.4～90.2 | 2.2 | 740～980 |  | M60～M70 | 6～7 | 1.2
224 | PC | NF2000U | 破壊靭性 |  | ASTM D5045-93 | サーボパルサーEHF-ED50KN-20Ｌ |  | SENB |  | 12.12 | 6 |  | スライド | 6.12 | 無 | 40 | 1000 | 225 | 245 | 3.68 | 5.97 | [6 empty] | 三菱エンジニアリングプラスチックス株式会社 | ユーピロン・シート |  | 29000 |  | 押出成形 | [11 empty] | 145 | 220～230 | 8 | 58.6～68.6 | 80.4～90.2 | 2.2 | 740～980 |  | M60～M70 | 6～7 | 1.2
225 | PC | NF2000U | 破壊靭性 |  | ASTM D5045-93 | サーボパルサーEHF-ED50KN-20Ｌ |  | SENB |  | 12.12 | 6 |  | スライド | 6.24 | 無 | 40 | 1000 | 223 | 239 | 3.75 | 6.27 | [6 empty] | 三菱エンジニアリングプラスチックス株式会社 | ユーピロン・シート |  | 29000 |  | 押出成形 | [11 empty] | 145 | 220～230 | 8 | 58.6～68.6 | 80.4～90.2 | 2.2 | 740～980 |  | M60～M70 | 6～7 | 1.2
226 | PC | NF2000U | 破壊靭性 |  | ASTM D5045-93 | サーボパルサーEHF-ED50KN-20Ｌ |  | SENB |  | 12.1 | 6 |  | スライド | 6.19 | 無 | 40 | 1000 | 228 | 235 | 3.77 | 6.33 | [6 empty] | 三菱エンジニアリングプラスチックス株式会社 | ユーピロン・シート |  | 29000 |  | 押出成形 | [11 empty] | 145 | 220～230 | 8 | 58.6～68.6 | 80.4～90.2 | 2.2 | 740～980 |  | M60～M70 | 6～7 | 1.2
227 | PMMA |  | 破壊靭性 |  | ASTM D5045-93 | サーボパルサーEHF-ED50KN-20Ｌ |  | SENB |  | 21.2 | 10 |  | スライド | 10.58 | 無 | 23 | 10 | 130 | 231 | [8 empty] | クラレ株式会社 | パラグラス |  | 2300000 |  | キャスト成形 | [10 empty] | 0 | 108 | 250 |  | 76 | 120 | 3200 | 2.1 |  | M100 |  | 1.19
228 | PMMA |  | 破壊靭性 |  | ASTM D5045-93 | サーボパルサーEHF-ED50KN-20Ｌ |  | SENB |  | 21.2 | 10 |  | スライド | 10.58 | 無 | 23 | 10 | 149 | 239 | [8 empty] | クラレ株式会社 | パラグラス |  | 2300000 |  | キャスト成形 | [10 empty] | 0 | 108 | 250 |  | 76 | 120 | 3200 | 2.1 |  | M100 |  | 1.19
229 | PMMA |  | 破壊靭性 |  | ASTM D5045-93 | サーボパルサーEHF-ED50KN-20Ｌ |  | SENB |  | 9.95 | 5 |  | スライド | 4.12 | 無 | 23 | 10 | 86 | 86 | 1.43 | [7 empty] | クラレ株式会社 | パラグラス |  | 2300000 |  | キャスト成形 | [10 empty] | 0 | 108 | 250 |  | 76 | 120 | 3200 | 2.1 |  | M100 |  | 1.19
230 | PMMA |  | 破壊靭性 |  | ASTM D5045-93 | サーボパルサーEHF-ED50KN-20Ｌ |  | SENB |  | 9.9 | 5 |  | スライド | 4.16 | 無 | 23 | 10 | 84 | 84 | 1.43 | [7 empty] | クラレ株式会社 | パラグラス |  | 2300000 |  | キャスト成形 | [10 empty] | 0 | 108 | 250 |  | 76 | 120 | 3200 | 2.1 |  | M100 |  | 1.19
231 | PMMA |  | 破壊靭性 |  | ASTM D5045-93 | サーボパルサーEHF-ED50KN-20Ｌ |  | SENB |  | 10 | 5 |  | スライド | 4.18 | 無 | 23 | 10 | 84 | 84 | 1.4 | [7 empty] | クラレ株式会社 | パラグラス |  | 2300000 |  | キャスト成形 | [10 empty] | 0 | 108 | 250 |  | 76 | 120 | 3200 | 2.1 |  | M100 |  | 1.19
232 | PMMA |  | 破壊靭性 |  | ASTM D5045-93 | サーボパルサーEHF-ED50KN-20Ｌ |  | SENB |  | 10 | 5 |  | スライド | 4.13 | 無 | 23 | 10 | 86 | 86 | 1.41 | [7 empty] | クラレ株式会社 | パラグラス |  | 2300000 |  | キャスト成形 | [10 empty] | 0 | 108 | 250 |  | 76 | 120 | 3200 | 2.1 |  | M100 |  | 1.19
233 | PMMA |  | 破壊靭性 |  | ASTM D5045-93 | サーボパルサーEHF-ED50KN-20Ｌ |  | SENB |  | 10.05 | 5 |  | スライド | 4.44 | 無 | 23 | 10 | 77 | 77 | 1.37 | [7 empty] | クラレ株式会社 | パラグラス |  | 2300000 |  | キャスト成形 | [10 empty] | 0 | 108 | 250 |  | 76 | 120 | 3200 | 2.1 |  | M100 |  | 1.19
234 | PMMA |  | 破壊靭性 |  | ASTM D5045-93 | サーボパルサーEHF-ED50KN-20Ｌ |  | SENB |  | 10.1 | 5 |  | スライド | 5.2 | 無 | 23 | 10 | 69 | 69 | 1.53 | 0.76 | [6 empty] | クラレ株式会社 | パラグラス |  | 2300000 |  | キャスト成形 | [10 empty] | 0 | 108 | 250 |  | 76 | 120 | 3200 | 2.1 |  | M100 |  | 1.19
235 | PMMA |  | 破壊靭性 |  | ASTM D5045-93 | サーボパルサーEHF-ED50KN-20Ｌ |  | SENB |  | 10.1 | 5 |  | スライド | 5.22 | 無 | 23 | 10 | 69 | 69 | 1.54 | 0.84 | [6 empty] | クラレ株式会社 | パラグラス |  | 2300000 |  | キャスト成形 | [10 empty] | 0 | 108 | 250 |  | 76 | 120 | 3200 | 2.1 |  | M100 |  | 1.19
236 | PMMA |  | 破壊靭性 |  | ASTM D5045-93 | サーボパルサーEHF-ED50KN-20Ｌ |  | SENB |  | 10.1 | 5 |  | スライド | 5.25 | 無 | 23 | 10 | 71 | 71 | 1.59 | 0.82 | [6 empty] | クラレ株式会社 | パラグラス |  | 2300000 |  | キャスト成形 | [10 empty] | 0 | 108 | 250 |  | 76 | 120 | 3200 | 2.1 |  | M100 |  | 1.19
237 | PMMA |  | 破壊靭性 |  | ASTM D5045-93 | サーボパルサーEHF-ED50KN-20Ｌ |  | SENB |  | 10.1 | 5 |  | スライド | 5.3 | 無 | 23 | 10 | 72 | 72 | 1.65 | 0.75 | [6 empty] | クラレ株式会社 | パラグラス |  | 2300000 |  | キャスト成形 | [10 empty] | 0 | 108 | 250 |  | 76 | 120 | 3200 | 2.1 |  | M100 |  | 1.19
238 | PMMA |  | 破壊靭性 |  | ASTM D5045-93 | サーボパルサーEHF-ED50KN-20Ｌ |  | SENB |  | 10.1 | 5 |  | スライド | 5.18 | 無 | 23 | 10 | 73 | 73 | 1.57 | 0.77 | [6 empty] | クラレ株式会社 | パラグラス |  | 2300000 |  | キャスト成形 | [10 empty] | 0 | 108 | 250 |  | 76 | 120 | 3200 | 2.1 |  | M100 |  | 1.19
239 | PMMA |  | 破壊靭性 |  | ASTM D5045-93 | サーボパルサーEHF-ED50KN-20Ｌ |  | SENB |  | 15.84 | 8 |  | スライド | 7.92 | 無 | 23 | 10 | 150 | 150 | 1.59 | [7 empty] | クラレ株式会社 | パラグラス |  | 2300000 |  | キャスト成形 | [10 empty] | 0 | 108 | 250 |  | 76 | 120 | 3200 | 2.1 |  | M100 |  | 1.19
240 | PMMA |  | 破壊靭性 |  | ASTM D5045-93 | サーボパルサーEHF-ED50KN-20Ｌ |  | SENB |  | 15.73 | 8 |  | スライド | 7.81 | 無 | 23 | 10 | 157 | 157 | 1.65 | [7 empty] | クラレ株式会社 | パラグラス |  | 2300000 |  | キャスト成形 | [10 empty] | 0 | 108 | 250 |  | 76 | 120 | 3200 | 2.1 |  | M100 |  | 1.19
241 | PMMA |  | 破壊靭性 |  | ASTM D5045-93 | サーボパルサーEHF-ED50KN-20Ｌ |  | SENB |  | 15.93 | 8 |  | スライド | 7.95 | 無 | 23 | 10 | 162 | 162 | 1.66 | [7 empty] | クラレ株式会社 | パラグラス |  | 2300000 |  | キャスト成形 | [10 empty] | 0 | 108 | 250 |  | 76 | 120 | 3200 | 2.1 |  | M100 |  | 1.19
242 | PMMA |  | 破壊靭性 |  | ASTM D5045-93 | サーボパルサーEHF-ED50KN-20Ｌ |  | SENB |  | 15.9 | 8 |  | スライド | 8.38 | 無 | 23 | 10 | 128 | 128 | 1.48 | [7 empty] | クラレ株式会社 | パラグラス |  | 2300000 |  | キャスト成形 | [10 empty] | 0 | 108 | 250 |  | 76 | 120 | 3200 | 2.1 |  | M100 |  | 1.19
243 | PMMA |  | 破壊靭性 |  | ASTM D5045-93 | サーボパルサーEHF-ED50KN-20Ｌ |  | SENB |  | 15.88 | 8 |  | スライド | 7.9 | 無 | 23 | 10 | 153 | 153 | 1.6 | [7 empty] | クラレ株式会社 | パラグラス |  | 2300000 |  | キャスト成形 | [10 empty] | 0 | 108 | 250 |  | 76 | 120 | 3200 | 2.1 |  | M100 |  | 1.19
244 | PMMA |  | 破壊靭性 |  | ASTM D5045-93 | サーボパルサーEHF-ED50KN-20Ｌ |  | SENB |  | 15.93 | 8 |  | スライド | 7.9 | 無 | 23 | 10 | 153 | 153 | 1.6 | [7 empty] | クラレ株式会社 | パラグラス |  | 2300000 |  | キャスト成形 | [10 empty] | 0 | 108 | 250 |  | 76 | 120 | 3200 | 2.1 |  | M100 |  | 1.19
245 | PMMA |  | 破壊靭性 |  | ASTM D5045-93 | サーボパルサーEHF-ED50KN-20Ｌ |  | SENB |  | 15.93 | 8 |  | スライド | 7.68 | 無 | 23 | 10 | 183 | 183 | 1.81 | [7 empty] | クラレ株式会社 | パラグラス |  | 2300000 |  | キャスト成形 | [10 empty] | 0 | 108 | 250 |  | 76 | 120 | 3200 | 2.1 |  | M100 |  | 1.19
246 | PMMA |  | 破壊靭性 |  | ASTM D5045-93 | サーボパルサーEHF-ED50KN-20Ｌ |  | SENB |  | 15.69 | 8 |  | スライド | 7.71 | 無 | 23 | 10 | 179 | 179 | 1.84 | [7 empty] | クラレ株式会社 | パラグラス |  | 2300000 |  | キャスト成形 | [10 empty] | 0 | 108 | 250 |  | 76 | 120 | 3200 | 2.1 |  | M100 |  | 1.19
247 | PMMA |  | 破壊靭性 |  | ASTM D5045-93 | サーボパルサーEHF-ED50KN-20Ｌ |  | SENB |  | 15.76 | 8 |  | スライド | 8.12 | 無 | 23 | 10 | 155 | 155 | 1.98 | [7 empty] | クラレ株式会社 | パラグラス |  | 2300000 |  | キャスト成形 | [10 empty] | 0 | 108 | 250 |  | 76 | 120 | 3200 | 2.1 |  | M100 |  | 1.19
248 | PMMA |  | 破壊靭性 |  | ASTM D5045-93 | サーボパルサーEHF-ED50KN-20Ｌ |  | SENB |  | 15.79 | 8 |  | スライド | 8.58 | 無 | 23 | 10 | 144 | 144 | 1.85 | [7 empty] | クラレ株式会社 | パラグラス |  | 2300000 |  | キャスト成形 | [10 empty] | 0 | 108 | 250 |  | 76 | 120 | 3200 | 2.1 |  | M100 |  | 1.19
249 | PMMA |  | 破壊靭性 |  | ASTM D5045-93 | サーボパルサーEHF-ED50KN-20Ｌ |  | SENB |  | 15.79 | 8 |  | スライド | 8.56 | 無 | 23 | 10 | 146 | 146 | 1.89 | [7 empty] | クラレ株式会社 | パラグラス |  | 2300000 |  | キャスト成形 | [10 empty] | 0 | 108 | 250 |  | 76 | 120 | 3200 | 2.1 |  | M100 |  | 1.19
250 | PVC | S-101E | 破壊靭性 |  | ASTM D5045-93 | サーボパルサーEHF-ED50KN-20Ｌ |  | SENB |  | 20.13 | 10 |  | スライド | 10.05 | 無 | -40 | 10 | 434 | 439 | 3.24 | 3.19 | [6 empty] | 積水化学工業株式会社 | エスロン |  | 50000 |  | 押出成形 | [10 empty] | 0 | 70～87 | 212 |  | 52.9～56.8 | 88.3 | 3100 | 5.9 |  | R120 | 6～8 | 1.47
251 | PVC | S-101E | 破壊靭性 |  | ASTM D5045-93 | サーボパルサーEHF-ED50KN-20Ｌ |  | SENB |  | 20.16 | 10 |  | スライド | 10.46 | 無 | -40 | 10 | 583 | 645 |  | 6.27 |  |  |  |  | KQ:4.40 |  | 積水化学工業株式会社 | エスロン |  | 50000 |  | 押出成形 | [10 empty] | 0 | 70～87 | 212 |  | 52.9～56.8 | 88.3 | 3100 | 5.9 |  | R120 | 6～8 | 1.47
252 | PVC | S-101E | 破壊靭性 |  | ASTM D5045-93 | サーボパルサーEHF-ED50KN-20Ｌ |  | SENB |  | 20.15 | 10 |  | スライド | 10.45 | 無 | -40 | 10 | 599 | 641 |  | 6.39 |  |  |  |  | KQ:4.48 最後まで破断せず |  | 積水化学工業株式会社 | エスロン |  | 50000 |  | 押出成形 | [10 empty] | 0 | 70～87 | 212 |  | 52.9～56.8 | 88.3 | 3100 | 5.9 |  | R120 | 6～8 | 1.47
253 | PVC | S-101E | 破壊靭性 |  | ASTM D5045-93 | サーボパルサーEHF-ED50KN-20Ｌ |  | SENB |  | 20.11 | 10 |  | スライド | 10.41 | 無 | -40 | 10 | 555 | 635 |  | 5.25 |  |  |  |  | KQ:4.19 最後まで破断せず |  | 積水化学工業株式会社 | エスロン |  | 50000 |  | 押出成形 | [10 empty] | 0 | 70～87 | 212 |  | 52.9～56.8 | 88.3 | 3100 | 5.9 |  | R120 | 6～8 | 1.47
254 | PVC | S-101E | 破壊靭性 |  | ASTM D5045-93 | サーボパルサーEHF-ED50KN-20Ｌ |  | SENB |  | 20.1 | 10 |  | スライド | 10.35 | 無 | -40 | 10 | 596 | 650 |  | 6.09 |  |  |  |  | KQ:4.41 |  | 積水化学工業株式会社 | エスロン |  | 50000 |  | 押出成形 | [10 empty] | 0 | 70～87 | 212 |  | 52.9～56.8 | 88.3 | 3100 | 5.9 |  | R120 | 6～8 | 1.47
255 | PVC | S-101E | 破壊靭性 |  | ASTM D5045-93 | サーボパルサーEHF-ED50KN-20Ｌ |  | SENB |  | 20.15 | 10 |  | スライド | 10.35 | 無 | -40 | 100 | 491 | 497 | 3.83 | [7 empty] | 積水化学工業株式会社 | エスロン |  | 50000 |  | 押出成形 | [10 empty] | 0 | 70～87 | 212 |  | 52.9～56.8 | 88.3 | 3100 | 5.9 |  | R120 | 6～8 | 1.47
256 | PVC | S-101E | 破壊靭性 |  | ASTM D5045-93 | サーボパルサーEHF-ED50KN-20Ｌ |  | SENB |  | 20.15 | 10 |  | スライド | 10.25 | 無 | -40 | 100 | 499 | 507 | 3.85 | [7 empty] | 積水化学工業株式会社 | エスロン |  | 50000 |  | 押出成形 | [10 empty] | 0 | 70～87 | 212 |  | 52.9～56.8 | 88.3 | 3100 | 5.9 |  | R120 | 6～8 | 1.47
257 | PVC | S-101E | 破壊靭性 |  | ASTM D5045-93 | サーボパルサーEHF-ED50KN-20Ｌ |  | SENB |  | 20.15 | 10 |  | スライド | 10.28 | 無 | -40 | 100 | 497 | 508 | 3.81 | 4.72 | [6 empty] | 積水化学工業株式会社 | エスロン |  | 50000 |  | 押出成形 | [10 empty] | 0 | 70～87 | 212 |  | 52.9～56.8 | 88.3 | 3100 | 5.9 |  | R120 | 6～8 | 1.47
258 | PVC | S-101E | 破壊靭性 |  | ASTM D5045-93 | サーボパルサーEHF-ED50KN-20Ｌ |  | SENB |  | 20.15 | 10 |  | スライド | 10.4 | 無 | -40 | 100 | 266 | 482 | 3.68 | 4.19 | [6 empty] | 積水化学工業株式会社 | エスロン |  | 50000 |  | 押出成形 | [10 empty] | 0 | 70～87 | 212 |  | 52.9～56.8 | 88.3 | 3100 | 5.9 |  | R120 | 6～8 | 1.47
259 | PVC | S-101E | 破壊靭性 |  | ASTM D5045-93 | サーボパルサーEHF-ED50KN-20Ｌ |  | SENB |  | 20.2 | 10 |  | スライド | 10.3 | 無 | -40 | 100 | 470 | 487 | 3.62 | 4.19 | [6 empty] | 積水化学工業株式会社 | エスロン |  | 50000 |  | 押出成形 | [10 empty] | 0 | 70～87 | 212 |  | 52.9～56.8 | 88.3 | 3100 | 5.9 |  | R120 | 6～8 | 1.47
260 | PVC | S-101E | 破壊靭性 |  | ASTM D5045-93 | サーボパルサーEHF-ED50KN-20Ｌ |  | SENB |  | 20.15 | 10 |  | スライド | 10.22 | 無 | -40 | 100 | 479 | 490 | 3.64 | 4.23 | [6 empty] | 積水化学工業株式会社 | エスロン |  | 50000 |  | 押出成形 | [10 empty] | 0 | 70～87 | 212 |  | 52.9～56.8 | 88.3 | 3100 | 5.9 |  | R120 | 6～8 | 1.47
261 | PVC | S-101E | 破壊靭性 |  | ASTM D5045-93 | サーボパルサーEHF-ED50KN-20Ｌ |  | SENB |  | 20.15 | 10 |  | スライド | 10.23 | 無 | -40 | 100 | 497 | 509 | 3.82 | 4.42 | [6 empty] | 積水化学工業株式会社 | エスロン |  | 50000 |  | 押出成形 | [10 empty] | 0 | 70～87 | 212 |  | 52.9～56.8 | 88.3 | 3100 | 5.9 |  | R120 | 6～8 | 1.47
262 | PVC | S-101E | 破壊靭性 |  | ASTM D5045-93 | サーボパルサーEHF-ED50KN-20Ｌ |  | SENB |  | 20.13 | 10 |  | スライド | 10.13 | 無 | -40 | 100 | 474 | 492 | 3.59 | 3.77 | [6 empty] | 積水化学工業株式会社 | エスロン |  | 50000 |  | 押出成形 | [10 empty] | 0 | 70～87 | 212 |  | 52.9～56.8 | 88.3 | 3100 | 5.9 |  | R120 | 6～8 | 1.47
263 | PVC | S-101E | 破壊靭性 |  | ASTM D5045-93 | サーボパルサーEHF-ED50KN-20Ｌ |  | SENB |  | 20.14 | 10 |  | スライド | 10.03 | 無 | -40 | 100 | 480 | 492 | 3.58 | 4 | [6 empty] | 積水化学工業株式会社 | エスロン |  | 50000 |  | 押出成形 | [10 empty] | 0 | 70～87 | 212 |  | 52.9～56.8 | 88.3 | 3100 | 5.9 |  | R120 | 6～8 | 1.47
264 | PVC | S-101E | 破壊靭性 |  | ASTM D5045-93 | サーボパルサーEHF-ED50KN-20Ｌ |  | SENB |  | 20.13 | 10 |  | スライド | 10.03 | 無 | -40 | 100 | 487 | 492 | 3.62 | 4.1 | [6 empty] | 積水化学工業株式会社 | エスロン |  | 50000 |  | 押出成形 | [10 empty] | 0 | 70～87 | 212 |  | 52.9～56.8 | 88.3 | 3100 | 5.9 |  | R120 | 6～8 | 1.47
265 | PVC | S-101E | 破壊靭性 |  | ASTM D5045-93 | サーボパルサーEHF-ED50KN-20Ｌ |  | SENB |  | 20.15 | 10 |  | スライド | 10.03 | 無 | -40 | 100 | 485 | 490 | 3.61 | 4.26 | [6 empty] | 積水化学工業株式会社 | エスロン |  | 50000 |  | 押出成形 | [10 empty] | 0 | 70～87 | 212 |  | 52.9～56.8 | 88.3 | 3100 | 5.9 |  | R120 | 6～8 | 1.47
266 | PVC | S-101E | 破壊靭性 |  | ASTM D5045-93 | サーボパルサーEHF-ED50KN-20Ｌ |  | SENB |  | 20.15 | 10 |  | スライド | 10.06 | 無 | -40 | 100 | 468 | 484 | 3.5 | 3.9 | [6 empty] | 積水化学工業株式会社 | エスロン |  | 50000 |  | 押出成形 | [10 empty] | 0 | 70～87 | 212 |  | 52.9～56.8 | 88.3 | 3100 | 5.9 |  | R120 | 6～8 | 1.47
267 | PVC | S-101E | 破壊靭性 |  | ASTM D5045-93 | サーボパルサーEHF-ED50KN-20Ｌ |  | SENB |  | 20.12 | 10 |  | スライド | 9.88 | 無 | -40 | 1000 | 209 | 219 | [6 empty] | KQ:1.52 |  | 積水化学工業株式会社 | エスロン |  | 50000 |  | 押出成形 | [10 empty] | 0 | 70～87 | 212 |  | 52.9～56.8 | 88.3 | 3100 | 5.9 |  | R120 | 6～8 | 1.47
268 | PVC | S-101E | 破壊靭性 |  | ASTM D5045-93 | サーボパルサーEHF-ED50KN-20Ｌ |  | SENB |  | 20.07 | 10 |  | スライド | 10.39 | 無 | -40 | 1000 | 636 | 666 | 4.81 | 6.3 | [6 empty] | 積水化学工業株式会社 | エスロン |  | 50000 |  | 押出成形 | [10 empty] | 0 | 70～87 | 212 |  | 52.9～56.8 | 88.3 | 3100 | 5.9 |  | R120 | 6～8 | 1.47
269 | PVC | S-101E | 破壊靭性 |  | ASTM D5045-93 | サーボパルサーEHF-ED50KN-20Ｌ |  | SENB |  | 20.09 | 10 |  | スライド | 10.36 | 無 | -40 | 1000 | 638 | 656 | 4.79 | 6.29 | [6 empty] | 積水化学工業株式会社 | エスロン |  | 50000 |  | 押出成形 | [10 empty] | 0 | 70～87 | 212 |  | 52.9～56.8 | 88.3 | 3100 | 5.9 |  | R120 | 6～8 | 1.47
270 | PVC | S-101E | 破壊靭性 |  | ASTM D5045-93 | サーボパルサーEHF-ED50KN-20Ｌ |  | SENB |  | 20.13 | 10 |  | スライド | 10.39 | 無 | -40 | 1000 | 621 | 654 | 4.65 | 5.84 | [6 empty] | 積水化学工業株式会社 | エスロン |  | 50000 |  | 押出成形 | [10 empty] | 0 | 70～87 | 212 |  | 52.9～56.8 | 88.3 | 3100 | 5.9 |  | R120 | 6～8 | 1.47
271 | PVC | S-101E | 破壊靭性 |  | ASTM D5045-93 | サーボパルサーEHF-ED50KN-20Ｌ |  | SENB |  | 20.11 | 10 |  | スライド | 10.34 | 無 | -40 | 1000 | 649 | 681 | 4.79 | 6.11 | [6 empty] | 積水化学工業株式会社 | エスロン |  | 50000 |  | 押出成形 | [10 empty] | 0 | 70～87 | 212 |  | 52.9～56.8 | 88.3 | 3100 | 5.9 |  | R120 | 6～8 | 1.47
272 | PVC | S-101E | 破壊靭性 |  | ASTM D5045-93 | サーボパルサーEHF-ED50KN-20Ｌ |  | SENB |  | 20.15 | 10 |  | スライド | 10.3 | 無 | -30 | 100 | 470 | 473 | [6 empty] | KQ:3.63 |  | 積水化学工業株式会社 | エスロン |  | 50000 |  | 押出成形 | [10 empty] | 0 | 70～87 | 212 |  | 52.9～56.8 | 88.3 | 3100 | 5.9 |  | R120 | 6～8 | 1.47
273 | PVC | S-101E | 破壊靭性 |  | ASTM D5045-93 | サーボパルサーEHF-ED50KN-20Ｌ |  | SENB |  | 20.15 | 10 |  | スライド | 10.28 | 無 | -30 | 100 | 466 | 475 | 3.6 | [7 empty] | 積水化学工業株式会社 | エスロン |  | 50000 |  | 押出成形 | [10 empty] | 0 | 70～87 | 212 |  | 52.9～56.8 | 88.3 | 3100 | 5.9 |  | R120 | 6～8 | 1.47
274 | PVC | S-101E | 破壊靭性 |  | ASTM D5045-93 | サーボパルサーEHF-ED50KN-20Ｌ |  | SENB |  | 20.12 | 10 |  | スライド | 9.92 | 無 | -20 | 10 | 438 | 438 | [8 empty] | 積水化学工業株式会社 | エスロン |  | 50000 |  | 押出成形 | [10 empty] | 0 | 70～87 | 212 |  | 52.9～56.8 | 88.3 | 3100 | 5.9 |  | R120 | 6～8 | 1.47
275 | PVC | S-101E | 破壊靭性 |  | ASTM D5045-93 | サーボパルサーEHF-ED50KN-20Ｌ |  | SENB |  | 20.2 | 10 |  | スライド | 10.51 | 無 | -20 | 10 | 528 | 654 | [8 empty] | 積水化学工業株式会社 | エスロン |  | 50000 |  | 押出成形 | [10 empty] | 0 | 70～87 | 212 |  | 52.9～56.8 | 88.3 | 3100 | 5.9 |  | R120 | 6～8 | 1.47
276 | PVC | S-101E | 破壊靭性 |  | ASTM D5045-93 | サーボパルサーEHF-ED50KN-20Ｌ |  | SENB |  | 20.2 | 10 |  | スライド | 10.47 | 無 | -20 | 10 | 561 | 650 | [8 empty] | 積水化学工業株式会社 | エスロン |  | 50000 |  | 押出成形 | [10 empty] | 0 | 70～87 | 212 |  | 52.9～56.8 | 88.3 | 3100 | 5.9 |  | R120 | 6～8 | 1.47
277 | PVC | S-101E | 破壊靭性 |  | ASTM D5045-93 | サーボパルサーEHF-ED50KN-20Ｌ |  | SENB |  | 20.11 | 10 |  | スライド | 9 | 無 | -20 | 100 | 479 | 479 | 3.07 | 3.97 | [6 empty] | 積水化学工業株式会社 | エスロン |  | 50000 |  | 押出成形 | [10 empty] | 0 | 70～87 | 212 |  | 52.9～56.8 | 88.3 | 3100 | 5.9 |  | R120 | 6～8 | 1.47
278 | PVC | S-101E | 破壊靭性 |  | ASTM D5045-93 | サーボパルサーEHF-ED50KN-20Ｌ |  | SENB |  | 20.05 | 10 |  | スライド | 10.4 | 無 | -20 | 100 | 545 | 670 | [8 empty] | 積水化学工業株式会社 | エスロン |  | 50000 |  | 押出成形 | [10 empty] | 0 | 70～87 | 212 |  | 52.9～56.8 | 88.3 | 3100 | 5.9 |  | R120 | 6～8 | 1.47
279 | PVC | S-101E | 破壊靭性 |  | ASTM D5045-93 | サーボパルサーEHF-ED50KN-20Ｌ |  | SENB |  | 20.15 | 10 |  | スライド | 10.43 | 無 | -20 | 100 | 560 | 690 | [8 empty] | 積水化学工業株式会社 | エスロン |  | 50000 |  | 押出成形 | [10 empty] | 0 | 70～87 | 212 |  | 52.9～56.8 | 88.3 | 3100 | 5.9 |  | R120 | 6～8 | 1.47
280 | PVC | S-101E | 破壊靭性 |  | ASTM D5045-93 | サーボパルサーEHF-ED50KN-20Ｌ |  | SENB |  | 20.2 | 10 |  | スライド | 10.46 | 無 | -20 | 100 | 565 | 690 | [8 empty] | 積水化学工業株式会社 | エスロン |  | 50000 |  | 押出成形 | [10 empty] | 0 | 70～87 | 212 |  | 52.9～56.8 | 88.3 | 3100 | 5.9 |  | R120 | 6～8 | 1.47
281 | PVC | S-101E | 破壊靭性 |  | ASTM D5045-93 | サーボパルサーEHF-ED50KN-20Ｌ |  | SENB |  | 20.05 | 10 |  | スライド | 10.35 | 無 | -20 | 100 | 565 | 685 | [8 empty] | 積水化学工業株式会社 | エスロン |  | 50000 |  | 押出成形 | [10 empty] | 0 | 70～87 | 212 |  | 52.9～56.8 | 88.3 | 3100 | 5.9 |  | R120 | 6～8 | 1.47
282 | PVC | S-101E | 破壊靭性 |  | ASTM D5045-93 | サーボパルサーEHF-ED50KN-20Ｌ |  | SENB |  | 20.15 | 10 |  | スライド | 10.01 | 無 | -20 | 1000 | 206 | 217 | [6 empty] | KQ:1.52 |  | 積水化学工業株式会社 | エスロン |  | 50000 |  | 押出成形 | [10 empty] | 0 | 70～87 | 212 |  | 52.9～56.8 | 88.3 | 3100 | 5.9 |  | R120 | 6～8 | 1.47
283 | PVC | S-101E | 破壊靭性 |  | ASTM D5045-93 | サーボパルサーEHF-ED50KN-20Ｌ |  | SENB |  | 20.13 | 10 |  | スライド | 10.42 | 無 | -20 | 1000 | 585 | 622 | 4.41 | 5.35 | [6 empty] | 積水化学工業株式会社 | エスロン |  | 50000 |  | 押出成形 | [10 empty] | 0 | 70～87 | 212 |  | 52.9～56.8 | 88.3 | 3100 | 5.9 |  | R120 | 6～8 | 1.47
284 | PVC | S-101E | 破壊靭性 |  | ASTM D5045-93 | サーボパルサーEHF-ED50KN-20Ｌ |  | SENB |  | 20.17 | 10 |  | スライド | 10.47 | 無 | -20 | 1000 | 583 | 631 | 4.36 | 5.25 | [6 empty] | 積水化学工業株式会社 | エスロン |  | 50000 |  | 押出成形 | [10 empty] | 0 | 70～87 | 212 |  | 52.9～56.8 | 88.3 | 3100 | 5.9 |  | R120 | 6～8 | 1.47
285 | PVC | S-101E | 破壊靭性 |  | ASTM D5045-93 | サーボパルサーEHF-ED50KN-20Ｌ |  | SENB |  | 20.14 | 10 |  | スライド | 10.41 | 無 | -20 | 1000 | 590 | 630 | 4.41 | 5.4 | [6 empty] | 積水化学工業株式会社 | エスロン |  | 50000 |  | 押出成形 | [10 empty] | 0 | 70～87 | 212 |  | 52.9～56.8 | 88.3 | 3100 | 5.9 |  | R120 | 6～8 | 1.47
286 | PVC | S-101E | 破壊靭性 |  | ASTM D5045-93 | サーボパルサーEHF-ED50KN-20Ｌ |  | SENB |  | 20.13 | 10 |  | スライド | 10.4 | 無 | -20 | 1000 | 578 | 618 | 4.34 | 5.27 | [6 empty] | 積水化学工業株式会社 | エスロン |  | 50000 |  | 押出成形 | [10 empty] | 0 | 70～87 | 212 |  | 52.9～56.8 | 88.3 | 3100 | 5.9 |  | R120 | 6～8 | 1.47
287 | PVC | S-101E | 破壊靭性 |  | ASTM D5045-93 | サーボパルサーEHF-ED50KN-20Ｌ |  | SENB |  | 20.2 | 10 |  | スライド | 10.48 | 無 | -20 | 1000 | 565 | 659 | [8 empty] | 積水化学工業株式会社 | エスロン |  | 50000 |  | 押出成形 | [10 empty] | 0 | 70～87 | 212 |  | 52.9～56.8 | 88.3 | 3100 | 5.9 |  | R120 | 6～8 | 1.47
288 | PVC | S-101E | 破壊靭性 |  | ASTM D5045-93 | サーボパルサーEHF-ED50KN-20Ｌ |  | SENB |  | 20 | 10 |  | スライド | 10.41 | 無 | 0 | 10 | 569 | 715 | [8 empty] | 積水化学工業株式会社 | エスロン |  | 50000 |  | 押出成形 | [10 empty] | 0 | 70～87 | 212 |  | 52.9～56.8 | 88.3 | 3100 | 5.9 |  | R120 | 6～8 | 1.47
289 | PVC | S-101E | 破壊靭性 |  | ASTM D5045-93 | サーボパルサーEHF-ED50KN-20Ｌ |  | SENB |  | 20.1 | 10 |  | スライド | 10.45 | 無 | 0 | 10 | 574 | 709 | [8 empty] | 積水化学工業株式会社 | エスロン |  | 50000 |  | 押出成形 | [10 empty] | 0 | 70～87 | 212 |  | 52.9～56.8 | 88.3 | 3100 | 5.9 |  | R120 | 6～8 | 1.47
290 | PVC | S-101E | 破壊靭性 |  | ASTM D5045-93 | サーボパルサーEHF-ED50KN-20Ｌ |  | SENB |  | 20.15 | 10 |  | スライド | 10.43 | 無 | 0 | 100 | 578 | 719 | [8 empty] | 積水化学工業株式会社 | エスロン |  | 50000 |  | 押出成形 | [10 empty] | 0 | 70～87 | 212 |  | 52.9～56.8 | 88.3 | 3100 | 5.9 |  | R120 | 6～8 | 1.47
291 | PVC | S-101E | 破壊靭性 |  | ASTM D5045-93 | サーボパルサーEHF-ED50KN-20Ｌ |  | SENB |  | 20.1 | 10 |  | スライド | 10.42 | 無 | 0 | 100 | 578 | 720 | [8 empty] | 積水化学工業株式会社 | エスロン |  | 50000 |  | 押出成形 | [10 empty] | 0 | 70～87 | 212 |  | 52.9～56.8 | 88.3 | 3100 | 5.9 |  | R120 | 6～8 | 1.47
292 | PVC | S-101E | 破壊靭性 |  | ASTM D5045-93 | サーボパルサーEHF-ED50KN-20Ｌ |  | SENB |  | 20.2 | 10 |  | スライド | 10.52 | 無 | 0 | 1000 | 570 | 615 | [8 empty] | 積水化学工業株式会社 | エスロン |  | 50000 |  | 押出成形 | [10 empty] | 0 | 70～87 | 212 |  | 52.9～56.8 | 88.3 | 3100 | 5.9 |  | R120 | 6～8 | 1.47
293 | PVC | S-101E | 破壊靭性 |  | ASTM D5045-93 | サーボパルサーEHF-ED50KN-20Ｌ |  | SENB |  | 20.1 | 10 |  | スライド | 10.46 | 無 | 0 | 1000 | 576 | 635 | [8 empty] | 積水化学工業株式会社 | エスロン |  | 50000 |  | 押出成形 | [10 empty] | 0 | 70～87 | 212 |  | 52.9～56.8 | 88.3 | 3100 | 5.9 |  | R120 | 6～8 | 1.47
294 | PVC | S-101E | 破壊靭性 |  | ASTM D5045-93 | サーボパルサーEHF-ED50KN-20Ｌ |  | SENB |  | 20.2 | 10 |  | スライド | 10.48 | 無 | 0 | 1000 | 556 | 623 | [8 empty] | 積水化学工業株式会社 | エスロン |  | 50000 |  | 押出成形 | [10 empty] | 0 | 70～87 | 212 |  | 52.9～56.8 | 88.3 | 3100 | 5.9 |  | R120 | 6～8 | 1.47
295 | PVC | S-101E | 破壊靭性 |  | ASTM D5045-93 | サーボパルサーEHF-ED50KN-20Ｌ |  | SENB |  | 20.2 | 10 |  | スライド | 10.5 | 無 | 0 | 1000 | 551 | 614 | [8 empty] | 積水化学工業株式会社 | エスロン |  | 50000 |  | 押出成形 | [10 empty] | 0 | 70～87 | 212 |  | 52.9～56.8 | 88.3 | 3100 | 5.9 |  | R120 | 6～8 | 1.47
296 | PVC | S-101E | 破壊靭性 |  | ASTM D5045-93 | サーボパルサーEHF-ED50KN-20Ｌ |  | SENB |  | 20.2 | 10 |  | スライド | 10.52 | 無 | 0 | 1000 | 558 | 641 | [8 empty] | 積水化学工業株式会社 | エスロン |  | 50000 |  | 押出成形 | [10 empty] | 0 | 70～87 | 212 |  | 52.9～56.8 | 88.3 | 3100 | 5.9 |  | R120 | 6～8 | 1.47
297 | PVC | S-101E | 破壊靭性 |  | ASTM D5045-93 | サーボパルサーEHF-ED50KN-20Ｌ |  | SENB |  | 20.15 | 10 |  | スライド | 10.44 | 無 | 23 | 1000 | 513 | 631 | [8 empty] | 積水化学工業株式会社 | エスロン |  | 50000 |  | 押出成形 | [10 empty] | 0 | 70～87 | 212 |  | 52.9～56.8 | 88.3 | 3100 | 5.9 |  | R120 | 6～8 | 1.47
298 | PVC | S-101E | 破壊靭性 |  | ASTM D5045-93 | サーボパルサーEHF-ED50KN-20Ｌ |  | SENB |  | 20.2 | 10 |  | スライド | 10.49 | 無 | 23 | 1000 | 525 | 641 | [8 empty] | 積水化学工業株式会社 | エスロン |  | 50000 |  | 押出成形 | [10 empty] | 0 | 70～87 | 212 |  | 52.9～56.8 | 88.3 | 3100 | 5.9 |  | R120 | 6～8 | 1.47
299 | PVC | S-101E | 破壊靭性 |  | ASTM D5045-93 | サーボパルサーEHF-ED50KN-20Ｌ |  | SENB |  | 20.1 | 10 |  | スライド | 10.32 | 無 | 23 | 1000 | 513 | 633 | [8 empty] | 積水化学工業株式会社 | エスロン |  | 50000 |  | 押出成形 | [10 empty] | 0 | 70～87 | 212 |  | 52.9～56.8 | 88.3 | 3100 | 5.9 |  | R120 | 6～8 | 1.47
300 | PVC | S-101E | 破壊靭性 |  | ASTM D5045-93 | サーボパルサーEHF-ED50KN-20Ｌ |  | SENB |  | 20.2 | 10 |  | スライド | 10.49 | 無 | 23 | 100 | 531 | 749 | [8 empty] | 積水化学工業株式会社 | エスロン |  | 50000 |  | 押出成形 | [10 empty] | 0 | 70～87 | 212 |  | 52.9～56.8 | 88.3 | 3100 | 5.9 |  | R120 | 6～8 | 1.47
301 | PVC | S-101E | 破壊靭性 |  | ASTM D5045-93 | サーボパルサーEHF-ED50KN-20Ｌ |  | SENB |  | 20 | 10 |  | スライド | 10.26 | 無 | 23 | 100 | 533 | 743 | [8 empty] | 積水化学工業株式会社 | エスロン |  | 50000 |  | 押出成形 | [10 empty] | 0 | 70～87 | 212 |  | 52.9～56.8 | 88.3 | 3100 | 5.9 |  | R120 | 6～8 | 1.47
302 | PVC | S-101E | 破壊靭性 |  | ASTM D5045-93 | サーボパルサーEHF-ED50KN-20Ｌ |  | SENB |  | 20.2 | 10 |  | スライド | 10.45 | 無 | 23 | 100 | 536 | 750 | [8 empty] | 積水化学工業株式会社 | エスロン |  | 50000 |  | 押出成形 | [10 empty] | 0 | 70～87 | 212 |  | 52.9～56.8 | 88.3 | 3100 | 5.9 |  | R120 | 6～8 | 1.47
303 | PVC | S-101E | 破壊靭性 |  | ASTM D5045-93 | サーボパルサーEHF-ED50KN-20Ｌ |  | SENB |  | 20.1 | 10 |  | スライド | 10.42 | 無 | 23 | 10 | 475 | 711 | [8 empty] | 積水化学工業株式会社 | エスロン |  | 50000 |  | 押出成形 | [10 empty] | 0 | 70～87 | 212 |  | 52.9～56.8 | 88.3 | 3100 | 5.9 |  | R120 | 6～8 | 1.47
304 | PVC | S-101E | 破壊靭性 |  | ASTM D5045-93 | サーボパルサーEHF-ED50KN-20Ｌ |  | SENB |  | 20.2 | 10 |  | スライド | 10.65 | 無 | 23 | 10 | 488 | 720 | [8 empty] | 積水化学工業株式会社 | エスロン |  | 50000 |  | 押出成形 | [10 empty] | 0 | 70～87 | 212 |  | 52.9～56.8 | 88.3 | 3100 | 5.9 |  | R120 | 6～8 | 1.47
305 | PVC | S-101E | 破壊靭性 |  | ASTM D5045-93 | サーボパルサーEHF-ED50KN-20Ｌ |  | SENB |  | 20.2 | 10 |  | スライド | 10.47 | 無 | 23 | 10 | 483 | 711 | [8 empty] | 積水化学工業株式会社 | エスロン |  | 50000 |  | 押出成形 | [10 empty] | 0 | 70～87 | 212 |  | 52.9～56.8 | 88.3 | 3100 | 5.9 |  | R120 | 6～8 | 1.47
306 | PVC | S-101E | 破壊靭性 |  | ASTM D5045-93 | サーボパルサーEHF-ED50KN-20Ｌ |  | SENB |  | 31.2 | 15 |  | スライド | 15.97 | 無 | -40 | 100 | 1009 | 1037 | 4.05 | 5.13 | [6 empty] | 積水化学工業株式会社 | エスロン |  | 50000 |  | 押出成形 | [10 empty] | 0 | 70～87 | 212 |  | 52.9～56.8 | 88.3 | 3100 | 5.9 |  | R120 | 6～8 | 1.47
307 | PVC | S-101E | 破壊靭性 |  | ASTM D5045-93 | サーボパルサーEHF-ED50KN-20Ｌ |  | SENB |  | 31.2 | 15 |  | スライド | 15.95 | 無 | -40 | 100 | 1139 | 1191 | 4.57 | 6.26 | [6 empty] | 積水化学工業株式会社 | エスロン |  | 50000 |  | 押出成形 | [10 empty] | 0 | 70～87 | 212 |  | 52.9～56.8 | 88.3 | 3100 | 5.9 |  | R120 | 6～8 | 1.47
308 | PVC | S-101E | 破壊靭性 |  | ASTM D5045-93 | サーボパルサーEHF-ED50KN-20Ｌ |  | SENB |  | 31.1 | 15 |  | スライド | 15.83 | 無 | -40 | 100 | 1070 | 1090 | 4.28 | 5.64 | [6 empty] | 積水化学工業株式会社 | エスロン |  | 50000 |  | 押出成形 | [10 empty] | 0 | 70～87 | 212 |  | 52.9～56.8 | 88.3 | 3100 | 5.9 |  | R120 | 6～8 | 1.47
309 | PVC | S-101E | 破壊靭性 |  | ASTM D5045-93 | サーボパルサーEHF-ED50KN-20Ｌ |  | SENB |  | 31.15 | 15 |  | スライド | 15.77 | 無 | -40 | 100 | 1036 | 1049 | 4.1 | 5.2 | [6 empty] | 積水化学工業株式会社 | エスロン |  | 50000 |  | 押出成形 | [10 empty] | 0 | 70～87 | 212 |  | 52.9～56.8 | 88.3 | 3100 | 5.9 |  | R120 | 6～8 | 1.47
310 | PVC | S-101E | 破壊靭性 |  | ASTM D5045-93 | サーボパルサーEHF-ED50KN-20Ｌ |  | SENB |  | 31.2 | 15 |  | スライド | 16.03 | 無 | -40 | 100 | 1020 | 1028 | 4.13 | 5.24 | [6 empty] | 積水化学工業株式会社 | エスロン |  | 50000 |  | 押出成形 | [10 empty] | 0 | 70～87 | 212 |  | 52.9～56.8 | 88.3 | 3100 | 5.9 |  | R120 | 6～8 | 1.47
311 | PVC | S-101E | 破壊靭性 |  | ASTM D5045-93 | サーボパルサーEHF-ED50KN-20Ｌ |  | SENB |  | 41.9 | 20 |  | スライド | 20.22 | 無 | -40 | 100 | 1682 | 1702 | 3.97 | 5.45 | [6 empty] | 積水化学工業株式会社 | エスロン |  | 50000 |  | 押出成形 | [10 empty] | 0 | 70～87 | 212 |  | 52.9～56.8 | 88.3 | 3100 | 5.9 |  | R120 | 6～8 | 1.47
312 | PVC | S-101E | 破壊靭性 |  | ASTM D5045-93 | サーボパルサーEHF-ED50KN-20Ｌ |  | SENB |  | 42 | 20 |  | スライド | 20.57 | 無 | -40 | 100 | 1684 | 1697 | 4.05 | 5.5 | [6 empty] | 積水化学工業株式会社 | エスロン |  | 50000 |  | 押出成形 | [10 empty] | 0 | 70～87 | 212 |  | 52.9～56.8 | 88.3 | 3100 | 5.9 |  | R120 | 6～8 | 1.47
313 | PVC | S-101E | 破壊靭性 |  | ASTM D5045-93 | サーボパルサーEHF-ED50KN-20Ｌ |  | SENB |  | 41.8 | 20 |  | スライド | 20.32 | 無 | -40 | 100 | 1573 | 1573 | 3.77 | 4.84 | [6 empty] | 積水化学工業株式会社 | エスロン |  | 50000 |  | 押出成形 | [10 empty] | 0 | 70～87 | 212 |  | 52.9～56.8 | 88.3 | 3100 | 5.9 |  | R120 | 6～8 | 1.47
314 | PVC | S-101E | 破壊靭性 |  | ASTM D5045-93 | サーボパルサーEHF-ED50KN-20Ｌ |  | SENB |  | 41.8 | 20 |  | スライド | 20.32 | 無 | -40 | 100 | 1719 | 1719 | 4.12 | 5.77 | [6 empty] | 積水化学工業株式会社 | エスロン |  | 50000 |  | 押出成形 | [10 empty] | 0 | 70～87 | 212 |  | 52.9～56.8 | 88.3 | 3100 | 5.9 |  | R120 | 6～8 | 1.47
315 | PVC | S-101E | 破壊靭性 |  | ASTM D5045-93 | サーボパルサーEHF-ED50KN-20Ｌ |  | SENB |  | 41.9 | 20 |  | スライド | 20.4 | 無 | -40 | 100 | 1599 | 1599 | 3.83 | 4.95 | [6 empty] | 積水化学工業株式会社 | エスロン |  | 50000 |  | 押出成形 | [10 empty] | 0 | 70～87 | 212 |  | 52.9～56.8 | 88.3 | 3100 | 5.9 |  | R120 | 6～8 | 1.47
316 | PVC | S-101E | 破壊靭性 |  | ASTM D5045-93 | サーボパルサーEHF-ED50KN-20Ｌ |  | SENB |  | 12.25 | 6 |  | スライド | 5.97 | 無 | -40 | 1 | 197 | 197 | [6 empty] | KQ:2.99 |  | 積水化学工業株式会社 | エスロン |  | 50000 |  | 押出成形 | [10 empty] | 0 | 70～87 | 212 |  | 52.9～56.8 | 88.3 | 3100 | 5.9 |  | R120 | 6～8 | 1.47
317 | PVC | S-101E | 破壊靭性 |  | ASTM D5045-93 | サーボパルサーEHF-ED50KN-20Ｌ |  | SENB |  | 12.3 | 6 |  | スライド | 6.07 | 無 | -40 | 10 | 224 | 224 |  | 6.1 |  |  |  |  | KQ:3.48 |  | 積水化学工業株式会社 | エスロン |  | 50000 |  | 押出成形 | [10 empty] | 0 | 70～87 | 212 |  | 52.9～56.8 | 88.3 | 3100 | 5.9 |  | R120 | 6～8 | 1.47
318 | PVC | S-101E | 破壊靭性 |  | ASTM D5045-93 | サーボパルサーEHF-ED50KN-20Ｌ |  | SENB |  | 12.25 | 6 |  | スライド | 6.4 | 無 | -40 | 10 | 211 | 213 |  | 3.86 |  |  |  |  | KQ:3.54 |  | 積水化学工業株式会社 | エスロン |  | 50000 |  | 押出成形 | [10 empty] | 0 | 70～87 | 212 |  | 52.9～56.8 | 88.3 | 3100 | 5.9 |  | R120 | 6～8 | 1.47
319 | PVC | S-101E | 破壊靭性 |  | ASTM D5045-93 | サーボパルサーEHF-ED50KN-20Ｌ |  | SENB |  | 12.3 | 6 |  | スライド | 6.08 | 無 | -40 | 100 | 226 | 233 | 3.52 | 3.64 | [6 empty] | 積水化学工業株式会社 | エスロン |  | 50000 |  | 押出成形 | [10 empty] | 0 | 70～87 | 212 |  | 52.9～56.8 | 88.3 | 3100 | 5.9 |  | R120 | 6～8 | 1.47
320 | PVC | S-101E | 破壊靭性 |  | ASTM D5045-93 | サーボパルサーEHF-ED50KN-20Ｌ |  | SENB |  | 12.3 | 6 |  | スライド | 6.1 | 無 | -40 | 100 | 224 | 238 | 3.5 | 4.22 | [6 empty] | 積水化学工業株式会社 | エスロン |  | 50000 |  | 押出成形 | [10 empty] | 0 | 70～87 | 212 |  | 52.9～56.8 | 88.3 | 3100 | 5.9 |  | R120 | 6～8 | 1.47
321 | PVC | S-101E | 破壊靭性 |  | ASTM D5045-93 | サーボパルサーEHF-ED50KN-20Ｌ |  | SENB |  | 12.2 | 6 |  | スライド | 6.38 | 無 | -40 | 100 | 233 | 242 | 4 | 5.04 | [6 empty] | 積水化学工業株式会社 | エスロン |  | 50000 |  | 押出成形 | [10 empty] | 0 | 70～87 | 212 |  | 52.9～56.8 | 88.3 | 3100 | 5.9 |  | R120 | 6～8 | 1.47
322 | PVC | S-101E | 破壊靭性 |  | ASTM D5045-93 | サーボパルサーEHF-ED50KN-20Ｌ |  | SENB |  | 12.3 | 6 |  | スライド | 6.4 | 無 | -40 | 500 | 219 | 237 | 3.72 | [7 empty] | 積水化学工業株式会社 | エスロン |  | 50000 |  | 押出成形 | [10 empty] | 0 | 70～87 | 212 |  | 52.9～56.8 | 88.3 | 3100 | 5.9 |  | R120 | 6～8 | 1.47
323 | PVC | S-101E | 破壊靭性 |  | ASTM D5045-93 | サーボパルサーEHF-ED50KN-20Ｌ |  | SENB |  | 12.27 | 6 |  | スライド | 6.07 | 無 | -40 | 1000 | 137 | 140 | [6 empty] | KQ:2.14 |  | 積水化学工業株式会社 | エスロン |  | 50000 |  | 押出成形 | [10 empty] | 0 | 70～87 | 212 |  | 52.9～56.8 | 88.3 | 3100 | 5.9 |  | R120 | 6～8 | 1.47
324 | PVC | S-101E | 破壊靭性 |  | ASTM D5045-93 | サーボパルサーEHF-ED50KN-20Ｌ |  | SENB |  | 12.31 | 6 |  | スライド | 6.06 | 無 | -40 | 1000 | 238 | 238 | 3.68 | 3.99 | [6 empty] | 積水化学工業株式会社 | エスロン |  | 50000 |  | 押出成形 | [10 empty] | 0 | 70～87 | 212 |  | 52.9～56.8 | 88.3 | 3100 | 5.9 |  | R120 | 6～8 | 1.47
325 | PVC | S-101E | 破壊靭性 |  | ASTM D5045-93 | サーボパルサーEHF-ED50KN-20Ｌ |  | SENB |  | 12.35 | 6 |  | スライド | 6.28 | 無 | -40 | 1000 | 227 | 227 | 3.7 | 3.94 | [6 empty] | 積水化学工業株式会社 | エスロン |  | 50000 |  | 押出成形 | [10 empty] | 0 | 70～87 | 212 |  | 52.9～56.8 | 88.3 | 3100 | 5.9 |  | R120 | 6～8 | 1.47
326 | PVC | S-101E | 破壊靭性 |  | ASTM D5045-93 | サーボパルサーEHF-ED50KN-20Ｌ |  | SENB |  | 12.3 | 6 |  | スライド | 6.35 | 無 | -40 | 1000 | 244 | 244 | 3.99 | 0.41 | [6 empty] | 積水化学工業株式会社 | エスロン |  | 50000 |  | 押出成形 | [10 empty] | 0 | 70～87 | 212 |  | 52.9～56.8 | 88.3 | 3100 | 5.9 |  | R120 | 6～8 | 1.47
327 | PVC | S-101E | 破壊靭性 |  | ASTM D5045-93 | サーボパルサーEHF-ED50KN-20Ｌ |  | SENB |  | 12.3 | 6 |  | スライド | 6.38 | 無 | -40 | 4000 | 213 | 213 | 3.54 | [7 empty] | 積水化学工業株式会社 | エスロン |  | 50000 |  | 押出成形 | [10 empty] | 0 | 70～87 | 212 |  | 52.9～56.8 | 88.3 | 3100 | 5.9 |  | R120 | 6～8 | 1.47
328 | PVC | S-101E | 破壊靭性 |  | ASTM D5045-93 | サーボパルサーEHF-ED50KN-20Ｌ |  | SENB |  | 12.15 | 6 |  | スライド | 6.31 | 無 | -30 | 10 | 212 | 212 | 3.59 | [7 empty] | 積水化学工業株式会社 | エスロン |  | 50000 |  | 押出成形 | [10 empty] | 0 | 70～87 | 212 |  | 52.9～56.8 | 88.3 | 3100 | 5.9 |  | R120 | 6～8 | 1.47
329 | PVC | S-101E | 破壊靭性 |  | ASTM D5045-93 | サーボパルサーEHF-ED50KN-20Ｌ |  | SENB |  | 12.05 | 6 |  | スライド | 6.36 | 無 | -30 | 10 | 220 | 220 | 3.89 | [5 empty] | 最後まで破断せず |  | 積水化学工業株式会社 | エスロン |  | 50000 |  | 押出成形 | [10 empty] | 0 | 70～87 | 212 |  | 52.9～56.8 | 88.3 | 3100 | 5.9 |  | R120 | 6～8 | 1.47
330 | PVC | S-101E | 破壊靭性 |  | ASTM D5045-93 | サーボパルサーEHF-ED50KN-20Ｌ |  | SENB |  | 12.3 | 6 |  | スライド | 6.45 | 無 | -30 | 1000 | 227 | 227 | 3.86 | [7 empty] | 積水化学工業株式会社 | エスロン |  | 50000 |  | 押出成形 | [10 empty] | 0 | 70～87 | 212 |  | 52.9～56.8 | 88.3 | 3100 | 5.9 |  | R120 | 6～8 | 1.47
331 | PVC | S-101E | 破壊靭性 |  | ASTM D5045-93 | サーボパルサーEHF-ED50KN-20Ｌ |  | SENB |  | 12.3 | 6 |  | スライド | 6.17 | 無 | -20 | 1 | 206 | 206 | [6 empty] | KQ:3.21 |  | 積水化学工業株式会社 | エスロン |  | 50000 |  | 押出成形 | [10 empty] | 0 | 70～87 | 212 |  | 52.9～56.8 | 88.3 | 3100 | 5.9 |  | R120 | 6～8 | 1.47
332 | PVC | S-101E | 破壊靭性 |  | ASTM D5045-93 | サーボパルサーEHF-ED50KN-20Ｌ |  | SENB |  | 12.25 | 6 |  | スライド | 5.97 | 無 | -20 | 10 | 203 | 212 | [8 empty] | 積水化学工業株式会社 | エスロン |  | 50000 |  | 押出成形 | [10 empty] | 0 | 70～87 | 212 |  | 52.9～56.8 | 88.3 | 3100 | 5.9 |  | R120 | 6～8 | 1.47
333 | PVC | S-101E | 破壊靭性 |  | ASTM D5045-93 | サーボパルサーEHF-ED50KN-20Ｌ |  | SENB |  | 12.3 | 6 |  | スライド | 6.28 | 無 | -20 | 10 | 208 | 208 | [8 empty] | 積水化学工業株式会社 | エスロン |  | 50000 |  | 押出成形 | [10 empty] | 0 | 70～87 | 212 |  | 52.9～56.8 | 88.3 | 3100 | 5.9 |  | R120 | 6～8 | 1.47
334 | PVC | S-101E | 破壊靭性 |  | ASTM D5045-93 | サーボパルサーEHF-ED50KN-20Ｌ |  | SENB |  | 12.3 | 6 |  | スライド | 6.25 | 無 | -20 | 10 | 217 | 226 | [6 empty] | 最後まで破断せず |  | 積水化学工業株式会社 | エスロン |  | 50000 |  | 押出成形 | [10 empty] | 0 | 70～87 | 212 |  | 52.9～56.8 | 88.3 | 3100 | 5.9 |  | R120 | 6～8 | 1.47
335 | PVC | S-101E | 破壊靭性 |  | ASTM D5045-93 | サーボパルサーEHF-ED50KN-20Ｌ |  | SENB |  | 12.31 | 6 |  | スライド | 6.08 | 無 | -20 | 10 | 205 | 205 | [8 empty] | 積水化学工業株式会社 | エスロン |  | 50000 |  | 押出成形 | [10 empty] | 0 | 70～87 | 212 |  | 52.9～56.8 | 88.3 | 3100 | 5.9 |  | R120 | 6～8 | 1.47
336 | PVC | S-101E | 破壊靭性 |  | ASTM D5045-93 | サーボパルサーEHF-ED50KN-20Ｌ |  | SENB |  | 12.33 | 6 |  | スライド | 6.16 | 無 | -20 | 100 | 213 | 220 | 3.36 | 3.7 | [6 empty] | 積水化学工業株式会社 | エスロン |  | 50000 |  | 押出成形 | [10 empty] | 0 | 70～87 | 212 |  | 52.9～56.8 | 88.3 | 3100 | 5.9 |  | R120 | 6～8 | 1.47
337 | PVC | S-101E | 破壊靭性 |  | ASTM D5045-93 | サーボパルサーEHF-ED50KN-20Ｌ |  | SENB |  | 12.3 | 6 |  | スライド | 6.1 | 無 | -20 | 100 | 210 | 229 |  | 3.88 |  |  |  |  | KQ:3.24 |  | 積水化学工業株式会社 | エスロン |  | 50000 |  | 押出成形 | [10 empty] | 0 | 70～87 | 212 |  | 52.9～56.8 | 88.3 | 3100 | 5.9 |  | R120 | 6～8 | 1.47
338 | PVC | S-101E | 破壊靭性 |  | ASTM D5045-93 | サーボパルサーEHF-ED50KN-20Ｌ |  | SENB |  | 12.3 | 6 |  | スライド | 6.03 | 無 | -20 | 100 | 234 | 234 |  | 4.11 |  |  |  |  | KQ:3.57 |  | 積水化学工業株式会社 | エスロン |  | 50000 |  | 押出成形 | [10 empty] | 0 | 70～87 | 212 |  | 52.9～56.8 | 88.3 | 3100 | 5.9 |  | R120 | 6～8 | 1.47
339 | PVC | S-101E | 破壊靭性 |  | ASTM D5045-93 | サーボパルサーEHF-ED50KN-20Ｌ |  | SENB |  | 12.3 | 6 |  | スライド | 6.3 | 無 | -20 | 100 | 215 | 219 |  | 4.51 |  |  |  |  | KQ:3.46 |  | 積水化学工業株式会社 | エスロン |  | 50000 |  | 押出成形 | [10 empty] | 0 | 70～87 | 212 |  | 52.9～56.8 | 88.3 | 3100 | 5.9 |  | R120 | 6～8 | 1.47
340 | PVC | S-101E | 破壊靭性 |  | ASTM D5045-93 | サーボパルサーEHF-ED50KN-20Ｌ |  | SENB |  | 12.29 | 6 |  | スライド | 6.14 | 無 | -20 | 1000 | 81 | 88 | [6 empty] | KQ:1.29 |  | 積水化学工業株式会社 | エスロン |  | 50000 |  | 押出成形 | [10 empty] | 0 | 70～87 | 212 |  | 52.9～56.8 | 88.3 | 3100 | 5.9 |  | R120 | 6～8 | 1.47
341 | PVC | S-101E | 破壊靭性 |  | ASTM D5045-93 | サーボパルサーEHF-ED50KN-20Ｌ |  | SENB |  | 12.3 | 6 |  | スライド | 6.35 | 無 | -20 | 1000 | 173 | 222 | 2.86 | [7 empty] | 積水化学工業株式会社 | エスロン |  | 50000 |  | 押出成形 | [10 empty] | 0 | 70～87 | 212 |  | 52.9～56.8 | 88.3 | 3100 | 5.9 |  | R120 | 6～8 | 1.47
342 | PVC | S-101E | 破壊靭性 |  | ASTM D5045-93 | サーボパルサーEHF-ED50KN-20Ｌ |  | SENB |  | 12.3 | 6 |  | スライド | 6.2 | 無 | 0 | 1 | 230 | 263 | [6 empty] | KQ:3.70 最後まで破断せず |  | 積水化学工業株式会社 | エスロン |  | 50000 |  | 押出成形 | [10 empty] | 0 | 70～87 | 212 |  | 52.9～56.8 | 88.3 | 3100 | 5.9 |  | R120 | 6～8 | 1.47
343 | PVC | S-101E | 破壊靭性 |  | ASTM D5045-93 | サーボパルサーEHF-ED50KN-20Ｌ |  | SENB |  | 12.2 | 6 |  | スライド | 6.03 | 無 | 0 | 10 | 214 | 234 | [8 empty] | 積水化学工業株式会社 | エスロン |  | 50000 |  | 押出成形 | [10 empty] | 0 | 70～87 | 212 |  | 52.9～56.8 | 88.3 | 3100 | 5.9 |  | R120 | 6～8 | 1.47
344 | PVC | S-101E | 破壊靭性 |  | ASTM D5045-93 | サーボパルサーEHF-ED50KN-20Ｌ |  | SENB |  | 12.3 | 6 |  | スライド | 6.12 | 無 | 0 | 10 | 216 | 248 | [8 empty] | 積水化学工業株式会社 | エスロン |  | 50000 |  | 押出成形 | [10 empty] | 0 | 70～87 | 212 |  | 52.9～56.8 | 88.3 | 3100 | 5.9 |  | R120 | 6～8 | 1.47
345 | PVC | S-101E | 破壊靭性 |  | ASTM D5045-93 | サーボパルサーEHF-ED50KN-20Ｌ |  | SENB |  | 12.35 | 6 |  | スライド | 6.18 | 無 | 0 | 10 | 215 | 228 | [8 empty] | 積水化学工業株式会社 | エスロン |  | 50000 |  | 押出成形 | [10 empty] | 0 | 70～87 | 212 |  | 52.9～56.8 | 88.3 | 3100 | 5.9 |  | R120 | 6～8 | 1.47
346 | PVC | S-101E | 破壊靭性 |  | ASTM D5045-93 | サーボパルサーEHF-ED50KN-20Ｌ |  | SENB |  | 12.3 | 6 |  | スライド | 6.22 | 無 | 0 | 10 | 205 | 236 | [6 empty] | 最後まで破断せず |  | 積水化学工業株式会社 | エスロン |  | 50000 |  | 押出成形 | [10 empty] | 0 | 70～87 | 212 |  | 52.9～56.8 | 88.3 | 3100 | 5.9 |  | R120 | 6～8 | 1.47
347 | PVC | S-101E | 破壊靭性 |  | ASTM D5045-93 | サーボパルサーEHF-ED50KN-20Ｌ |  | SENB |  | 12.15 | 6 |  | スライド | 6.23 | 無 | 0 | 100 | 212 | 235 | [8 empty] | 積水化学工業株式会社 | エスロン |  | 50000 |  | 押出成形 | [10 empty] | 0 | 70～87 | 212 |  | 52.9～56.8 | 88.3 | 3100 | 5.9 |  | R120 | 6～8 | 1.47
348 | PVC | S-101E | 破壊靭性 |  | ASTM D5045-93 | サーボパルサーEHF-ED50KN-20Ｌ |  | SENB |  | 12.35 | 6 |  | スライド | 6.35 | 無 | 0 | 100 | 215 | 235 |  | 4.28 |  |  |  |  | KQ:3.54 |  | 積水化学工業株式会社 | エスロン |  | 50000 |  | 押出成形 | [10 empty] | 0 | 70～87 | 212 |  | 52.9～56.8 | 88.3 | 3100 | 5.9 |  | R120 | 6～8 | 1.47
349 | PVC | S-101E | 破壊靭性 |  | ASTM D5045-93 | サーボパルサーEHF-ED50KN-20Ｌ |  | SENB |  | 12.35 | 6 |  | スライド | 6.22 | 無 | 0 | 1000 | 211 | 226 | 3.36 | 4.32 | [6 empty] | 積水化学工業株式会社 | エスロン |  | 50000 |  | 押出成形 | [10 empty] | 0 | 70～87 | 212 |  | 52.9～56.8 | 88.3 | 3100 | 5.9 |  | R120 | 6～8 | 1.47
350 | PVC | S-101E | 破壊靭性 |  | ASTM D5045-93 | サーボパルサーEHF-ED50KN-20Ｌ |  | SENB |  | 12.35 | 6 |  | スライド | 6.3 | 無 | 23 | 1 | 221 | 291 | [6 empty] | KQ:3.59 最後まで破断せず |  | 積水化学工業株式会社 | エスロン |  | 50000 |  | 押出成形 | [10 empty] | 0 | 70～87 | 212 |  | 52.9～56.8 | 88.3 | 3100 | 5.9 |  | R120 | 6～8 | 1.47
351 | PVC | S-101E | 破壊靭性 |  | ASTM D5045-93 | サーボパルサーEHF-ED50KN-20Ｌ |  | SENB |  | 12.3 | 6 |  | スライド | 6.12 | 無 | 23 | 10 | 235 | 304 | [6 empty] | 最後まで破断せず |  | 積水化学工業株式会社 | エスロン |  | 50000 |  | 押出成形 | [10 empty] | 0 | 70～87 | 212 |  | 52.9～56.8 | 88.3 | 3100 | 5.9 |  | R120 | 6～8 | 1.47
352 | PVC | S-101E | 破壊靭性 |  | ASTM D5045-93 | サーボパルサーEHF-ED50KN-20Ｌ |  | SENB |  | 12.3 | 6 |  | スライド | 6.38 | 無 | 23 | 10 | 232 | 278 | [8 empty] | 積水化学工業株式会社 | エスロン |  | 50000 |  | 押出成形 | [10 empty] | 0 | 70～87 | 212 |  | 52.9～56.8 | 88.3 | 3100 | 5.9 |  | R120 | 6～8 | 1.47
353 | PVC | S-101E | 破壊靭性 |  | ASTM D5045-93 | サーボパルサーEHF-ED50KN-20Ｌ |  | SENB |  | 12.35 | 6 |  | スライド | 6.2 | 無 | 23 | 100 | 234 | 304 | [6 empty] | KQ:3.69 |  | 積水化学工業株式会社 | エスロン |  | 50000 |  | 押出成形 | [10 empty] | 0 | 70～87 | 212 |  | 52.9～56.8 | 88.3 | 3100 | 5.9 |  | R120 | 6～8 | 1.47
354 | PVC | S-101E | 破壊靭性 |  | ASTM D5045-93 | サーボパルサーEHF-ED50KN-20Ｌ |  | SENB |  | 12.25 | 6 |  | スライド | 6.1 | 無 | 23 | 100 | 253 | 299 | [8 empty] | 積水化学工業株式会社 | エスロン |  | 50000 |  | 押出成形 | [10 empty] | 0 | 70～87 | 212 |  | 52.9～56.8 | 88.3 | 3100 | 5.9 |  | R120 | 6～8 | 1.47
355 | PVC | S-101E | 破壊靭性 |  | ASTM D5045-93 | サーボパルサーEHF-ED50KN-20Ｌ |  | SENB |  | 12.2 | 6 |  | スライド | 6.2 | 無 | 23 | 500 | 228 | 278 | [6 empty] | KQ:3.70 |  | 積水化学工業株式会社 | エスロン |  | 50000 |  | 押出成形 | [10 empty] | 0 | 70～87 | 212 |  | 52.9～56.8 | 88.3 | 3100 | 5.9 |  | R120 | 6～8 | 1.47
356 | PVC | S-101E | 破壊靭性 |  | ASTM D5045-93 | サーボパルサーEHF-ED50KN-20Ｌ |  | SENB |  | 12.25 | 6 |  | スライド | 5.93 | 無 | 23 | 1000 | 220 | 261 | [8 empty] | 積水化学工業株式会社 | エスロン |  | 50000 |  | 押出成形 | [10 empty] | 0 | 70～87 | 212 |  | 52.9～56.8 | 88.3 | 3100 | 5.9 |  | R120 | 6～8 | 1.47
357 | PVC | S-101E | 破壊靭性 |  | ASTM D5045-93 | サーボパルサーEHF-ED50KN-20Ｌ |  | SENB |  | 12.4 | 6 |  | スライド | 6.27 | 無 | 23 | 1000 | 212 | 255 | [8 empty] | 積水化学工業株式会社 | エスロン |  | 50000 |  | 押出成形 | [10 empty] | 0 | 70～87 | 212 |  | 52.9～56.8 | 88.3 | 3100 | 5.9 |  | R120 | 6～8 | 1.47
358 | PVC | S-101E | 破壊靭性 |  | ASTM D5045-93 | サーボパルサーEHF-ED50KN-20Ｌ |  | SENB |  | 12.3 | 6 |  | スライド | 6.29 | 無 | 23 | 1000 | 215 | 231 | [8 empty] | 積水化学工業株式会社 | エスロン |  | 50000 |  | 押出成形 | [10 empty] | 0 | 70～87 | 212 |  | 52.9～56.8 | 88.3 | 3100 | 5.9 |  | R120 | 6～8 | 1.47
359 | PVC | S-101E | 破壊靭性 |  | ASTM D5045-93 | サーボパルサーEHF-ED50KN-20Ｌ |  | SENB |  | 12.3 | 6 |  | スライド | 6.14 | 無 | 23 | 1000 | 232 | 251 | [8 empty] | 積水化学工業株式会社 | エスロン |  | 50000 |  | 押出成形 | [10 empty] | 0 | 70～87 | 212 |  | 52.9～56.8 | 88.3 | 3100 | 5.9 |  | R120 | 6～8 | 1.47
360 | PVC | S-101E | 破壊靭性 |  | ASTM D5045-93 | サーボパルサーEHF-ED50KN-20Ｌ |  | SENB |  | 12.25 | 6 |  | スライド | 6.3 | 無 | 23 | 1500 | 216 | 232 | 3.56 | [7 empty] | 積水化学工業株式会社 | エスロン |  | 50000 |  | 押出成形 | [10 empty] | 0 | 70～87 | 212 |  | 52.9～56.8 | 88.3 | 3100 | 5.9 |  | R120 | 6～8 | 1.47
361 | PVC | S-101E | 破壊靭性 |  | ASTM D5045-93 | サーボパルサーEHF-ED50KN-20Ｌ |  | SENB |  | 12.3 | 6 |  | スライド | 6.5 | 無 | 23 | 2000 | 220 | 233 | [6 empty] | KQ:3.74 |  | 積水化学工業株式会社 | エスロン |  | 50000 |  | 押出成形 | [10 empty] | 0 | 70～87 | 212 |  | 52.9～56.8 | 88.3 | 3100 | 5.9 |  | R120 | 6～8 | 1.47
362 | PVC | S-101E | 破壊靭性 |  | ASTM D5045-93 | サーボパルサーEHF-ED50KN-20Ｌ |  | SENB |  | 12.35 | 6 |  | スライド | 6.4 | 無 | 23 | 2500 | 222 | 232 | 3.58 | [7 empty] | 積水化学工業株式会社 | エスロン |  | 50000 |  | 押出成形 | [10 empty] | 0 | 70～87 | 212 |  | 52.9～56.8 | 88.3 | 3100 | 5.9 |  | R120 | 6～8 | 1.47
363 | PVC | S-101E | 破壊靭性 |  | ASTM D5045-93 | サーボパルサーEHF-ED50KN-20Ｌ |  | SENB |  | 12.3 | 6 |  | スライド | 6.3 | 無 | 23 | 3000 | 221 | 221 | 3.53 | [7 empty] | 積水化学工業株式会社 | エスロン |  | 50000 |  | 押出成形 | [10 empty] | 0 | 70～87 | 212 |  | 52.9～56.8 | 88.3 | 3100 | 5.9 |  | R120 | 6～8 | 1.47
364 | PVC | S-101E | 破壊靭性 |  | ASTM D5045-93 | サーボパルサーEHF-ED50KN-20Ｌ |  | SENB |  | 12.35 | 6 |  | スライド | 6.5 | 無 | 23 | 3000 | 208 | 281 | 3.56 | [7 empty] | 積水化学工業株式会社 | エスロン |  | 50000 |  | 押出成形 | [10 empty] | 0 | 70～87 | 212 |  | 52.9～56.8 | 88.3 | 3100 | 5.9 |  | R120 | 6～8 | 1.47
365 | PVC | S-101E | 破壊靭性 |  | ASTM D5045-93 | サーボパルサーEHF-ED50KN-20Ｌ |  | SENB |  | 12.3 | 6 |  | スライド | 6.35 | 無 | 23 | 4000 | 213 | 213 | 3.52 | [7 empty] | 積水化学工業株式会社 | エスロン |  | 50000 |  | 押出成形 | [10 empty] | 0 | 70～87 | 212 |  | 52.9～56.8 | 88.3 | 3100 | 5.9 |  | R120 | 6～8 | 1.47
366 | PVC | S-101E | 破壊靭性 |  | ASTM D5045-93 | サーボパルサーEHF-ED50KN-20Ｌ |  | SENB |  | 12.3 | 6 |  | スライド | 6.5 | 無 | 23 | 4500 | 195 | 195 | 3.4 | [7 empty] | 積水化学工業株式会社 | エスロン |  | 50000 |  | 押出成形 | [10 empty] | 0 | 70～87 | 212 |  | 52.9～56.8 | 88.3 | 3100 | 5.9 |  | R120 | 6～8 | 1.47
367 | PVC | S-101E | 破壊靭性 |  | ASTM D5045-93 | サーボパルサーEHF-ED50KN-20Ｌ |  | SENB |  | 12.3 | 6 |  | スライド | 6.57 | 無 | 23 | 5500 | 187 | 187 | 3.29 | [7 empty] | 積水化学工業株式会社 | エスロン |  | 50000 |  | 押出成形 | [10 empty] | 0 | 70～87 | 212 |  | 52.9～56.8 | 88.3 | 3100 | 5.9 |  | R120 | 6～8 | 1.47
368 | PVC | S-101E | 破壊靭性 |  | ASTM D5045-93 | サーボパルサーEHF-ED50KN-20Ｌ |  | SENB |  | 12.3 | 6 |  | スライド | 6.3 | 無 | 23 | 6500 | 192 | 192 | 3.14 | [7 empty] | 積水化学工業株式会社 | エスロン |  | 50000 |  | 押出成形 | [10 empty] | 0 | 70～87 | 212 |  | 52.9～56.8 | 88.3 | 3100 | 5.9 |  | R120 | 6～8 | 1.47
369 | PVC | S-101E | 破壊靭性 |  | ASTM D5045-93 | サーボパルサーEHF-ED50KN-20Ｌ |  | SENB |  | 16.96 | 8 |  | スライド | 8.4 | 無 | -40 | 10 | 330 | 340 | [6 empty] | KQ:3.31 |  | 積水化学工業株式会社 | エスロン |  | 50000 |  | 押出成形 | [10 empty] | 0 | 70～87 | 212 |  | 52.9～56.8 | 88.3 | 3100 | 5.9 |  | R120 | 6～8 | 1.47
370 | PVC | S-101E | 破壊靭性 |  | ASTM D5045-93 | サーボパルサーEHF-ED50KN-20Ｌ |  | SENB |  | 12.34 | 6 |  | スライド | 6.14 | 無 | -40 | 10 | 210 | 210 |  | 3.45 |  |  |  |  | KQ:3.21 |  | 積水化学工業株式会社 | エスロン |  | 50000 |  | 押出成形 | [10 empty] | 0 | 70～87 | 212 |  | 52.9～56.8 | 88.3 | 3100 | 5.9 |  | R120 | 6～8 | 1.47
371 | PVC | S-101E | 破壊靭性 |  | ASTM D5045-93 | サーボパルサーEHF-ED50KN-20Ｌ |  | SENB |  | 12.26 | 6 |  | スライド | 6.01 | 無 | -40 | 10 | 211 | 213 |  | 3.23 |  |  |  |  | KQ:3.13 |  | 積水化学工業株式会社 | エスロン |  | 50000 |  | 押出成形 | [10 empty] | 0 | 70～87 | 212 |  | 52.9～56.8 | 88.3 | 3100 | 5.9 |  | R120 | 6～8 | 1.47
372 | PVC | S-101E | 破壊靭性 |  | ASTM D5045-93 | サーボパルサーEHF-ED50KN-20Ｌ |  | SENB |  | 12.27 | 6 |  | スライド | 6.04 | 無 | -40 | 10 | 213 | 213 |  | 3.23 |  |  |  |  | KQ:3.23 |  | 積水化学工業株式会社 | エスロン |  | 50000 |  | 押出成形 | [10 empty] | 0 | 70～87 | 212 |  | 52.9～56.8 | 88.3 | 3100 | 5.9 |  | R120 | 6～8 | 1.47
373 | PVC | S-101E | 破壊靭性 |  | ASTM D5045-93 | サーボパルサーEHF-ED50KN-20Ｌ |  | SENB |  | 16.07 | 8 |  | スライド | 8.02 | 無 | -40 | 10 | 400 | 415 |  | 5.63 |  |  |  |  | KQ:4.22 |  | 積水化学工業株式会社 | エスロン |  | 50000 |  | 押出成形 | [10 empty] | 0 | 70～87 | 212 |  | 52.9～56.8 | 88.3 | 3100 | 5.9 |  | R120 | 6～8 | 1.47
374 | PVC | S-101E | 破壊靭性 |  | ASTM D5045-93 | サーボパルサーEHF-ED50KN-20Ｌ |  | SENB |  | 16.02 | 8 |  | スライド | 7.99 | 無 | -40 | 10 | 390 | 409 |  | 5.33 |  |  |  |  | KQ:4.21 |  | 積水化学工業株式会社 | エスロン |  | 50000 |  | 押出成形 | [10 empty] | 0 | 70～87 | 212 |  | 52.9～56.8 | 88.3 | 3100 | 5.9 |  | R120 | 6～8 | 1.47
375 | PVC | S-101E | 破壊靭性 |  | ASTM D5045-93 | サーボパルサーEHF-ED50KN-20Ｌ |  | SENB |  | 16.03 | 8 |  | スライド | 7.93 | 無 | -40 | 10 | 390 | 415 |  | 4.78 |  |  |  |  | KQ:4.07 |  | 積水化学工業株式会社 | エスロン |  | 50000 |  | 押出成形 | [10 empty] | 0 | 70～87 | 212 |  | 52.9～56.8 | 88.3 | 3100 | 5.9 |  | R120 | 6～8 | 1.47
376 | PVC | S-101E | 破壊靭性 |  | ASTM D5045-93 | サーボパルサーEHF-ED50KN-20Ｌ |  | SENB |  | 16.06 | 8 |  | スライド | 8.91 | 無 | -40 | 10 | 320 | 340 |  | 4.88 |  |  |  |  | KQ:4.04 |  | 積水化学工業株式会社 | エスロン |  | 50000 |  | 押出成形 | [10 empty] | 0 | 70～87 | 212 |  | 52.9～56.8 | 88.3 | 3100 | 5.9 |  | R120 | 6～8 | 1.47
377 | PVC | S-101E | 破壊靭性 |  | ASTM D5045-93 | サーボパルサーEHF-ED50KN-20Ｌ |  | SENB |  | 16.08 | 8 |  | スライド | 8.09 | 無 | -40 | 10 | 386 | 409 |  | 4.92 |  |  |  |  | KQ:4.07 |  | 積水化学工業株式会社 | エスロン |  | 50000 |  | 押出成形 | [10 empty] | 0 | 70～87 | 212 |  | 52.9～56.8 | 88.3 | 3100 | 5.9 |  | R120 | 6～8 | 1.47
378 | PVC | S-101E | 破壊靭性 |  | ASTM D5045-93 | サーボパルサーEHF-ED50KN-20Ｌ |  | SENB |  | 17 | 8 |  | スライド | 8.55 | 無 | -40 | 100 | 366 | 378 | 3.68 | 4.52 | [6 empty] | 積水化学工業株式会社 | エスロン |  | 50000 |  | 押出成形 | [10 empty] | 0 | 70～87 | 212 |  | 52.9～56.8 | 88.3 | 3100 | 5.9 |  | R120 | 6～8 | 1.47
379 | PVC | S-101E | 破壊靭性 |  | ASTM D5045-93 | サーボパルサーEHF-ED50KN-20Ｌ |  | SENB |  | 17 | 8 |  | スライド | 8.55 | 無 | -40 | 100 | 374 | 377 | 3.81 | 4.93 | [6 empty] | 積水化学工業株式会社 | エスロン |  | 50000 |  | 押出成形 | [10 empty] | 0 | 70～87 | 212 |  | 52.9～56.8 | 88.3 | 3100 | 5.9 |  | R120 | 6～8 | 1.47
380 | PVC | S-101E | 破壊靭性 |  | ASTM D5045-93 | サーボパルサーEHF-ED50KN-20Ｌ |  | SENB |  | 17 | 8 |  | スライド | 8.42 | 無 | -40 | 100 | 344 | 367 | 3.44 | [7 empty] | 積水化学工業株式会社 | エスロン |  | 50000 |  | 押出成形 | [10 empty] | 0 | 70～87 | 212 |  | 52.9～56.8 | 88.3 | 3100 | 5.9 |  | R120 | 6～8 | 1.47
381 | PVC | S-101E | 破壊靭性 |  | ASTM D5045-93 | サーボパルサーEHF-ED50KN-20Ｌ |  | SENB |  | 12.29 | 6 |  | スライド | 6.31 | 無 | -40 | 100 | 224 | 224 |  | 4.13 |  |  |  |  | KQ:3.61 |  | 積水化学工業株式会社 | エスロン |  | 50000 |  | 押出成形 | [10 empty] | 0 | 70～87 | 212 |  | 52.9～56.8 | 88.3 | 3100 | 5.9 |  | R120 | 6～8 | 1.47
382 | PVC | S-101E | 破壊靭性 |  | ASTM D5045-93 | サーボパルサーEHF-ED50KN-20Ｌ |  | SENB |  | 12.31 | 6 |  | スライド | 6.14 | 無 | -40 | 100 | 228 | 235 |  | 3.51 |  |  |  |  | KQ:3.50 |  | 積水化学工業株式会社 | エスロン |  | 50000 |  | 押出成形 | [10 empty] | 0 | 70～87 | 212 |  | 52.9～56.8 | 88.3 | 3100 | 5.9 |  | R120 | 6～8 | 1.47
383 | PVC | S-101E | 破壊靭性 |  | ASTM D5045-93 | サーボパルサーEHF-ED50KN-20Ｌ |  | SENB |  | 16.08 | 8 |  | スライド | 8.05 | 無 | -40 | 100 | 410 | 438 |  | 5.63 |  |  |  |  | KQ:4.37 |  | 積水化学工業株式会社 | エスロン |  | 50000 |  | 押出成形 | [10 empty] | 0 | 70～87 | 212 |  | 52.9～56.8 | 88.3 | 3100 | 5.9 |  | R120 | 6～8 | 1.47
384 | PVC | S-101E | 破壊靭性 |  | ASTM D5045-93 | サーボパルサーEHF-ED50KN-20Ｌ |  | SENB |  | 16.1 | 8 |  | スライド | 8.11 | 無 | -40 | 100 | 421 | 449 |  | 5.71 |  |  |  |  | KQ:4.44 |  | 積水化学工業株式会社 | エスロン |  | 50000 |  | 押出成形 | [10 empty] | 0 | 70～87 | 212 |  | 52.9～56.8 | 88.3 | 3100 | 5.9 |  | R120 | 6～8 | 1.47
385 | PVC | S-101E | 破壊靭性 |  | ASTM D5045-93 | サーボパルサーEHF-ED50KN-20Ｌ |  | SENB |  | 16.01 | 8 |  | スライド | 8.02 | 無 | -40 | 100 | 418 | 443 |  | 5.53 |  |  |  |  | KQ:4.41 |  | 積水化学工業株式会社 | エスロン |  | 50000 |  | 押出成形 | [10 empty] | 0 | 70～87 | 212 |  | 52.9～56.8 | 88.3 | 3100 | 5.9 |  | R120 | 6～8 | 1.47
386 | PVC | S-101E | 破壊靭性 |  | ASTM D5045-93 | サーボパルサーEHF-ED50KN-20Ｌ |  | SENB |  | 16.01 | 8 |  | スライド | 7.99 | 無 | -40 | 100 | 416 | 438 |  | 5.67 |  |  |  |  | KQ:4.41 |  | 積水化学工業株式会社 | エスロン |  | 50000 |  | 押出成形 | [10 empty] | 0 | 70～87 | 212 |  | 52.9～56.8 | 88.3 | 3100 | 5.9 |  | R120 | 6～8 | 1.47
387 | PVC | S-101E | 破壊靭性 |  | ASTM D5045-93 | サーボパルサーEHF-ED50KN-20Ｌ |  | SENB |  | 17.05 | 8 |  | スライド | 8.62 | 無 | -40 | 1000 | 362 | 362 | 3.76 | 3.93 | [6 empty] | 積水化学工業株式会社 | エスロン |  | 50000 |  | 押出成形 | [10 empty] | 0 | 70～87 | 212 |  | 52.9～56.8 | 88.3 | 3100 | 5.9 |  | R120 | 6～8 | 1.47
388 | PVC | S-101E | 破壊靭性 |  | ASTM D5045-93 | サーボパルサーEHF-ED50KN-20Ｌ |  | SENB |  | 16.97 | 8 |  | スライド | 8.42 | 無 | -40 | 1000 | 150 | 159 | [6 empty] | KQ:1.51 |  | 積水化学工業株式会社 | エスロン |  | 50000 |  | 押出成形 | [10 empty] | 0 | 70～87 | 212 |  | 52.9～56.8 | 88.3 | 3100 | 5.9 |  | R120 | 6～8 | 1.47
389 | PVC | S-101E | 破壊靭性 |  | ASTM D5045-93 | サーボパルサーEHF-ED50KN-20Ｌ |  | SENB |  | 17 | 8 |  | スライド | 8.35 | 無 | -40 | 1000 | 385 | 385 | 3.78 | [7 empty] | 積水化学工業株式会社 | エスロン |  | 50000 |  | 押出成形 | [10 empty] | 0 | 70～87 | 212 |  | 52.9～56.8 | 88.3 | 3100 | 5.9 |  | R120 | 6～8 | 1.47
390 | PVC | S-101E | 破壊靭性 |  | ASTM D5045-93 | サーボパルサーEHF-ED50KN-20Ｌ |  | SENB |  | 12.28 | 6 |  | スライド | 6.29 | 無 | -40 | 1000 | 218 | 218 | 3.52 | 3.1 | [6 empty] | 積水化学工業株式会社 | エスロン |  | 50000 |  | 押出成形 | [10 empty] | 0 | 70～87 | 212 |  | 52.9～56.8 | 88.3 | 3100 | 5.9 |  | R120 | 6～8 | 1.47
391 | PVC | S-101E | 破壊靭性 |  | ASTM D5045-93 | サーボパルサーEHF-ED50KN-20Ｌ |  | SENB |  | 12.27 | 6 |  | スライド | 6.17 | 無 | -40 | 1000 | 228 | 228 | 3.56 | 3.17 | [6 empty] | 積水化学工業株式会社 | エスロン |  | 50000 |  | 押出成形 | [10 empty] | 0 | 70～87 | 212 |  | 52.9～56.8 | 88.3 | 3100 | 5.9 |  | R120 | 6～8 | 1.47
392 | PVC | S-101E | 破壊靭性 |  | ASTM D5045-93 | サーボパルサーEHF-ED50KN-20Ｌ |  | SENB |  | 15.99 | 8 |  | スライド | 7.94 | 無 | -40 | 1000 | 426 | 462 | 4.45 | 5.15 | [6 empty] | 積水化学工業株式会社 | エスロン |  | 50000 |  | 押出成形 | [10 empty] | 0 | 70～87 | 212 |  | 52.9～56.8 | 88.3 | 3100 | 5.9 |  | R120 | 6～8 | 1.47
393 | PVC | S-101E | 破壊靭性 |  | ASTM D5045-93 | サーボパルサーEHF-ED50KN-20Ｌ |  | SENB |  | 16.02 | 8 |  | スライド | 8.02 | 無 | -40 | 1000 | 429 | 429 | 4.52 | 5.24 | [6 empty] | 積水化学工業株式会社 | エスロン |  | 50000 |  | 押出成形 | [10 empty] | 0 | 70～87 | 212 |  | 52.9～56.8 | 88.3 | 3100 | 5.9 |  | R120 | 6～8 | 1.47
394 | PVC | S-101E | 破壊靭性 |  | ASTM D5045-93 | サーボパルサーEHF-ED50KN-20Ｌ |  | SENB |  | 16.06 | 8 |  | スライド | 8.01 | 無 | -40 | 1000 | 426 | 426 | 4.47 | 5.02 | [6 empty] | 積水化学工業株式会社 | エスロン |  | 50000 |  | 押出成形 | [10 empty] | 0 | 70～87 | 212 |  | 52.9～56.8 | 88.3 | 3100 | 5.9 |  | R120 | 6～8 | 1.47
395 | PVC | S-101E | 破壊靭性 |  | ASTM D5045-93 | サーボパルサーEHF-ED50KN-20Ｌ |  | SENB |  | 16.03 | 8 |  | スライド | 8.82 | 無 | -40 | 1000 | 365 | 365 | 4.53 | 5.13 | [6 empty] | 積水化学工業株式会社 | エスロン |  | 50000 |  | 押出成形 | [10 empty] | 0 | 70～87 | 212 |  | 52.9～56.8 | 88.3 | 3100 | 5.9 |  | R120 | 6～8 | 1.47
396 | PVC | S-101E | 破壊靭性 |  | ASTM D5045-93 | サーボパルサーEHF-ED50KN-20Ｌ |  | SENB |  | 16.98 | 8 |  | スライド | 8.34 | 無 | -20 | 10 | 339 | 340 | [6 empty] | KQ:3.20 |  | 積水化学工業株式会社 | エスロン |  | 50000 |  | 押出成形 | [10 empty] | 0 | 70～87 | 212 |  | 52.9～56.8 | 88.3 | 3100 | 5.9 |  | R120 | 6～8 | 1.47
397 | PVC | S-101E | 破壊靭性 |  | ASTM D5045-93 | サーボパルサーEHF-ED50KN-20Ｌ |  | SENB |  | 17 | 8 |  | スライド | 8.33 | 無 | -20 | 10 | 331 | 333 | [6 empty] | KQ:3.13 |  | 積水化学工業株式会社 | エスロン |  | 50000 |  | 押出成形 | [10 empty] | 0 | 70～87 | 212 |  | 52.9～56.8 | 88.3 | 3100 | 5.9 |  | R120 | 6～8 | 1.47
398 | PVC | S-101E | 破壊靭性 |  | ASTM D5045-93 | サーボパルサーEHF-ED50KN-20Ｌ |  | SENB |  | 12.28 | 6 |  | スライド | 6.34 | 無 | -20 | 10 | 183 | 191 |  | 2.6 |  |  |  |  | KQ:2.92 |  | 積水化学工業株式会社 | エスロン |  | 50000 |  | 押出成形 | [10 empty] | 0 | 70～87 | 212 |  | 52.9～56.8 | 88.3 | 3100 | 5.9 |  | R120 | 6～8 | 1.47
399 | PVC | S-101E | 破壊靭性 |  | ASTM D5045-93 | サーボパルサーEHF-ED50KN-20Ｌ |  | SENB |  | 16.2 | 8 |  | スライド | 8.17 | 無 | -20 | 10 | 379 | 416 | [8 empty] | 積水化学工業株式会社 | エスロン |  | 50000 |  | 押出成形 | [10 empty] | 0 | 70～87 | 212 |  | 52.9～56.8 | 88.3 | 3100 | 5.9 |  | R120 | 6～8 | 1.47
400 | PVC | S-101E | 破壊靭性 |  | ASTM D5045-93 | サーボパルサーEHF-ED50KN-20Ｌ |  | SENB |  | 16.1 | 8 |  | スライド | 8.83 | 無 | -20 | 10 | 330 | 356 | [8 empty] | 積水化学工業株式会社 | エスロン |  | 50000 |  | 押出成形 | [10 empty] | 0 | 70～87 | 212 |  | 52.9～56.8 | 88.3 | 3100 | 5.9 |  | R120 | 6～8 | 1.47
401 | PVC | S-101E | 破壊靭性 |  | ASTM D5045-93 | サーボパルサーEHF-ED50KN-20Ｌ |  | SENB |  | 16.1 | 8 |  | スライド | 8.52 | 無 | -20 | 10 | 341 | 383 | [8 empty] | 積水化学工業株式会社 | エスロン |  | 50000 |  | 押出成形 | [10 empty] | 0 | 70～87 | 212 |  | 52.9～56.8 | 88.3 | 3100 | 5.9 |  | R120 | 6～8 | 1.47
402 | PVC | S-101E | 破壊靭性 |  | ASTM D5045-93 | サーボパルサーEHF-ED50KN-20Ｌ |  | SENB |  | 16.15 | 8 |  | スライド | 8.14 | 無 | -20 | 10 | 356 | 404 | [8 empty] | 積水化学工業株式会社 | エスロン |  | 50000 |  | 押出成形 | [10 empty] | 0 | 70～87 | 212 |  | 52.9～56.8 | 88.3 | 3100 | 5.9 |  | R120 | 6～8 | 1.47
403 | PVC | S-101E | 破壊靭性 |  | ASTM D5045-93 | サーボパルサーEHF-ED50KN-20Ｌ |  | SENB |  | 16.1 | 8 |  | スライド | 8.13 | 無 | -20 | 10 | 385 | 430 | [8 empty] | 積水化学工業株式会社 | エスロン |  | 50000 |  | 押出成形 | [10 empty] | 0 | 70～87 | 212 |  | 52.9～56.8 | 88.3 | 3100 | 5.9 |  | R120 | 6～8 | 1.47
404 | PVC | S-101E | 破壊靭性 |  | ASTM D5045-93 | サーボパルサーEHF-ED50KN-20Ｌ |  | SENB |  | 16.95 | 8 |  | スライド | 8.37 | 無 | -20 | 100 | 342 | 351 | 3.41 | [7 empty] | 積水化学工業株式会社 | エスロン |  | 50000 |  | 押出成形 | [10 empty] | 0 | 70～87 | 212 |  | 52.9～56.8 | 88.3 | 3100 | 5.9 |  | R120 | 6～8 | 1.47
405 | PVC | S-101E | 破壊靭性 |  | ASTM D5045-93 | サーボパルサーEHF-ED50KN-20Ｌ |  | SENB |  | 12.35 | 6 |  | スライド | 6.1 | 無 | -20 | 100 | 211 | 219 |  | 3.13 |  |  |  |  | KQ:3.19 |  | 積水化学工業株式会社 | エスロン |  | 50000 |  | 押出成形 | [10 empty] | 0 | 70～87 | 212 |  | 52.9～56.8 | 88.3 | 3100 | 5.9 |  | R120 | 6～8 | 1.47
406 | PVC | S-101E | 破壊靭性 |  | ASTM D5045-93 | サーボパルサーEHF-ED50KN-20Ｌ |  | SENB |  | 16.1 | 8 |  | スライド | 8.12 | 無 | -20 | 100 | 390 | 429 | [8 empty] | 積水化学工業株式会社 | エスロン |  | 50000 |  | 押出成形 | [10 empty] | 0 | 70～87 | 212 |  | 52.9～56.8 | 88.3 | 3100 | 5.9 |  | R120 | 6～8 | 1.47
407 | PVC | S-101E | 破壊靭性 |  | ASTM D5045-93 | サーボパルサーEHF-ED50KN-20Ｌ |  | SENB |  | 16.1 | 8 |  | スライド | 8.08 | 無 | -20 | 100 | 381 | 430 | [8 empty] | 積水化学工業株式会社 | エスロン |  | 50000 |  | 押出成形 | [10 empty] | 0 | 70～87 | 212 |  | 52.9～56.8 | 88.3 | 3100 | 5.9 |  | R120 | 6～8 | 1.47
408 | PVC | S-101E | 破壊靭性 |  | ASTM D5045-93 | サーボパルサーEHF-ED50KN-20Ｌ |  | SENB |  | 16.1 | 8 |  | スライド | 8.05 | 無 | -20 | 100 | 395 | 429 | [8 empty] | 積水化学工業株式会社 | エスロン |  | 50000 |  | 押出成形 | [10 empty] | 0 | 70～87 | 212 |  | 52.9～56.8 | 88.3 | 3100 | 5.9 |  | R120 | 6～8 | 1.47
409 | PVC | S-101E | 破壊靭性 |  | ASTM D5045-93 | サーボパルサーEHF-ED50KN-20Ｌ |  | SENB |  | 16.1 | 8 |  | スライド | 8.11 | 無 | -20 | 100 | 350 | 396 | [8 empty] | 積水化学工業株式会社 | エスロン |  | 50000 |  | 押出成形 | [10 empty] | 0 | 70～87 | 212 |  | 52.9～56.8 | 88.3 | 3100 | 5.9 |  | R120 | 6～8 | 1.47
410 | PVC | S-101E | 破壊靭性 |  | ASTM D5045-93 | サーボパルサーEHF-ED50KN-20Ｌ |  | SENB |  | 16.1 | 8 |  | スライド | 8.11 | 無 | -20 | 100 | 379 | 438 | [8 empty] | 積水化学工業株式会社 | エスロン |  | 50000 |  | 押出成形 | [10 empty] | 0 | 70～87 | 212 |  | 52.9～56.8 | 88.3 | 3100 | 5.9 |  | R120 | 6～8 | 1.47
411 | PVC | S-101E | 破壊靭性 |  | ASTM D5045-93 | サーボパルサーEHF-ED50KN-20Ｌ |  | SENB |  | 17.05 | 8 |  | スライド | 8.6 | 無 | -20 | 1000 | 356 | 356 | 3.61 | 4.09 | [6 empty] | 積水化学工業株式会社 | エスロン |  | 50000 |  | 押出成形 | [10 empty] | 0 | 70～87 | 212 |  | 52.9～56.8 | 88.3 | 3100 | 5.9 |  | R120 | 6～8 | 1.47
412 | PVC | S-101E | 破壊靭性 |  | ASTM D5045-93 | サーボパルサーEHF-ED50KN-20Ｌ |  | SENB |  | 16.97 | 8 |  | スライド | 8.35 | 無 | -20 | 1000 | 157 | 164 | [6 empty] | KQ:1.54 |  | 積水化学工業株式会社 | エスロン |  | 50000 |  | 押出成形 | [10 empty] | 0 | 70～87 | 212 |  | 52.9～56.8 | 88.3 | 3100 | 5.9 |  | R120 | 6～8 | 1.47
413 | PVC | S-101E | 破壊靭性 |  | ASTM D5045-93 | サーボパルサーEHF-ED50KN-20Ｌ |  | SENB |  | 12.28 | 6 |  | スライド | 6.04 | 無 | -20 | 1000 | 221 | 221 | 3.35 | 3 | [6 empty] | 積水化学工業株式会社 | エスロン |  | 50000 |  | 押出成形 | [10 empty] | 0 | 70～87 | 212 |  | 52.9～56.8 | 88.3 | 3100 | 5.9 |  | R120 | 6～8 | 1.47
414 | PVC | S-101E | 破壊靭性 |  | ASTM D5045-93 | サーボパルサーEHF-ED50KN-20Ｌ |  | SENB |  | 12.27 | 6 |  | スライド | 6.29 | 無 | -20 | 1000 | 208 | 208 | 3.37 | 3.02 | [6 empty] | 積水化学工業株式会社 | エスロン |  | 50000 |  | 押出成形 | [10 empty] | 0 | 70～87 | 212 |  | 52.9～56.8 | 88.3 | 3100 | 5.9 |  | R120 | 6～8 | 1.47
415 | PVC | S-101E | 破壊靭性 |  | ASTM D5045-93 | サーボパルサーEHF-ED50KN-20Ｌ |  | SENB |  | 12.23 | 6 |  | スライド | 5.97 | 無 | -20 | 1000 | 225 | 226 | 3.34 | 2.96 | [6 empty] | 積水化学工業株式会社 | エスロン |  | 50000 |  | 押出成形 | [10 empty] | 0 | 70～87 | 212 |  | 52.9～56.8 | 88.3 | 3100 | 5.9 |  | R120 | 6～8 | 1.47
416 | PVC | S-101E | 破壊靭性 |  | ASTM D5045-93 | サーボパルサーEHF-ED50KN-20Ｌ |  | SENB |  | 12.32 | 6 |  | スライド | 6.14 | 無 | -20 | 1000 | 218 | 218 | 3.35 | 3.04 | [6 empty] | 積水化学工業株式会社 | エスロン |  | 50000 |  | 押出成形 | [10 empty] | 0 | 70～87 | 212 |  | 52.9～56.8 | 88.3 | 3100 | 5.9 |  | R120 | 6～8 | 1.47
417 | PVC | S-101E | 破壊靭性 |  | ASTM D5045-93 | サーボパルサーEHF-ED50KN-20Ｌ |  | SENB |  | 16.04 | 8 |  | スライド | 8 | 無 | -20 | 1000 | 391 | 415 | 4.09 | 4.27 | [6 empty] | 積水化学工業株式会社 | エスロン |  | 50000 |  | 押出成形 | [10 empty] | 0 | 70～87 | 212 |  | 52.9～56.8 | 88.3 | 3100 | 5.9 |  | R120 | 6～8 | 1.47
418 | PVC | S-101E | 破壊靭性 |  | ASTM D5045-93 | サーボパルサーEHF-ED50KN-20Ｌ |  | SENB |  | 16.03 | 8 |  | スライド | 8.02 | 無 | -20 | 1000 | 400 | 413 | 4.14 | 4.58 | [6 empty] | 積水化学工業株式会社 | エスロン |  | 50000 |  | 押出成形 | [10 empty] | 0 | 70～87 | 212 |  | 52.9～56.8 | 88.3 | 3100 | 5.9 |  | R120 | 6～8 | 1.47
419 | PVC | S-101E | 破壊靭性 |  | ASTM D5045-93 | サーボパルサーEHF-ED50KN-20Ｌ |  | SENB |  | 16.03 | 8 |  | スライド | 7.97 | 無 | -20 | 1000 | 390 | 415 | 4.15 | 4.36 | [6 empty] | 積水化学工業株式会社 | エスロン |  | 50000 |  | 押出成形 | [10 empty] | 0 | 70～87 | 212 |  | 52.9～56.8 | 88.3 | 3100 | 5.9 |  | R120 | 6～8 | 1.47
420 | PVC | S-101E | 破壊靭性 |  | ASTM D5045-93 | サーボパルサーEHF-ED50KN-20Ｌ |  | SENB |  | 16.07 | 8 |  | スライド | 8.03 | 無 | -20 | 1000 | 391 | 411 |  | 4.38 |  |  |  |  | KQ:4.10 |  | 積水化学工業株式会社 | エスロン |  | 50000 |  | 押出成形 | [10 empty] | 0 | 70～87 | 212 |  | 52.9～56.8 | 88.3 | 3100 | 5.9 |  | R120 | 6～8 | 1.47
421 | PVC | S-101E | 破壊靭性 |  | ASTM D5045-93 | サーボパルサーEHF-ED50KN-20Ｌ |  | SENB |  | 16.1 | 8 |  | スライド | 8.33 | 無 | 0 | 10 | 349 | 456 | [8 empty] | 積水化学工業株式会社 | エスロン |  | 50000 |  | 押出成形 | [10 empty] | 0 | 70～87 | 212 |  | 52.9～56.8 | 88.3 | 3100 | 5.9 |  | R120 | 6～8 | 1.47
422 | PVC | S-101E | 破壊靭性 |  | ASTM D5045-93 | サーボパルサーEHF-ED50KN-20Ｌ |  | SENB |  | 16.1 | 8 |  | スライド | 8.09 | 無 | 0 | 10 | 359 | 469 | [8 empty] | 積水化学工業株式会社 | エスロン |  | 50000 |  | 押出成形 | [10 empty] | 0 | 70～87 | 212 |  | 52.9～56.8 | 88.3 | 3100 | 5.9 |  | R120 | 6～8 | 1.47
423 | PVC | S-101E | 破壊靭性 |  | ASTM D5045-93 | サーボパルサーEHF-ED50KN-20Ｌ |  | SENB |  | 16.1 | 8 |  | スライド | 8.01 | 無 | 0 | 10 | 358 | 465 | [8 empty] | 積水化学工業株式会社 | エスロン |  | 50000 |  | 押出成形 | [10 empty] | 0 | 70～87 | 212 |  | 52.9～56.8 | 88.3 | 3100 | 5.9 |  | R120 | 6～8 | 1.47
424 | PVC | S-101E | 破壊靭性 |  | ASTM D5045-93 | サーボパルサーEHF-ED50KN-20Ｌ |  | SENB |  | 16.1 | 8 |  | スライド | 8.05 | 無 | 0 | 10 | 346 | 455 | [8 empty] | 積水化学工業株式会社 | エスロン |  | 50000 |  | 押出成形 | [10 empty] | 0 | 70～87 | 212 |  | 52.9～56.8 | 88.3 | 3100 | 5.9 |  | R120 | 6～8 | 1.47
425 | PVC | S-101E | 破壊靭性 |  | ASTM D5045-93 | サーボパルサーEHF-ED50KN-20Ｌ |  | SENB |  | 16.1 | 8 |  | スライド | 8.1 | 無 | 0 | 10 | 356 | 468 | [8 empty] | 積水化学工業株式会社 | エスロン |  | 50000 |  | 押出成形 | [10 empty] | 0 | 70～87 | 212 |  | 52.9～56.8 | 88.3 | 3100 | 5.9 |  | R120 | 6～8 | 1.47
426 | PVC | S-101E | 破壊靭性 |  | ASTM D5045-93 | サーボパルサーEHF-ED50KN-20Ｌ |  | SENB |  | 17.05 | 8 |  | スライド | 8.65 | 無 | 0 | 100 | 385 | 422 |  | 4.67 |  |  |  |  | KQ:3.98 |  | 積水化学工業株式会社 | エスロン |  | 50000 |  | 押出成形 | [10 empty] | 0 | 70～87 | 212 |  | 52.9～56.8 | 88.3 | 3100 | 5.9 |  | R120 | 6～8 | 1.47
427 | PVC | S-101E | 破壊靭性 |  | ASTM D5045-93 | サーボパルサーEHF-ED50KN-20Ｌ |  | SENB |  | 12.24 | 6 |  | スライド | 6.01 | 無 | 0 | 100 | 204 | 223 |  | 3.04 |  |  |  |  | KQ:3.09 |  | 積水化学工業株式会社 | エスロン |  | 50000 |  | 押出成形 | [10 empty] | 0 | 70～87 | 212 |  | 52.9～56.8 | 88.3 | 3100 | 5.9 |  | R120 | 6～8 | 1.47
428 | PVC | S-101E | 破壊靭性 |  | ASTM D5045-93 | サーボパルサーEHF-ED50KN-20Ｌ |  | SENB |  | 12.25 | 6 |  | スライド | 6.02 | 無 | 0 | 100 | 216 | 231 | 3.25 | 3.4 | [6 empty] | 積水化学工業株式会社 | エスロン |  | 50000 |  | 押出成形 | [10 empty] | 0 | 70～87 | 212 |  | 52.9～56.8 | 88.3 | 3100 | 5.9 |  | R120 | 6～8 | 1.47
429 | PVC | S-101E | 破壊靭性 |  | ASTM D5045-93 | サーボパルサーEHF-ED50KN-20Ｌ |  | SENB |  | 12.28 | 6 |  | スライド | 6.07 | 無 | 0 | 100 | 219 | 238 |  | 3.59 |  |  |  |  | KQ:3.30 |  | 積水化学工業株式会社 | エスロン |  | 50000 |  | 押出成形 | [10 empty] | 0 | 70～87 | 212 |  | 52.9～56.8 | 88.3 | 3100 | 5.9 |  | R120 | 6～8 | 1.47
430 | PVC | S-101E | 破壊靭性 |  | ASTM D5045-93 | サーボパルサーEHF-ED50KN-20Ｌ |  | SENB |  | 16.1 | 8 |  | スライド | 8.1 | 無 | 0 | 100 | 399 | 474 | [8 empty] | 積水化学工業株式会社 | エスロン |  | 50000 |  | 押出成形 | [10 empty] | 0 | 70～87 | 212 |  | 52.9～56.8 | 88.3 | 3100 | 5.9 |  | R120 | 6～8 | 1.47
431 | PVC | S-101E | 破壊靭性 |  | ASTM D5045-93 | サーボパルサーEHF-ED50KN-20Ｌ |  | SENB |  | 16.1 | 8 |  | スライド | 8.09 | 無 | 0 | 100 | 383 | 448 | [8 empty] | 積水化学工業株式会社 | エスロン |  | 50000 |  | 押出成形 | [10 empty] | 0 | 70～87 | 212 |  | 52.9～56.8 | 88.3 | 3100 | 5.9 |  | R120 | 6～8 | 1.47
432 | PVC | S-101E | 破壊靭性 |  | ASTM D5045-93 | サーボパルサーEHF-ED50KN-20Ｌ |  | SENB |  | 16.05 | 8 |  | スライド | 8.06 | 無 | 0 | 100 | 393 | 460 | [8 empty] | 積水化学工業株式会社 | エスロン |  | 50000 |  | 押出成形 | [10 empty] | 0 | 70～87 | 212 |  | 52.9～56.8 | 88.3 | 3100 | 5.9 |  | R120 | 6～8 | 1.47
433 | PVC | S-101E | 破壊靭性 |  | ASTM D5045-93 | サーボパルサーEHF-ED50KN-20Ｌ |  | SENB |  | 16.2 | 8 |  | スライド | 8.14 | 無 | 0 | 100 | 391 | 458 | [8 empty] | 積水化学工業株式会社 | エスロン |  | 50000 |  | 押出成形 | [10 empty] | 0 | 70～87 | 212 |  | 52.9～56.8 | 88.3 | 3100 | 5.9 |  | R120 | 6～8 | 1.47
434 | PVC | S-101E | 破壊靭性 |  | ASTM D5045-93 | サーボパルサーEHF-ED50KN-20Ｌ |  | SENB |  | 16.1 | 8 |  | スライド | 8.09 | 無 | 0 | 100 | 388 | 456 | [8 empty] | 積水化学工業株式会社 | エスロン |  | 50000 |  | 押出成形 | [10 empty] | 0 | 70～87 | 212 |  | 52.9～56.8 | 88.3 | 3100 | 5.9 |  | R120 | 6～8 | 1.47
435 | PVC | S-101E | 破壊靭性 |  | ASTM D5045-93 | サーボパルサーEHF-ED50KN-20Ｌ |  | SENB |  | 17.05 | 8 |  | スライド | 8.85 | 無 | 0 | 1000 | 370 | 370 | 3.82 | 4.77 | [6 empty] | 積水化学工業株式会社 | エスロン |  | 50000 |  | 押出成形 | [10 empty] | 0 | 70～87 | 212 |  | 52.9～56.8 | 88.3 | 3100 | 5.9 |  | R120 | 6～8 | 1.47
436 | PVC | S-101E | 破壊靭性 |  | ASTM D5045-93 | サーボパルサーEHF-ED50KN-20Ｌ |  | SENB |  | 12.28 | 6 |  | スライド | 6.15 | 無 | 0 | 1000 | 213 | 219 | 3.24 | 3.28 | [6 empty] | 積水化学工業株式会社 | エスロン |  | 50000 |  | 押出成形 | [10 empty] | 0 | 70～87 | 212 |  | 52.9～56.8 | 88.3 | 3100 | 5.9 |  | R120 | 6～8 | 1.47
437 | PVC | S-101E | 破壊靭性 |  | ASTM D5045-93 | サーボパルサーEHF-ED50KN-20Ｌ |  | SENB |  | 12.29 | 6 |  | スライド | 6.34 | 無 | 0 | 1000 | 204 | 205 | 3.07 | 3.02 | [6 empty] | 積水化学工業株式会社 | エスロン |  | 50000 |  | 押出成形 | [10 empty] | 0 | 70～87 | 212 |  | 52.9～56.8 | 88.3 | 3100 | 5.9 |  | R120 | 6～8 | 1.47
438 | PVC | S-101E | 破壊靭性 |  | ASTM D5045-93 | サーボパルサーEHF-ED50KN-20Ｌ |  | SENB |  | 12.27 | 6 |  | スライド | 6.11 | 無 | 0 | 1000 | 215 | 218 | 3.49 | 3.33 | [6 empty] | 積水化学工業株式会社 | エスロン |  | 50000 |  | 押出成形 | [10 empty] | 0 | 70～87 | 212 |  | 52.9～56.8 | 88.3 | 3100 | 5.9 |  | R120 | 6～8 | 1.47
439 | PVC | S-101E | 破壊靭性 |  | ASTM D5045-93 | サーボパルサーEHF-ED50KN-20Ｌ |  | SENB |  | 16.13 | 8 |  | スライド | 8.46 | 無 | 0 | 1000 | 340 | 370 | 3.95 | 4.59 | [6 empty] | 積水化学工業株式会社 | エスロン |  | 50000 |  | 押出成形 | [10 empty] | 0 | 70～87 | 212 |  | 52.9～56.8 | 88.3 | 3100 | 5.9 |  | R120 | 6～8 | 1.47
440 | PVC | S-101E | 破壊靭性 |  | ASTM D5045-93 | サーボパルサーEHF-ED50KN-20Ｌ |  | SENB |  | 16.07 | 8 |  | スライド | 7.98 | 無 | 0 | 1000 | 379 | 408 | 3.92 | 4.56 | [6 empty] | 積水化学工業株式会社 | エスロン |  | 50000 |  | 押出成形 | [10 empty] | 0 | 70～87 | 212 |  | 52.9～56.8 | 88.3 | 3100 | 5.9 |  | R120 | 6～8 | 1.47
441 | PVC | S-101E | 破壊靭性 |  | ASTM D5045-93 | サーボパルサーEHF-ED50KN-20Ｌ |  | SENB |  | 16.05 | 8 |  | スライド | 8.01 | 無 | 0 | 1000 | 365 | 391 | 3.93 | 4.6 | [6 empty] | 積水化学工業株式会社 | エスロン |  | 50000 |  | 押出成形 | [10 empty] | 0 | 70～87 | 212 |  | 52.9～56.8 | 88.3 | 3100 | 5.9 |  | R120 | 6～8 | 1.47
442 | PVC | S-101E | 破壊靭性 |  | ASTM D5045-93 | サーボパルサーEHF-ED50KN-20Ｌ |  | SENB |  | 16.08 | 8 |  | スライド | 8.13 | 無 | 0 | 1000 | 363 | 400 | 3.86 | 4.4 | [6 empty] | 積水化学工業株式会社 | エスロン |  | 50000 |  | 押出成形 | [10 empty] | 0 | 70～87 | 212 |  | 52.9～56.8 | 88.3 | 3100 | 5.9 |  | R120 | 6～8 | 1.47
443 | PVC | S-101E | 破壊靭性 |  | ASTM D5045-93 | サーボパルサーEHF-ED50KN-20Ｌ |  | SENB |  | 16.05 | 8 |  | スライド | 8.61 | 無 | 0 | 1000 | 334 | 360 | 3.96 | 4.65 | [6 empty] | 積水化学工業株式会社 | エスロン |  | 50000 |  | 押出成形 | [10 empty] | 0 | 70～87 | 212 |  | 52.9～56.8 | 88.3 | 3100 | 5.9 |  | R120 | 6～8 | 1.47
444 | PVC | S-101E | 破壊靭性 |  | ASTM D5045-93 | サーボパルサーEHF-ED50KN-20Ｌ |  | SENB |  | 16.1 | 8 |  | スライド | 8.08 | 無 | 23 | 10 | 322 | 486 | [8 empty] | 積水化学工業株式会社 | エスロン |  | 50000 |  | 押出成形 | [10 empty] | 0 | 70～87 | 212 |  | 52.9～56.8 | 88.3 | 3100 | 5.9 |  | R120 | 6～8 | 1.47
445 | PVC | S-101E | 破壊靭性 |  | ASTM D5045-93 | サーボパルサーEHF-ED50KN-20Ｌ |  | SENB |  | 16.15 | 8 |  | スライド | 8.14 | 無 | 23 | 10 | 376 | 470 | [8 empty] | 積水化学工業株式会社 | エスロン |  | 50000 |  | 押出成形 | [10 empty] | 0 | 70～87 | 212 |  | 52.9～56.8 | 88.3 | 3100 | 5.9 |  | R120 | 6～8 | 1.47
446 | PVC | S-101E | 破壊靭性 |  | ASTM D5045-93 | サーボパルサーEHF-ED50KN-20Ｌ |  | SENB |  | 16.1 | 8 |  | スライド | 8.05 | 無 | 23 | 10 | 370 | 469 | [8 empty] | 積水化学工業株式会社 | エスロン |  | 50000 |  | 押出成形 | [10 empty] | 0 | 70～87 | 212 |  | 52.9～56.8 | 88.3 | 3100 | 5.9 |  | R120 | 6～8 | 1.47
447 | PVC | S-101E | 破壊靭性 |  | ASTM D5045-93 | サーボパルサーEHF-ED50KN-20Ｌ |  | SENB |  | 16.15 | 8 |  | スライド | 8.1 | 無 | 23 | 100 | 365 | 490 | [8 empty] | 積水化学工業株式会社 | エスロン |  | 50000 |  | 押出成形 | [10 empty] | 0 | 70～87 | 212 |  | 52.9～56.8 | 88.3 | 3100 | 5.9 |  | R120 | 6～8 | 1.47
448 | PVC | S-101E | 破壊靭性 |  | ASTM D5045-93 | サーボパルサーEHF-ED50KN-20Ｌ |  | SENB |  | 16.2 | 8 |  | スライド | 8.18 | 無 | 23 | 100 | 372 | 488 | [8 empty] | 積水化学工業株式会社 | エスロン |  | 50000 |  | 押出成形 | [10 empty] | 0 | 70～87 | 212 |  | 52.9～56.8 | 88.3 | 3100 | 5.9 |  | R120 | 6～8 | 1.47
449 | PVC | S-101E | 破壊靭性 |  | ASTM D5045-93 | サーボパルサーEHF-ED50KN-20Ｌ |  | SENB |  | 16.15 | 8 |  | スライド | 8.1 | 無 | 23 | 100 | 366 | 490 | [8 empty] | 積水化学工業株式会社 | エスロン |  | 50000 |  | 押出成形 | [10 empty] | 0 | 70～87 | 212 |  | 52.9～56.8 | 88.3 | 3100 | 5.9 |  | R120 | 6～8 | 1.47
450 | PVC | S-101E | 破壊靭性 |  | ASTM D5045-93 | サーボパルサーEHF-ED50KN-20Ｌ |  | SENB |  | 17 | 8 |  | スライド | 8.42 | 無 | 23 | 1000 | 397 | 442 | [8 empty] | 積水化学工業株式会社 | エスロン |  | 50000 |  | 押出成形 | [10 empty] | 0 | 70～87 | 212 |  | 52.9～56.8 | 88.3 | 3100 | 5.9 |  | R120 | 6～8 | 1.47
451 | PVC | S-101E | 破壊靭性 |  | ASTM D5045-93 | サーボパルサーEHF-ED50KN-20Ｌ |  | SENB |  | 16.1 | 8 |  | スライド | 8.05 | 無 | 23 | 1000 | 335 | 420 | [8 empty] | 積水化学工業株式会社 | エスロン |  | 50000 |  | 押出成形 | [10 empty] | 0 | 70～87 | 212 |  | 52.9～56.8 | 88.3 | 3100 | 5.9 |  | R120 | 6～8 | 1.47
452 | PVC | S-101E | 破壊靭性 |  | ASTM D5045-93 | サーボパルサーEHF-ED50KN-20Ｌ |  | SENB |  | 16.1 | 8 |  | スライド | 8.08 | 無 | 23 | 1000 | 339 | 426 | [8 empty] | 積水化学工業株式会社 | エスロン |  | 50000 |  | 押出成形 | [10 empty] | 0 | 70～87 | 212 |  | 52.9～56.8 | 88.3 | 3100 | 5.9 |  | R120 | 6～8 | 1.47
453 | PVC | S-101E | 破壊靭性 |  | ASTM D5045-93 | サーボパルサーEHF-ED50KN-20Ｌ |  | SENB |  | 16.1 | 8 |  | スライド | 8.14 | 無 | 23 | 1000 | 339 | 424 | [8 empty] | 積水化学工業株式会社 | エスロン |  | 50000 |  | 押出成形 | [10 empty] | 0 | 70～87 | 212 |  | 52.9～56.8 | 88.3 | 3100 | 5.9 |  | R120 | 6～8 | 1.47
454 | PC | S3000 | 引張 |  | ISO 527-1及びISO 527-2 | 5567 30kNf |  | ダンベル型 | ISO 527-2/1A | 10 | 4 |  |  |  | 無 | -20 | 10 |  |  |  |  | 76.9 | 最大応力 | 2530 |  |  |  | 三菱エンジニアリングプラスチックス株式会社 | ユーピロン |  | 22,000-23,000 |  | 射出成形 | 12.7 | 15.8 |  | 120 |  | 260 | [5 empty] | 140～150 | 220～230 | 11.6-14.8 | 59～69 | 80～90 | 2300 | 740～1000 |  | R112～R124 | 6～7 | 1.2
455 | PC | S3000 | 引張 |  | ISO 527-1及びISO 527-2 | 5567 30kNf |  | ダンベル型 | ISO 527-2/1A | 10 | 4 |  |  |  | 無 | -20 | 10 |  |  |  |  | 77.8 | 最大応力 | 2580 |  |  |  | 三菱エンジニアリングプラスチックス株式会社 | ユーピロン |  | 22,000-23,000 |  | 射出成形 | 12.7 | 15.8 |  | 120 |  | 260 | [5 empty] | 140～150 | 220～230 | 11.6-14.8 | 59～69 | 80～90 | 2300 | 740～1000 |  | R112～R124 | 6～7 | 1.2
456 | PC | S3000 | 引張 |  | ISO 527-1及びISO 527-2 | 5567 30kNf |  | ダンベル型 | ISO 527-2/1A | 10 | 4 |  |  |  | 無 | -20 | 10 |  |  |  |  | 76.3 | 最大応力 | 2600 |  |  |  | 三菱エンジニアリングプラスチックス株式会社 | ユーピロン |  | 22,000-23,000 |  | 射出成形 | 12.7 | 15.8 |  | 120 |  | 260 | [5 empty] | 140～150 | 220～230 | 11.6-14.8 | 59～69 | 80～90 | 2300 | 740～1000 |  | R112～R124 | 6～7 | 1.2
457 | PC | S1000 | 引張 |  | ISO 527-1及びISO 527-2 | 5567 30kNf |  | ダンベル型 | ISO 527-2/1A | 10 | 4 |  |  |  | 無 | -20 | 10 |  |  |  |  | 74.1 | 最大応力 | 2570 |  |  |  | 三菱エンジニアリングプラスチックス株式会社 | ユーピロン |  | 23,500-26,000 |  | 射出成形 | 12.7 | 15.8 |  | 120 |  | 260 | [5 empty] | 140～150 | 220～230 | 5.3-7.1 | 59～69 | 80～90 | 2300 | 740～1000 |  | R112～R124 | 6～7 | 1.2
458 | PC | S2000 | 引張 |  | ISO 527-1及びISO 527-2 | 5567 30kNf |  | ダンベル型 | ISO 527-2/1A | 10 | 4 |  |  |  | 無 | -20 | 10 |  |  |  |  | 74.5 | 最大応力 | 2790 |  |  |  | 三菱エンジニアリングプラスチックス株式会社 | ユーピロン |  | 23,000-26,000 |  | 射出成形 | 12.7 | 15.8 |  | 120 |  | 260 | [5 empty] | 140～150 | 220～230 | 8.0-10.5 | 59～69 | 80～90 | 2300 | 740～1000 |  | R112～R124 | 6～7 | 1.2
459 | PC | S3000 | 引張 |  | ISO 527-1及びISO 527-2 | 5567 30kNf |  | ダンベル型 | ISO 527-2/1A | 10 | 4 |  |  |  | 無 | -20 | 10 |  |  |  |  | 73.2 | 最大応力 | 2630 |  |  |  | 三菱エンジニアリングプラスチックス株式会社 | ユーピロン |  | 22,000-23,000 |  | 射出成形 | 12.7 | 15.8 |  | 30 |  | 250 | [5 empty] | 140～150 | 220～230 | 11.6-14.8 | 59～69 | 80～90 | 2300 | 740～1000 |  | R112～R124 | 6～7 | 1.2
460 | PC | S3000 | 引張 |  | ISO 527-1及びISO 527-2 | 5567 30kNf |  | ダンベル型 | ISO 527-2/1A | 10 | 4 |  |  |  | 無 | -20 | 10 |  |  |  |  | 74.4 | 最大応力 | 2601 |  |  |  | 三菱エンジニアリングプラスチックス株式会社 | ユーピロン |  | 22,000-23,000 |  | 射出成形 | 12.7 | 15.8 |  | 80 |  | 250 | [5 empty] | 140～150 | 220～230 | 11.6-14.8 | 59～69 | 80～90 | 2300 | 740～1000 |  | R112～R124 | 6～7 | 1.2
461 | PC | S3000 | 引張 |  | ISO 527-1及びISO 527-2 | 5567 30kNf |  | ダンベル型 | ISO 527-2/1A | 10 | 4 |  |  |  | 無 | -20 | 10 |  |  |  |  | 71.9 | 最大応力 | 2410 |  |  |  | 三菱エンジニアリングプラスチックス株式会社 | ユーピロン |  | 22,000-23,000 |  | 射出成形 | 2.8 | 3.5 |  | 80 |  | 250 | [5 empty] | 140～150 | 220～230 | 11.6-14.8 | 59～69 | 80～90 | 2300 | 740～1000 |  | R112～R124 | 6～7 | 1.2
462 | PC | S3000 | 引張 |  | ISO 527-1及びISO 527-2 | 5567 30kNf |  | ダンベル型 | ISO 527-2/1A | 10 | 4 |  |  |  | 無 | -20 | 10 |  |  |  |  | 75.2 | 最大応力 | 2670 |  |  |  | 三菱エンジニアリングプラスチックス株式会社 | ユーピロン |  | 22,000-23,000 |  | 射出成形 | 36.4 | 45.3 |  | 80 |  | 250 | [5 empty] | 140～150 | 220～230 | 11.6-14.8 | 59～69 | 80～90 | 2300 | 740～1000 |  | R112～R124 | 6～7 | 1.2
463 | PC | S3000 | 引張 |  | ISO 527-1及びISO 527-2 | 5567 30kNf |  | ダンベル型 | ISO 527-2/1A | 10 | 4 |  |  |  | 無 | -20 | 10 |  |  |  |  | 76.2 | 最大応力 | 2650 |  |  |  | 三菱エンジニアリングプラスチックス株式会社 | ユーピロン |  | 22,000-23,000 |  | 射出成形 | 12.7 | 15.8 |  | 120 |  | 250 | [5 empty] | 140～150 | 220～230 | 11.6-14.8 | 59～69 | 80～90 | 2300 | 740～1000 |  | R112～R124 | 6～7 | 1.2
464 | PC | S1000 | 引張 |  | ISO 527-1及びISO 527-2 | 5567 30kNf |  | ダンベル型 | ISO 527-2/1A | 10 | 4 |  |  |  | 無 | -20 | 10 |  |  |  |  | 75.1 | 最大応力 | 2450 |  |  |  | 三菱エンジニアリングプラスチックス株式会社 | ユーピロン |  | 23,500-26,000 |  | 射出成形 | 12.7 | 15.8 |  | 120 |  | 260 | [5 empty] | 140～150 | 220～230 | 5.3-7.1 | 59～69 | 80～90 | 2300 | 740～1000 |  | R112～R124 | 6～7 | 1.2
465 | PC | S1000 | 引張 |  | ISO 527-1及びISO 527-2 | 5567 30kNf |  | ダンベル型 | ISO 527-2/1A | 10 | 4 |  |  |  | 無 | -20 | 10 |  |  |  |  | 74.7 | 最大応力 | 2540 |  |  |  | 三菱エンジニアリングプラスチックス株式会社 | ユーピロン |  | 23,500-26,000 |  | 射出成形 | 12.7 | 15.8 |  | 120 |  | 260 | [5 empty] | 140～150 | 220～230 | 5.3-7.1 | 59～69 | 80～90 | 2300 | 740～1000 |  | R112～R124 | 6～7 | 1.2
466 | PC | S2000 | 引張 |  | ISO 527-1及びISO 527-2 | 5567 30kNf |  | ダンベル型 | ISO 527-2/1A | 10 | 4 |  |  |  | 無 | -20 | 10 |  |  |  |  | 75.2 | 最大応力 | 2480 |  |  |  | 三菱エンジニアリングプラスチックス株式会社 | ユーピロン |  | 23,000-26,000 |  | 射出成形 | 12.7 | 15.8 |  | 120 |  | 260 | [5 empty] | 140～150 | 220～230 | 8.0-10.5 | 59～69 | 80～90 | 2300 | 740～1000 |  | R112～R124 | 6～7 | 1.2
467 | PC | S3000 | 引張 |  | ISO 527-1及びISO 527-2 | 5567 30kNf |  | ダンベル型 | ISO 527-2/1A | 10 | 4 |  |  |  | 無 | -20 | 10 |  |  |  |  | 75.8 | 最大応力 | 2490 |  |  |  | 三菱エンジニアリングプラスチックス株式会社 | ユーピロン |  | 22,000-23,000 |  | 射出成形 | 12.7 | 15.8 |  | 120 |  | 260 | [5 empty] | 140～150 | 220～230 | 11.6-14.8 | 59～69 | 80～90 | 2300 | 740～1000 |  | R112～R124 | 6～7 | 1.2
468 | PC | S3000 | 引張 |  | ISO 527-1及びISO 527-2 | 5567 30kNf |  | ダンベル型 | ISO 527-2/1A | 10 | 4 |  |  |  | 無 | -20 | 10 |  |  |  |  | 73.7 | 最大応力 | 2710 |  |  |  | 三菱エンジニアリングプラスチックス株式会社 | ユーピロン |  | 22,000-23,000 |  | 射出成形 | 12.7 | 15.8 |  | 30 |  | 250 | [5 empty] | 140～150 | 220～230 | 11.6-14.8 | 59～69 | 80～90 | 2300 | 740～1000 |  | R112～R124 | 6～7 | 1.2
469 | PC | S3000 | 引張 |  | ISO 527-1及びISO 527-2 | 5567 30kNf |  | ダンベル型 | ISO 527-2/1A | 10 | 4 |  |  |  | 無 | -20 | 10 |  |  |  |  | 73.1 | 最大応力 | 2660 |  |  |  | 三菱エンジニアリングプラスチックス株式会社 | ユーピロン |  | 22,000-23,000 |  | 射出成形 | 12.7 | 15.8 |  | 30 |  | 250 | [5 empty] | 140～150 | 220～230 | 11.6-14.8 | 59～69 | 80～90 | 2300 | 740～1000 |  | R112～R124 | 6～7 | 1.2
470 | PC | S3000 | 引張 |  | ISO 527-1及びISO 527-2 | 5567 30kNf |  | ダンベル型 | ISO 527-2/1A | 10 | 4 |  |  |  | 無 | -20 | 10 |  |  |  |  | 71.8 | 最大応力 | 2530 |  |  |  | 三菱エンジニアリングプラスチックス株式会社 | ユーピロン |  | 22,000-23,000 |  | 射出成形 | 2.8 | 3.5 |  | 80 |  | 250 | [5 empty] | 140～150 | 220～230 | 11.6-14.8 | 59～69 | 80～90 | 2300 | 740～1000 |  | R112～R124 | 6～7 | 1.2
471 | PC | S3000 | 引張 |  | ISO 527-1及びISO 527-2 | 5567 30kNf |  | ダンベル型 | ISO 527-2/1A | 10 | 4 |  |  |  | 無 | -20 | 10 |  |  |  |  | 72.2 | 最大応力 | 2520 |  |  |  | 三菱エンジニアリングプラスチックス株式会社 | ユーピロン |  | 22,000-23,000 |  | 射出成形 | 2.8 | 3.5 |  | 80 |  | 250 | [5 empty] | 140～150 | 220～230 | 11.6-14.8 | 59～69 | 80～90 | 2300 | 740～1000 |  | R112～R124 | 6～7 | 1.2
472 | PC | S3000 | 引張 |  | ISO 527-1及びISO 527-2 | 5567 30kNf |  | ダンベル型 | ISO 527-2/1A | 10 | 4 |  |  |  | 無 | -20 | 10 |  |  |  |  | 74.6 | 最大応力 | 2580 |  |  |  | 三菱エンジニアリングプラスチックス株式会社 | ユーピロン |  | 22,000-23,000 |  | 射出成形 | 12.7 | 15.8 |  | 80 |  | 250 | [5 empty] | 140～150 | 220～230 | 11.6-14.8 | 59～69 | 80～90 | 2300 | 740～1000 |  | R112～R124 | 6～7 | 1.2
473 | PC | S3000 | 引張 |  | ISO 527-1及びISO 527-2 | 5567 30kNf |  | ダンベル型 | ISO 527-2/1A | 10 | 4 |  |  |  | 無 | -20 | 10 |  |  |  |  | 74.8 | 最大応力 | 2640 |  |  |  | 三菱エンジニアリングプラスチックス株式会社 | ユーピロン |  | 22,000-23,000 |  | 射出成形 | 12.7 | 15.8 |  | 80 |  | 250 | [5 empty] | 140～150 | 220～230 | 11.6-14.8 | 59～69 | 80～90 | 2300 | 740～1000 |  | R112～R124 | 6～7 | 1.2
474 | PC | S3000 | 引張 |  | ISO 527-1及びISO 527-2 | 5567 30kNf |  | ダンベル型 | ISO 527-2/1A | 10 | 4 |  |  |  | 無 | -20 | 10 |  |  |  |  | 75.1 | 最大応力 | 2700 |  |  |  | 三菱エンジニアリングプラスチックス株式会社 | ユーピロン |  | 22,000-23,000 |  | 射出成形 | 36.4 | 45.3 |  | 80 |  | 250 | [5 empty] | 140～150 | 220～230 | 11.6-14.8 | 59～69 | 80～90 | 2300 | 740～1000 |  | R112～R124 | 6～7 | 1.2
475 | PC | S3000 | 引張 |  | ISO 527-1及びISO 527-2 | 5567 30kNf |  | ダンベル型 | ISO 527-2/1A | 10 | 4 |  |  |  | 無 | -20 | 10 |  |  |  |  | 74.9 | 最大応力 | 2680 |  |  |  | 三菱エンジニアリングプラスチックス株式会社 | ユーピロン |  | 22,000-23,000 |  | 射出成形 | 36.4 | 45.3 |  | 80 |  | 250 | [5 empty] | 140～150 | 220～230 | 11.6-14.8 | 59～69 | 80～90 | 2300 | 740～1000 |  | R112～R124 | 6～7 | 1.2
476 | PC | S3000 | 引張 |  | ISO 527-1及びISO 527-2 | 5567 30kNf |  | ダンベル型 | ISO 527-2/1A | 10 | 4 |  |  |  | 無 | -20 | 10 |  |  |  |  | 76.5 | 最大応力 | 2560 |  |  |  | 三菱エンジニアリングプラスチックス株式会社 | ユーピロン |  | 22,000-23,000 |  | 射出成形 | 12.7 | 15.8 |  | 120 |  | 250 | [5 empty] | 140～150 | 220～230 | 11.6-14.8 | 59～69 | 80～90 | 2300 | 740～1000 |  | R112～R124 | 6～7 | 1.2
477 | PC | S3000 | 引張 |  | ISO 527-1及びISO 527-2 | 5567 30kNf |  | ダンベル型 | ISO 527-2/1A | 10 | 4 |  |  |  | 無 | -20 | 10 |  |  |  |  | 75.6 | 最大応力 | 2510 |  |  |  | 三菱エンジニアリングプラスチックス株式会社 | ユーピロン |  | 22,000-23,000 |  | 射出成形 | 12.7 | 15.8 |  | 120 |  | 250 | [5 empty] | 140～150 | 220～230 | 11.6-14.8 | 59～69 | 80～90 | 2300 | 740～1000 |  | R112～R124 | 6～7 | 1.2
478 | PC | S3000 | 引張 |  | ISO 527-1及びISO 527-2 | 5567 30kNf |  | ダンベル型 | ISO 527-2/1A | 10 | 4 |  |  |  | 無 | -20 | 10 |  |  |  |  | 77.4 | 最大応力 | 2530 |  |  |  | 三菱エンジニアリングプラスチックス株式会社 | ユーピロン |  | 22,000-23,000 |  | 射出成形 | 12.7 | 15.8 |  | 120 |  | 260 | [5 empty] | 140～150 | 220～230 | 11.6-14.8 | 59～69 | 80～90 | 2300 | 740～1000 |  | R112～R124 | 6～7 | 1.2
479 | PC | S3000 | 引張 |  | ISO 527-1及びISO 527-2 | 5567 30kNf |  | ダンベル型 | ISO 527-2/1A | 10 | 4 |  |  |  | 無 | -20 | 10 |  |  |  |  | 78 | 最大応力 | 2740 |  |  |  | 三菱エンジニアリングプラスチックス株式会社 | ユーピロン |  | 22,000-23,000 |  | 射出成形 | 12.7 | 15.8 |  | 120 |  | 260 | [5 empty] | 140～150 | 220～230 | 11.6-14.8 | 59～69 | 80～90 | 2300 | 740～1000 |  | R112～R124 | 6～7 | 1.2
480 | PC | S1000 | 引張 |  | ISO 527-1及びISO 527-2 | 5567 30kNf |  | ダンベル型 | ISO 527-2/1A | 10 | 4 |  |  |  | 無 | -20 | 10 |  |  |  |  | 75.8 | 最大応力 | 2550 |  |  |  | 三菱エンジニアリングプラスチックス株式会社 | ユーピロン |  | 23,500-26,000 |  | 射出成形 | 12.7 | 15.8 |  | 120 |  | 260 | [5 empty] | 140～150 | 220～230 | 5.3-7.1 | 59～69 | 80～90 | 2300 | 740～1000 |  | R112～R124 | 6～7 | 1.2
481 | PC | S1000 | 引張 |  | ISO 527-1及びISO 527-2 | 5567 30kNf |  | ダンベル型 | ISO 527-2/1A | 10 | 4 |  |  |  | 無 | -20 | 10 |  |  |  |  | 76.4 | 最大応力 | 2630 |  |  |  | 三菱エンジニアリングプラスチックス株式会社 | ユーピロン |  | 23,500-26,000 |  | 射出成形 | 12.7 | 15.8 |  | 120 |  | 260 | [5 empty] | 140～150 | 220～230 | 5.3-7.1 | 59～69 | 80～90 | 2300 | 740～1000 |  | R112～R124 | 6～7 | 1.2
482 | PC | S2000 | 引張 |  | ISO 527-1及びISO 527-2 | 5567 30kNf |  | ダンベル型 | ISO 527-2/1A | 10 | 4 |  |  |  | 無 | -20 | 10 |  |  |  |  | 75.9 | 最大応力 | 2680 |  |  |  | 三菱エンジニアリングプラスチックス株式会社 | ユーピロン |  | 23,000-26,000 |  | 射出成形 | 12.7 | 15.8 |  | 120 |  | 260 | [5 empty] | 140～150 | 220～230 | 8.0-10.5 | 59～69 | 80～90 | 2300 | 740～1000 |  | R112～R124 | 6～7 | 1.2
483 | PC | S2000 | 引張 |  | ISO 527-1及びISO 527-2 | 5567 30kNf |  | ダンベル型 | ISO 527-2/1A | 10 | 4 |  |  |  | 無 | -20 | 10 |  |  |  |  | 76.2 | 最大応力 | 2590 |  |  |  | 三菱エンジニアリングプラスチックス株式会社 | ユーピロン |  | 23,000-26,000 |  | 射出成形 | 12.7 | 15.8 |  | 120 |  | 260 | [5 empty] | 140～150 | 220～230 | 8.0-10.5 | 59～69 | 80～90 | 2300 | 740～1000 |  | R112～R124 | 6～7 | 1.2
484 | PC | S3000 | 引張 |  | ISO 527-1及びISO 527-2 | 5567 30kNf |  | ダンベル型 | ISO 527-2/1A | 10 | 4 |  |  |  | 無 | -20 | 10 |  |  |  |  | 73.8 | 最大応力 | 2680 |  |  |  | 三菱エンジニアリングプラスチックス株式会社 | ユーピロン |  | 22,000-23,000 |  | 射出成形 | 12.7 | 15.8 |  | 30 |  | 250 | [5 empty] | 140～150 | 220～230 | 11.6-14.8 | 59～69 | 80～90 | 2300 | 740～1000 |  | R112～R124 | 6～7 | 1.2
485 | PC | S3000 | 引張 |  | ISO 527-1及びISO 527-2 | 5567 30kNf |  | ダンベル型 | ISO 527-2/1A | 10 | 4 |  |  |  | 無 | -20 | 10 |  |  |  |  | 73.9 | 最大応力 | 2850 |  |  |  | 三菱エンジニアリングプラスチックス株式会社 | ユーピロン |  | 22,000-23,000 |  | 射出成形 | 12.7 | 15.8 |  | 30 |  | 250 | [5 empty] | 140～150 | 220～230 | 11.6-14.8 | 59～69 | 80～90 | 2300 | 740～1000 |  | R112～R124 | 6～7 | 1.2
486 | PC | S3000 | 引張 |  | ISO 527-1及びISO 527-2 | 5567 30kNf |  | ダンベル型 | ISO 527-2/1A | 10 | 4 |  |  |  | 無 | -20 | 10 |  |  |  |  | 72.5 | 最大応力 | 2560 |  |  |  | 三菱エンジニアリングプラスチックス株式会社 | ユーピロン |  | 22,000-23,000 |  | 射出成形 | 2.8 | 3.5 |  | 80 |  | 250 | [5 empty] | 140～150 | 220～230 | 11.6-14.8 | 59～69 | 80～90 | 2300 | 740～1000 |  | R112～R124 | 6～7 | 1.2
487 | PC | S3000 | 引張 |  | ISO 527-1及びISO 527-2 | 5567 30kNf |  | ダンベル型 | ISO 527-2/1A | 10 | 4 |  |  |  | 無 | -20 | 10 |  |  |  |  | 72.3 | 最大応力 | 2610 |  |  |  | 三菱エンジニアリングプラスチックス株式会社 | ユーピロン |  | 22,000-23,000 |  | 射出成形 | 2.8 | 3.5 |  | 80 |  | 250 | [5 empty] | 140～150 | 220～230 | 11.6-14.8 | 59～69 | 80～90 | 2300 | 740～1000 |  | R112～R124 | 6～7 | 1.2
488 | PC | S3000 | 引張 |  | ISO 527-1及びISO 527-2 | 5567 30kNf |  | ダンベル型 | ISO 527-2/1A | 10 | 4 |  |  |  | 無 | -20 | 10 |  |  |  |  | 75 | 最大応力 | 2770 |  |  |  | 三菱エンジニアリングプラスチックス株式会社 | ユーピロン |  | 22,000-23,000 |  | 射出成形 | 12.7 | 15.8 |  | 80 |  | 250 | [5 empty] | 140～150 | 220～230 | 11.6-14.8 | 59～69 | 80～90 | 2300 | 740～1000 |  | R112～R124 | 6～7 | 1.2
489 | PC | S3000 | 引張 |  | ISO 527-1及びISO 527-2 | 5567 30kNf |  | ダンベル型 | ISO 527-2/1A | 10 | 4 |  |  |  | 無 | -20 | 10 |  |  |  |  | 74.5 | 最大応力 | 2570 |  |  |  | 三菱エンジニアリングプラスチックス株式会社 | ユーピロン |  | 22,000-23,000 |  | 射出成形 | 12.7 | 15.8 |  | 80 |  | 250 | [5 empty] | 140～150 | 220～230 | 11.6-14.8 | 59～69 | 80～90 | 2300 | 740～1000 |  | R112～R124 | 6～7 | 1.2
490 | PC | S3000 | 引張 |  | ISO 527-1及びISO 527-2 | 5567 30kNf |  | ダンベル型 | ISO 527-2/1A | 10 | 4 |  |  |  | 無 | -20 | 10 |  |  |  |  | 75.2 | 最大応力 | 2810 |  |  |  | 三菱エンジニアリングプラスチックス株式会社 | ユーピロン |  | 22,000-23,000 |  | 射出成形 | 36.4 | 45.3 |  | 80 |  | 250 | [5 empty] | 140～150 | 220～230 | 11.6-14.8 | 59～69 | 80～90 | 2300 | 740～1000 |  | R112～R124 | 6～7 | 1.2
491 | PC | S3000 | 引張 |  | ISO 527-1及びISO 527-2 | 5567 30kNf |  | ダンベル型 | ISO 527-2/1A | 10 | 4 |  |  |  | 無 | -20 | 10 |  |  |  |  | 74.9 | 最大応力 | 2780 |  |  |  | 三菱エンジニアリングプラスチックス株式会社 | ユーピロン |  | 22,000-23,000 |  | 射出成形 | 36.4 | 45.3 |  | 80 |  | 250 | [5 empty] | 140～150 | 220～230 | 11.6-14.8 | 59～69 | 80～90 | 2300 | 740～1000 |  | R112～R124 | 6～7 | 1.2
492 | PC | S3000 | 引張 |  | ISO 527-1及びISO 527-2 | 5567 30kNf |  | ダンベル型 | ISO 527-2/1A | 10 | 4 |  |  |  | 無 | -20 | 10 |  |  |  |  | 76.5 | 最大応力 | 2580 |  |  |  | 三菱エンジニアリングプラスチックス株式会社 | ユーピロン |  | 22,000-23,000 |  | 射出成形 | 12.7 | 15.8 |  | 120 |  | 250 | [5 empty] | 140～150 | 220～230 | 11.6-14.8 | 59～69 | 80～90 | 2300 | 740～1000 |  | R112～R124 | 6～7 | 1.2
493 | PC | S3000 | 引張 |  | ISO 527-1及びISO 527-2 | 5567 30kNf |  | ダンベル型 | ISO 527-2/1A | 10 | 4 |  |  |  | 無 | -20 | 10 |  |  |  |  | 76.3 | 最大応力 | 2440 |  |  |  | 三菱エンジニアリングプラスチックス株式会社 | ユーピロン |  | 22,000-23,000 |  | 射出成形 | 12.7 | 15.8 |  | 120 |  | 250 | [5 empty] | 140～150 | 220～230 | 11.6-14.8 | 59～69 | 80～90 | 2300 | 740～1000 |  | R112～R124 | 6～7 | 1.2
494 | PP | J-900GP | 引張 |  | ISO 527-1及びISO 527-2 | 5567 30kNf |  | ダンベル型 | ISO 527-2/1A | 10 | 4 |  |  |  | 無 | -20 | 10 |  |  |  |  | 51.2 | 最大応力 | 4120 |  |  |  | 出光石油化学株式会社 | IDEMITSU PP |  | 23200 |  | 射出成形 | 12.7 | 15.8 |  | 30 |  | 200 | [5 empty] | -35～5 | 163 | 13 | 35 | 44 | 1600 | 2.0 |  | R104 |  | 0.9
495 | PP | J-900GP | 引張 |  | ISO 527-1及びISO 527-2 | 5567 30kNf |  | ダンベル型 | ISO 527-2/1A | 10 | 4 |  |  |  | 無 | -20 | 10 |  |  |  |  | 49.5 | 最大応力 | 4720 |  |  |  | 出光石油化学株式会社 | IDEMITSU PP |  | 23200 |  | 射出成形 | 12.7 | 15.8 |  | 60 |  | 200 | [5 empty] | -35～5 | 163 | 13 | 35 | 44 | 1600 | 2.0 |  | R104 |  | 0.9
496 | PP | J-900GP | 引張 |  | ISO 527-1及びISO 527-2 | 5567 30kNf |  | ダンベル型 | ISO 527-2/1A | 10 | 4 |  |  |  | 無 | -20 | 10 |  |  |  |  | 51 | 最大応力 | 4980 |  |  |  | 出光石油化学株式会社 | IDEMITSU PP |  | 23200 |  | 射出成形 | 12.7 | 15.8 |  | 100 |  | 200 | [5 empty] | -35～5 | 163 | 13 | 35 | 44 | 1600 | 2.0 |  | R104 |  | 0.9
497 | PP | J-900GP | 引張 |  | ISO 527-1及びISO 527-2 | 5567 30kNf |  | ダンベル型 | ISO 527-2/1A | 10 | 4 |  |  |  | 無 | -20 | 10 |  |  |  |  | 52 | 最大応力 | 4550 |  |  |  | 出光石油化学株式会社 | IDEMITSU PP |  | 23200 |  | 射出成形 | 36.4 | 45.3 |  | 60 |  | 200 | [5 empty] | -35～5 | 163 | 13 | 35 | 44 | 1600 | 2.0 |  | R104 |  | 0.9
498 | PP | J-900GP | 引張 |  | ISO 527-1及びISO 527-2 | 5567 30kNf |  | ダンベル型 | ISO 527-2/1A | 10 | 4 |  |  |  | 無 | -20 | 10 |  |  |  |  | 51.1 | 最大応力 | 4590 |  |  |  | 出光石油化学株式会社 | IDEMITSU PP |  | 23200 |  | 射出成形 | 2.8 | 3.5 |  | 60 |  | 200 | [5 empty] | -35～5 | 163 | 13 | 35 | 44 | 1600 | 2.0 |  | R104 |  | 0.9
499 | PP | J-900GP | 引張 |  | ISO 527-1及びISO 527-2 | 5567 30kNf |  | ダンベル型 | ISO 527-2/1A | 10 | 4 |  |  |  | 無 | -20 | 10 |  |  |  |  | 52 | 最大応力 | 4540 |  |  |  | 出光石油化学株式会社 | IDEMITSU PP |  | 23200 |  | 射出成形 | 12.7 | 15.8 |  | 30 |  | 200 | [5 empty] | -35～5 | 163 | 13 | 35 | 44 | 1600 | 2.0 |  | R104 |  | 0.9
500 | PP | J-900GP | 引張 |  | ISO 527-1及びISO 527-2 | 5567 30kNf |  | ダンベル型 | ISO 527-2/1A | 10 | 4 |  |  |  | 無 | -20 | 10 |  |  |  |  | 52.6 | 最大応力 | 4390 |  |  |  | 出光石油化学株式会社 | IDEMITSU PP |  | 23200 |  | 射出成形 | 12.7 | 15.8 |  | 60 |  | 200 | [5 empty] | -35～5 | 163 | 13 | 35 | 44 | 1600 | 2.0 |  | R104 |  | 0.9
501 | PP | J-900GP | 引張 |  | ISO 527-1及びISO 527-2 | 5567 30kNf |  | ダンベル型 | ISO 527-2/1A | 10 | 4 |  |  |  | 無 | -20 | 10 |  |  |  |  | 52.6 | 最大応力 | 4990 |  |  |  | 出光石油化学株式会社 | IDEMITSU PP |  | 23200 |  | 射出成形 | 12.7 | 15.8 |  | 100 |  | 200 | [5 empty] | -35～5 | 163 | 13 | 35 | 44 | 1600 | 2.0 |  | R104 |  | 0.9
502 | PP | J-900GP | 引張 |  | ISO 527-1及びISO 527-2 | 5567 30kNf |  | ダンベル型 | ISO 527-2/1A | 10 | 4 |  |  |  | 無 | -20 | 10 |  |  |  |  | 52 | 最大応力 | 4470 |  |  |  | 出光石油化学株式会社 | IDEMITSU PP |  | 23200 |  | 射出成形 | 36.4 | 45.3 |  | 60 |  | 200 | [5 empty] | -35～5 | 163 | 13 | 35 | 44 | 1600 | 2.0 |  | R104 |  | 0.9
503 | PP | J-900GP | 引張 |  | ISO 527-1及びISO 527-2 | 5567 30kNf |  | ダンベル型 | ISO 527-2/1A | 10 | 4 |  |  |  | 無 | -20 | 10 |  |  |  |  | 52.3 | 最大応力 | 4240 |  |  |  | 出光石油化学株式会社 | IDEMITSU PP |  | 23200 |  | 射出成形 | 2.8 | 3.5 |  | 60 |  | 200 | [5 empty] | -35～5 | 163 | 13 | 35 | 44 | 1600 | 2.0 |  | R104 |  | 0.9
504 | PP | J-900GP | 引張 |  | ISO 527-1及びISO 527-2 | 5567 30kNf |  | ダンベル型 | ISO 527-2/1A | 10 | 4 |  |  |  | 無 | -20 | 10 |  |  |  |  | 50.5 | 最大応力 | 4280 |  |  |  | 出光石油化学株式会社 | IDEMITSU PP |  | 23200 |  | 射出成形 | 12.7 | 15.8 |  | 30 |  | 200 | [5 empty] | -35～5 | 163 | 13 | 35 | 44 | 1600 | 2.0 |  | R104 |  | 0.9
505 | PP | J-900GP | 引張 |  | ISO 527-1及びISO 527-2 | 5567 30kNf |  | ダンベル型 | ISO 527-2/1A | 10 | 4 |  |  |  | 無 | -20 | 10 |  |  |  |  | 51.3 | 最大応力 | 4440 |  |  |  | 出光石油化学株式会社 | IDEMITSU PP |  | 23200 |  | 射出成形 | 12.7 | 15.8 |  | 60 |  | 200 | [5 empty] | -35～5 | 163 | 13 | 35 | 44 | 1600 | 2.0 |  | R104 |  | 0.9
506 | PP | J-900GP | 引張 |  | ISO 527-1及びISO 527-2 | 5567 30kNf |  | ダンベル型 | ISO 527-2/1A | 10 | 4 |  |  |  | 無 | -20 | 10 |  |  |  |  | 51.5 | 最大応力 | 4710 |  |  |  | 出光石油化学株式会社 | IDEMITSU PP |  | 23200 |  | 射出成形 | 12.7 | 15.8 |  | 100 |  | 200 | [5 empty] | -35～5 | 163 | 13 | 35 | 44 | 1600 | 2.0 |  | R104 |  | 0.9
507 | PP | J-900GP | 引張 |  | ISO 527-1及びISO 527-2 | 5567 30kNf |  | ダンベル型 | ISO 527-2/1A | 10 | 4 |  |  |  | 無 | -20 | 10 |  |  |  |  | 51.8 | 最大応力 | 4570 |  |  |  | 出光石油化学株式会社 | IDEMITSU PP |  | 23200 |  | 射出成形 | 36.4 | 45.3 |  | 60 |  | 200 | [5 empty] | -35～5 | 163 | 13 | 35 | 44 | 1600 | 2.0 |  | R104 |  | 0.9
508 | PP | J-900GP | 引張 |  | ISO 527-1及びISO 527-2 | 5567 30kNf |  | ダンベル型 | ISO 527-2/1A | 10 | 4 |  |  |  | 無 | -20 | 10 |  |  |  |  | 52.5 | 最大応力 | 4510 |  |  |  | 出光石油化学株式会社 | IDEMITSU PP |  | 23200 |  | 射出成形 | 2.8 | 3.5 |  | 60 |  | 200 | [5 empty] | -35～5 | 163 | 13 | 35 | 44 | 1600 | 2.0 |  | R104 |  | 0.9
509 | PP | J-900GP | 引張 |  | ISO 527-1及びISO 527-2 | 5567 30kNf |  | ダンベル型 | ISO 527-2/1A | 10 | 4 |  |  |  | 無 | -20 | 10 |  |  |  |  | 51.5 | 最大応力 | 4360 |  |  |  | 出光石油化学株式会社 | IDEMITSU PP |  | 23200 |  | 射出成形 | 12.7 | 15.8 |  | 30 |  | 200 | [5 empty] | -35～5 | 163 | 13 | 35 | 44 | 1600 | 2.0 |  | R104 |  | 0.9
510 | PP | J-900GP | 引張 |  | ISO 527-1及びISO 527-2 | 5567 30kNf |  | ダンベル型 | ISO 527-2/1A | 10 | 4 |  |  |  | 無 | -20 | 10 |  |  |  |  | 53.1 | 最大応力 | 4600 |  |  |  | 出光石油化学株式会社 | IDEMITSU PP |  | 23200 |  | 射出成形 | 12.7 | 15.8 |  | 60 |  | 200 | [5 empty] | -35～5 | 163 | 13 | 35 | 44 | 1600 | 2.0 |  | R104 |  | 0.9
511 | PP | J-900GP | 引張 |  | ISO 527-1及びISO 527-2 | 5567 30kNf |  | ダンベル型 | ISO 527-2/1A | 10 | 4 |  |  |  | 無 | -20 | 10 |  |  |  |  | 54.7 | 最大応力 | 4560 |  |  |  | 出光石油化学株式会社 | IDEMITSU PP |  | 23200 |  | 射出成形 | 12.7 | 15.8 |  | 100 |  | 200 | [5 empty] | -35～5 | 163 | 13 | 35 | 44 | 1600 | 2.0 |  | R104 |  | 0.9
512 | PP | J-900GP | 引張 |  | ISO 527-1及びISO 527-2 | 5567 30kNf |  | ダンベル型 | ISO 527-2/1A | 10 | 4 |  |  |  | 無 | -20 | 10 |  |  |  |  | 51 | 最大応力 | 4790 |  |  |  | 出光石油化学株式会社 | IDEMITSU PP |  | 23200 |  | 射出成形 | 36.4 | 45.3 |  | 60 |  | 200 | [5 empty] | -35～5 | 163 | 13 | 35 | 44 | 1600 | 2.0 |  | R104 |  | 0.9
513 | PP | J-900GP | 引張 |  | ISO 527-1及びISO 527-2 | 5567 30kNf |  | ダンベル型 | ISO 527-2/1A | 10 | 4 |  |  |  | 無 | -20 | 10 |  |  |  |  | 51 | 最大応力 | 4710 |  |  |  | 出光石油化学株式会社 | IDEMITSU PP |  | 23200 |  | 射出成形 | 2.8 | 3.5 |  | 60 |  | 200 | [5 empty] | -35～5 | 163 | 13 | 35 | 44 | 1600 | 2.0 |  | R104 |  | 0.9
514 | PP | J-900GP | 引張 |  | ISO 527-1及びISO 527-2 | 5567 30kNf |  | ダンベル型 | ISO 527-2/1A | 10 | 4 |  |  |  | 無 | -20 | 10 |  |  |  |  | 52.5 | 最大応力 | 4440 |  |  |  | 出光石油化学株式会社 | IDEMITSU PP |  | 23200 |  | 射出成形 | 12.7 | 15.8 |  | 30 |  | 200 | [5 empty] | -35～5 | 163 | 13 | 35 | 44 | 1600 | 2.0 |  | R104 |  | 0.9
515 | PP | J-900GP | 引張 |  | ISO 527-1及びISO 527-2 | 5567 30kNf |  | ダンベル型 | ISO 527-2/1A | 10 | 4 |  |  |  | 無 | -20 | 10 |  |  |  |  | 54 | 最大応力 | 4460 |  |  |  | 出光石油化学株式会社 | IDEMITSU PP |  | 23200 |  | 射出成形 | 12.7 | 15.8 |  | 60 |  | 200 | [5 empty] | -35～5 | 163 | 13 | 35 | 44 | 1600 | 2.0 |  | R104 |  | 0.9
516 | PP | J-900GP | 引張 |  | ISO 527-1及びISO 527-2 | 5567 30kNf |  | ダンベル型 | ISO 527-2/1A | 10 | 4 |  |  |  | 無 | -20 | 10 |  |  |  |  | 53.5 | 最大応力 | 5020 |  |  |  | 出光石油化学株式会社 | IDEMITSU PP |  | 23200 |  | 射出成形 | 12.7 | 15.8 |  | 100 |  | 200 | [5 empty] | -35～5 | 163 | 13 | 35 | 44 | 1600 | 2.0 |  | R104 |  | 0.9
517 | PP | J-900GP | 引張 |  | ISO 527-1及びISO 527-2 | 5567 30kNf |  | ダンベル型 | ISO 527-2/1A | 10 | 4 |  |  |  | 無 | -20 | 10 |  |  |  |  | 51.5 | 最大応力 | 4840 |  |  |  | 出光石油化学株式会社 | IDEMITSU PP |  | 23200 |  | 射出成形 | 36.4 | 45.3 |  | 60 |  | 200 | [5 empty] | -35～5 | 163 | 13 | 35 | 44 | 1600 | 2.0 |  | R104 |  | 0.9
518 | PP | J-900GP | 引張 |  | ISO 527-1及びISO 527-2 | 5567 30kNf |  | ダンベル型 | ISO 527-2/1A | 10 | 4 |  |  |  | 無 | -20 | 10 |  |  |  |  | 51.5 | 最大応力 | 4520 |  |  |  | 出光石油化学株式会社 | IDEMITSU PP |  | 23200 |  | 射出成形 | 2.8 | 3.5 |  | 60 |  | 200 | [5 empty] | -35～5 | 163 | 13 | 35 | 44 | 1600 | 2.0 |  | R104 |  | 0.9
519 | PS | HH30 | 引張 |  | ISO 527-1及びISO 527-2 | 5567 30kNf |  | ダンベル型 | ISO 527-2/1A | 10 | 4 |  |  |  | 無 | -40 | 10 | [6 empty] | 3983 |  |  |  | 出光石油化学株式会社 | IDEMITSU PS |  | 245000 |  | 射出成形 | 13.4 | 16.7 |  | 30 |  | 200 | [5 empty] | 99 |  | 4 | 50 | 87 | 3000 | 1.9 |  | M60 |  | 1.05
520 | PS | HH30 | 引張 |  | ISO 527-1及びISO 527-2 | 5567 30kNf |  | ダンベル型 | ISO 527-2/1A | 10 | 4 |  |  |  | 無 | -40 | 10 | [6 empty] | 4130 |  |  |  | 出光石油化学株式会社 | IDEMITSU PS |  | 245000 |  | 射出成形 | 13.4 | 16.7 |  | 50 |  | 200 | [5 empty] | 99 |  | 4 | 50 | 87 | 3000 | 1.9 |  | M60 |  | 1.05
521 | PS | HH30 | 引張 |  | ISO 527-1及びISO 527-2 | 5567 30kNf |  | ダンベル型 | ISO 527-2/1A | 10 | 4 |  |  |  | 無 | -40 | 10 | [6 empty] | 4050 |  |  |  | 出光石油化学株式会社 | IDEMITSU PS |  | 245000 |  | 射出成形 | 13.4 | 16.7 |  | 100 |  | 200 | [5 empty] | 99 |  | 4 | 50 | 87 | 3000 | 1.9 |  | M60 |  | 1.05
522 | PS | HH30 | 引張 |  | ISO 527-1及びISO 527-2 | 5567 30kNf |  | ダンベル型 | ISO 527-2/1A | 10 | 4 |  |  |  | 無 | -40 | 10 | [6 empty] | 4140 |  |  |  | 出光石油化学株式会社 | IDEMITSU PS |  | 245000 |  | 射出成形 | 2.8 | 3.5 |  | 50 |  | 200 | [5 empty] | 99 |  | 4 | 50 | 87 | 3000 | 1.9 |  | M60 |  | 1.05
523 | PS | HH30 | 引張 |  | ISO 527-1及びISO 527-2 | 5567 30kNf |  | ダンベル型 | ISO 527-2/1A | 10 | 4 |  |  |  | 無 | -40 | 10 | [6 empty] | 4180 |  |  |  | 出光石油化学株式会社 | IDEMITSU PS |  | 245000 |  | 射出成形 | 29.4 | 36.6 |  | 50 |  | 200 | [5 empty] | 99 |  | 4 | 50 | 87 | 3000 | 1.9 |  | M60 |  | 1.05
524 | PS | HH30 | 引張 |  | ISO 527-1及びISO 527-2 | 5567 30kNf |  | ダンベル型 | ISO 527-2/1A | 10 | 4 |  |  |  | 無 | -40 | 10 | [6 empty] | 3970 |  |  |  | 出光石油化学株式会社 | IDEMITSU PS |  | 245000 |  | 射出成形 | 13.4 | 16.7 |  | 30 |  | 200 | [5 empty] | 99 |  | 4 | 50 | 87 | 3000 | 1.9 |  | M60 |  | 1.05
525 | PS | HH30 | 引張 |  | ISO 527-1及びISO 527-2 | 5567 30kNf |  | ダンベル型 | ISO 527-2/1A | 10 | 4 |  |  |  | 無 | -40 | 10 | [6 empty] | 4080 |  |  |  | 出光石油化学株式会社 | IDEMITSU PS |  | 245000 |  | 射出成形 | 13.4 | 16.7 |  | 50 |  | 200 | [5 empty] | 99 |  | 4 | 50 | 87 | 3000 | 1.9 |  | M60 |  | 1.05
526 | PS | HH30 | 引張 |  | ISO 527-1及びISO 527-2 | 5567 30kNf |  | ダンベル型 | ISO 527-2/1A | 10 | 4 |  |  |  | 無 | -40 | 10 | [6 empty] | 3970 |  |  |  | 出光石油化学株式会社 | IDEMITSU PS |  | 245000 |  | 射出成形 | 13.4 | 16.7 |  | 100 |  | 200 | [5 empty] | 99 |  | 4 | 50 | 87 | 3000 | 1.9 |  | M60 |  | 1.05
527 | PS | HH30 | 引張 |  | ISO 527-1及びISO 527-2 | 5567 30kNf |  | ダンベル型 | ISO 527-2/1A | 10 | 4 |  |  |  | 無 | -40 | 10 | [6 empty] | 4190 |  |  |  | 出光石油化学株式会社 | IDEMITSU PS |  | 245000 |  | 射出成形 | 2.8 | 3.5 |  | 50 |  | 200 | [5 empty] | 99 |  | 4 | 50 | 87 | 3000 | 1.9 |  | M60 |  | 1.05
528 | PS | HH30 | 引張 |  | ISO 527-1及びISO 527-2 | 5567 30kNf |  | ダンベル型 | ISO 527-2/1A | 10 | 4 |  |  |  | 無 | -40 | 10 | [6 empty] | 4130 |  |  |  | 出光石油化学株式会社 | IDEMITSU PS |  | 245000 |  | 射出成形 | 29.4 | 36.6 |  | 50 |  | 200 | [5 empty] | 99 |  | 4 | 50 | 87 | 3000 | 1.9 |  | M60 |  | 1.05
529 | PS | HH30 | 引張 |  | ISO 527-1及びISO 527-2 | 5567 30kNf |  | ダンベル型 | ISO 527-2/1A | 10 | 4 |  |  |  | 無 | -40 | 10 | [6 empty] | 4260 |  |  |  | 出光石油化学株式会社 | IDEMITSU PS |  | 245000 |  | 射出成形 | 29.4 | 36.6 |  | 50 |  | 200 | [5 empty] | 99 |  | 4 | 50 | 87 | 3000 | 1.9 |  | M60 |  | 1.05
530 | PS | HH30 | 引張 |  | ISO 527-1及びISO 527-2 | 5567 30kNf |  | ダンベル型 | ISO 527-2/1A | 10 | 4 |  |  |  | 無 | -40 | 10 | [6 empty] | 4180 |  |  |  | 出光石油化学株式会社 | IDEMITSU PS |  | 245000 |  | 射出成形 | 13.4 | 16.7 |  | 30 |  | 200 | [5 empty] | 99 |  | 4 | 50 | 87 | 3000 | 1.9 |  | M60 |  | 1.05
531 | PS | HH30 | 引張 |  | ISO 527-1及びISO 527-2 | 5567 30kNf |  | ダンベル型 | ISO 527-2/1A | 10 | 4 |  |  |  | 無 | -40 | 10 | [6 empty] | 4320 |  |  |  | 出光石油化学株式会社 | IDEMITSU PS |  | 245000 |  | 射出成形 | 13.4 | 16.7 |  | 50 |  | 200 | [5 empty] | 99 |  | 4 | 50 | 87 | 3000 | 1.9 |  | M60 |  | 1.05
532 | PS | HH30 | 引張 |  | ISO 527-1及びISO 527-2 | 5567 30kNf |  | ダンベル型 | ISO 527-2/1A | 10 | 4 |  |  |  | 無 | -40 | 10 | [6 empty] | 4130 |  |  |  | 出光石油化学株式会社 | IDEMITSU PS |  | 245000 |  | 射出成形 | 13.4 | 16.7 |  | 100 |  | 200 | [5 empty] | 99 |  | 4 | 50 | 87 | 3000 | 1.9 |  | M60 |  | 1.05
533 | PS | HH30 | 引張 |  | ISO 527-1及びISO 527-2 | 5567 30kNf |  | ダンベル型 | ISO 527-2/1A | 10 | 4 |  |  |  | 無 | -40 | 10 | [6 empty] | 4270 |  |  |  | 出光石油化学株式会社 | IDEMITSU PS |  | 245000 |  | 射出成形 | 29.4 | 36.6 |  | 50 |  | 200 | [5 empty] | 99 |  | 4 | 50 | 87 | 3000 | 1.9 |  | M60 |  | 1.05
534 | PS | HH30 | 引張 |  | ISO 527-1及びISO 527-2 | 5567 30kNf |  | ダンベル型 | ISO 527-2/1A | 10 | 4 |  |  |  | 無 | -40 | 10 | [6 empty] | 4060 |  |  |  | 出光石油化学株式会社 | IDEMITSU PS |  | 245000 |  | 射出成形 | 13.4 | 16.7 |  | 30 |  | 200 | [5 empty] | 99 |  | 4 | 50 | 87 | 3000 | 1.9 |  | M60 |  | 1.05
535 | PS | HH30 | 引張 |  | ISO 527-1及びISO 527-2 | 5567 30kNf |  | ダンベル型 | ISO 527-2/1A | 10 | 4 |  |  |  | 無 | -40 | 10 | [6 empty] | 4180 |  |  |  | 出光石油化学株式会社 | IDEMITSU PS |  | 245000 |  | 射出成形 | 13.4 | 16.7 |  | 100 |  | 200 | [5 empty] | 99 |  | 4 | 50 | 87 | 3000 | 1.9 |  | M60 |  | 1.05
536 | PS | HH30 | 引張 |  | ISO 527-1及びISO 527-2 | 5567 30kNf |  | ダンベル型 | ISO 527-2/1A | 10 | 4 |  |  |  | 無 | -40 | 10 | [6 empty] | 4160 |  |  |  | 出光石油化学株式会社 | IDEMITSU PS |  | 245000 |  | 射出成形 | 13.4 | 16.7 |  | 50 |  | 200 | [5 empty] | 99 |  | 4 | 50 | 87 | 3000 | 1.9 |  | M60 |  | 1.05
537 | PS | HH30 | 引張 |  | ISO 527-1及びISO 527-2 | 5567 30kNf |  | ダンベル型 | ISO 527-2/1A | 10 | 4 |  |  |  | 無 | -40 | 10 | [6 empty] | 4120 |  |  |  | 出光石油化学株式会社 | IDEMITSU PS |  | 245000 |  | 射出成形 | 2.8 | 3.5 |  | 50 |  | 200 | [5 empty] | 99 |  | 4 | 50 | 87 | 3000 | 1.9 |  | M60 |  | 1.05
538 | PS | HH30 | 引張 |  | ISO 527-1及びISO 527-2 | 5567 30kNf |  | ダンベル型 | ISO 527-2/1A | 10 | 4 |  |  |  | 無 | -40 | 10 | [6 empty] | 4140 |  |  |  | 出光石油化学株式会社 | IDEMITSU PS |  | 245000 |  | 射出成形 | 29.4 | 36.6 |  | 50 |  | 200 | [5 empty] | 99 |  | 4 | 50 | 87 | 3000 | 1.9 |  | M60 |  | 1.05
539 | PS | HH30 | 引張 |  | ISO 527-1及びISO 527-2 | 5567 30kNf |  | ダンベル型 | ISO 527-2/1A | 10 | 4 |  |  |  | 無 | -40 | 10 | [6 empty] | 3850 |  |  |  | 出光石油化学株式会社 | IDEMITSU PS |  | 245000 |  | 射出成形 | 13.4 | 16.7 |  | 30 |  | 200 | [5 empty] | 99 |  | 4 | 50 | 87 | 3000 | 1.9 |  | M60 |  | 1.05
540 | PS | HH30 | 引張 |  | ISO 527-1及びISO 527-2 | 5567 30kNf |  | ダンベル型 | ISO 527-2/1A | 10 | 4 |  |  |  | 無 | -40 | 10 | [6 empty] | 4120 |  |  |  | 出光石油化学株式会社 | IDEMITSU PS |  | 245000 |  | 射出成形 | 13.4 | 16.7 |  | 50 |  | 200 | [5 empty] | 99 |  | 4 | 50 | 87 | 3000 | 1.9 |  | M60 |  | 1.05
541 | PS | HH30 | 引張 |  | ISO 527-1及びISO 527-2 | 5567 30kNf |  | ダンベル型 | ISO 527-2/1A | 10 | 4 |  |  |  | 無 | -40 | 10 | [6 empty] | 4170 |  |  |  | 出光石油化学株式会社 | IDEMITSU PS |  | 245000 |  | 射出成形 | 13.4 | 16.7 |  | 100 |  | 200 | [5 empty] | 99 |  | 4 | 50 | 87 | 3000 | 1.9 |  | M60 |  | 1.05
542 | PS | HH30 | 引張 |  | ISO 527-1及びISO 527-2 | 5567 30kNf |  | ダンベル型 | ISO 527-2/1A | 10 | 4 |  |  |  | 無 | -40 | 10 | [6 empty] | 4180 |  |  |  | 出光石油化学株式会社 | IDEMITSU PS |  | 245000 |  | 射出成形 | 2.8 | 3.5 |  | 50 |  | 200 | [5 empty] | 99 |  | 4 | 50 | 87 | 3000 | 1.9 |  | M60 |  | 1.05
543 | PS | HH30 | 引張 |  | ISO 527-1及びISO 527-2 | 5567 30kNf |  | ダンベル型 | ISO 527-2/1A | 10 | 4 |  |  |  | 無 | -40 | 10 | [6 empty] | 4130 |  |  |  | 出光石油化学株式会社 | IDEMITSU PS |  | 245000 |  | 射出成形 | 2.8 | 3.5 |  | 50 |  | 200 | [5 empty] | 99 |  | 4 | 50 | 87 | 3000 | 1.9 |  | M60 |  | 1.05
544 | PC | S2000 | 破壊靭性 |  | ASTM D5045-93 | サーボパルサーEHF-ED50KN-20Ｌ |  | SENB |  | 12.78 | 6.4 |  | スライド | 6.27 | 無 | -20 | 10 | 266 | 266 | 3.76 | [7 empty] | 三菱エンジニアリングプラスチックス株式会社 | ユーピロン |  | 23,000-26,000 |  | 射出成形 | 12.7 | 15.8 |  | 120 |  | 260 | [5 empty] | 140～150 | 220～230 | 8.0-10.5 | 59～69 | 80～90 | 2300 | 740～1000 |  | R112～R124 | 6～7 | 1.2
545 | PC | S3000 | 破壊靭性 |  | ASTM D5045-93 | サーボパルサーEHF-ED50KN-20Ｌ |  | SENB |  | 12.79 | 6.4 |  | スライド | 6.26 | 無 | -20 | 10 | 275 | 275 | 3.9 | [7 empty] | 三菱エンジニアリングプラスチックス株式会社 | ユーピロン |  | 22,000-23,000 |  | 射出成形 | 12.7 | 15.8 |  | 30 |  | 250 | [5 empty] | 140～150 | 220～230 | 11.6-14.8 | 59～69 | 80～90 | 2300 | 740～1000 |  | R112～R124 | 6～7 | 1.2
546 | PC | S3000 | 破壊靭性 |  | ASTM D5045-93 | サーボパルサーEHF-ED50KN-20Ｌ |  | SENB |  | 12.78 | 6.4 |  | スライド | 6.53 | 無 | -20 | 10 | 251 | 251 | 3.8 | [7 empty] | 三菱エンジニアリングプラスチックス株式会社 | ユーピロン |  | 22,000-23,000 |  | 射出成形 | 12.7 | 15.8 |  | 120 |  | 260 | [5 empty] | 140～150 | 220～230 | 11.6-14.8 | 59～69 | 80～90 | 2300 | 740～1000 |  | R112～R124 | 6～7 | 1.2
547 | PC | S2000 | 破壊靭性 |  | ASTM D5045-93 | サーボパルサーEHF-ED50KN-20Ｌ |  | SENB |  | 12.78 | 6.4 |  | スライド | 6.31 | 無 | -20 | 10 | 289 | 289 | 4.15 | [7 empty] | 三菱エンジニアリングプラスチックス株式会社 | ユーピロン |  | 23,000-26,000 |  | 射出成形 | 12.7 | 15.8 |  | 120 |  | 260 | [5 empty] | 140～150 | 220～230 | 8.0-10.5 | 59～69 | 80～90 | 2300 | 740～1000 |  | R112～R124 | 6～7 | 1.2
548 | PC | S1000 | 破壊靭性 |  | ASTM D5045-93 | サーボパルサーEHF-ED50KN-20Ｌ |  | SENB |  | 12.81 | 6.4 |  | スライド | 6.3 | 無 | -20 | 10 | 266 | 266 | 3.78 | [7 empty] | 三菱エンジニアリングプラスチックス株式会社 | ユーピロン |  | 23,500-26,000 |  | 射出成形 | 12.7 | 15.8 |  | 120 |  | 260 | [5 empty] | 140～150 | 220～230 | 5.3-7.1 | 59～69 | 80～90 | 2300 | 740～1000 |  | R112～R124 | 6～7 | 1.2
549 | PC | S3000 | 破壊靭性 |  | ASTM D5045-93 | サーボパルサーEHF-ED50KN-20Ｌ |  | SENB |  | 12.81 | 6.4 |  | スライド | 6.26 | 無 | -20 | 10 | 258 | 258 | 3.62 | [7 empty] | 三菱エンジニアリングプラスチックス株式会社 | ユーピロン |  | 22,000-23,000 |  | 射出成形 | 12.7 | 15.8 |  | 80 |  | 250 | [5 empty] | 140～150 | 220～230 | 11.6-14.8 | 59～69 | 80～90 | 2300 | 740～1000 |  | R112～R124 | 6～7 | 1.2
550 | PC | S1000 | 破壊靭性 |  | ASTM D5045-93 | サーボパルサーEHF-ED50KN-20Ｌ |  | SENB |  | 12.79 | 6.4 |  | スライド | 6.28 | 無 | -20 | 10 | 270 | 270 | 3.84 | [7 empty] | 三菱エンジニアリングプラスチックス株式会社 | ユーピロン |  | 23,500-26,000 |  | 射出成形 | 12.7 | 15.8 |  | 120 |  | 260 | [5 empty] | 140～150 | 220～230 | 5.3-7.1 | 59～69 | 80～90 | 2300 | 740～1000 |  | R112～R124 | 6～7 | 1.2
551 | PC | S3000 | 破壊靭性 |  | ASTM D5045-93 | サーボパルサーEHF-ED50KN-20Ｌ |  | SENB |  | 12.79 | 6.4 |  | スライド | 6.24 | 無 | -20 | 10 | 285 | 285 | 4.01 | [7 empty] | 三菱エンジニアリングプラスチックス株式会社 | ユーピロン |  | 22,000-23,000 |  | 射出成形 | 12.7 | 15.8 |  | 30 |  | 250 | [5 empty] | 140～150 | 220～230 | 11.6-14.8 | 59～69 | 80～90 | 2300 | 740～1000 |  | R112～R124 | 6～7 | 1.2
552 | PC | S3000 | 破壊靭性 |  | ASTM D5045-93 | サーボパルサーEHF-ED50KN-20Ｌ |  | SENB |  | 12.85 | 6.4 |  | スライド | 6.61 | 無 | -20 | 10 | 250 | 250 | 3.81 | [7 empty] | 三菱エンジニアリングプラスチックス株式会社 | ユーピロン |  | 22,000-23,000 |  | 射出成形 | 12.7 | 15.8 |  | 120 |  | 260 | [5 empty] | 140～150 | 220～230 | 11.6-14.8 | 59～69 | 80～90 | 2300 | 740～1000 |  | R112～R124 | 6～7 | 1.2
553 | PC | S3000 | 破壊靭性 |  | ASTM D5045-93 | サーボパルサーEHF-ED50KN-20Ｌ |  | SENB |  | 12.81 | 6.4 |  | スライド | 6.24 | 無 | -20 | 10 | 262 | 262 | 3.68 | [7 empty] | 三菱エンジニアリングプラスチックス株式会社 | ユーピロン |  | 22,000-23,000 |  | 射出成形 | 12.7 | 15.8 |  | 120 |  | 250 | [5 empty] | 140～150 | 220～230 | 11.6-14.8 | 59～69 | 80～90 | 2300 | 740～1000 |  | R112～R124 | 6～7 | 1.2
554 | PC | S3000 | 破壊靭性 |  | ASTM D5045-93 | サーボパルサーEHF-ED50KN-20Ｌ |  | SENB |  | 12.78 | 6.4 |  | スライド | 6.22 | 無 | -20 | 10 | 247 | 247 | 3.46 | [7 empty] | 三菱エンジニアリングプラスチックス株式会社 | ユーピロン |  | 22,000-23,000 |  | 射出成形 | 36.4 | 45.3 |  | 80 |  | 250 | [5 empty] | 140～150 | 220～230 | 11.6-14.8 | 59～69 | 80～90 | 2300 | 740～1000 |  | R112～R124 | 6～7 | 1.2
555 | PC | S3000 | 破壊靭性 |  | ASTM D5045-93 | サーボパルサーEHF-ED50KN-20Ｌ |  | SENB |  | 12.76 | 6.4 |  | スライド | 6.19 | 無 | -20 | 10 | 235 | 235 | 3.29 | [7 empty] | 三菱エンジニアリングプラスチックス株式会社 | ユーピロン |  | 22,000-23,000 |  | 射出成形 | 2.8 | 3.5 |  | 80 |  | 250 | [5 empty] | 140～150 | 220～230 | 11.6-14.8 | 59～69 | 80～90 | 2300 | 740～1000 |  | R112～R124 | 6～7 | 1.2
556 | PC | S3000 | 破壊靭性 |  | ASTM D5045-93 | サーボパルサーEHF-ED50KN-20Ｌ |  | SENB |  | 12.8 | 6.4 |  | スライド | 6.26 | 無 | -20 | 10 | 248 | 248 | 3.49 | [7 empty] | 三菱エンジニアリングプラスチックス株式会社 | ユーピロン |  | 22,000-23,000 |  | 射出成形 | 12.7 | 15.8 |  | 120 |  | 250 | [5 empty] | 140～150 | 220～230 | 11.6-14.8 | 59～69 | 80～90 | 2300 | 740～1000 |  | R112～R124 | 6～7 | 1.2
557 | PC | S3000 | 破壊靭性 |  | ASTM D5045-93 | サーボパルサーEHF-ED50KN-20Ｌ |  | SENB |  | 12.76 | 6.4 |  | スライド | 6.28 | 無 | -20 | 10 | 280 | 280 | 3.98 | [7 empty] | 三菱エンジニアリングプラスチックス株式会社 | ユーピロン |  | 22,000-23,000 |  | 射出成形 | 36.4 | 45.3 |  | 80 |  | 250 | [5 empty] | 140～150 | 220～230 | 11.6-14.8 | 59～69 | 80～90 | 2300 | 740～1000 |  | R112～R124 | 6～7 | 1.2
558 | PC | S3000 | 破壊靭性 |  | ASTM D5045-93 | サーボパルサーEHF-ED50KN-20Ｌ |  | SENB |  | 12.81 | 6.4 |  | スライド | 6.29 | 無 | -20 | 10 | 270 | 270 | 3.82 | [7 empty] | 三菱エンジニアリングプラスチックス株式会社 | ユーピロン |  | 22,000-23,000 |  | 射出成形 | 12.7 | 15.8 |  | 80 |  | 250 | [5 empty] | 140～150 | 220～230 | 11.6-14.8 | 59～69 | 80～90 | 2300 | 740～1000 |  | R112～R124 | 6～7 | 1.2
559 | PC | S3000 | 破壊靭性 |  | ASTM D5045-93 | サーボパルサーEHF-ED50KN-20Ｌ |  | SENB |  | 12.79 | 6.4 |  | スライド | 6.22 | 無 | -20 | 10 | 276 | 276 | 3.87 | [7 empty] | 三菱エンジニアリングプラスチックス株式会社 | ユーピロン |  | 22,000-23,000 |  | 射出成形 | 2.8 | 3.5 |  | 80 |  | 250 | [5 empty] | 140～150 | 220～230 | 11.6-14.8 | 59～69 | 80～90 | 2300 | 740～1000 |  | R112～R124 | 6～7 | 1.2
560 | PC | S3000 | 破壊靭性 |  | ASTM D5045-93 | サーボパルサーEHF-ED50KN-20Ｌ |  | SENB |  | 12.79 | 6.4 |  | スライド | 6.58 | 無 | -20 | 10 | 264 | 264 | 4.04 | [7 empty] | 三菱エンジニアリングプラスチックス株式会社 | ユーピロン |  | 22,000-23,000 |  | 射出成形 | 12.7 | 15.8 |  | 120 |  | 260 | [5 empty] | 140～150 | 220～230 | 11.6-14.8 | 59～69 | 80～90 | 2300 | 740～1000 |  | R112～R124 | 6～7 | 1.2
561 | PC | S3000 | 破壊靭性 |  | ASTM D5045-93 | サーボパルサーEHF-ED50KN-20Ｌ |  | SENB |  | 12.83 | 6.4 |  | スライド | 6.62 | 無 | -20 | 10 | 255 | 255 | 3.92 | [7 empty] | 三菱エンジニアリングプラスチックス株式会社 | ユーピロン |  | 22,000-23,000 |  | 射出成形 | 12.7 | 15.8 |  | 120 |  | 260 | [5 empty] | 140～150 | 220～230 | 11.6-14.8 | 59～69 | 80～90 | 2300 | 740～1000 |  | R112～R124 | 6～7 | 1.2
562 | PC | S3000 | 破壊靭性 |  | ASTM D5045-93 | サーボパルサーEHF-ED50KN-20Ｌ |  | SENB |  | 12.8 | 6.4 |  | スライド | 6.56 | 無 | -20 | 10 | 233 | 233 | 3.55 | [7 empty] | 三菱エンジニアリングプラスチックス株式会社 | ユーピロン |  | 22,000-23,000 |  | 射出成形 | 12.7 | 15.8 |  | 120 |  | 260 | [5 empty] | 140～150 | 220～230 | 11.6-14.8 | 59～69 | 80～90 | 2300 | 740～1000 |  | R112～R124 | 6～7 | 1.2
563 | PC | S3000 | 破壊靭性 |  | ASTM D5045-93 | サーボパルサーEHF-ED50KN-20Ｌ |  | SENB |  | 12.74 | 6.4 |  | スライド | 6.53 | 無 | -20 | 10 | 253 | 253 | 3.84 | [7 empty] | 三菱エンジニアリングプラスチックス株式会社 | ユーピロン |  | 22,000-23,000 |  | 射出成形 | 12.7 | 15.8 |  | 120 |  | 260 | [5 empty] | 140～150 | 220～230 | 11.6-14.8 | 59～69 | 80～90 | 2300 | 740～1000 |  | R112～R124 | 6～7 | 1.2
564 | PC | S1000 | 破壊靭性 |  | ASTM D5045-93 | サーボパルサーEHF-ED50KN-20Ｌ |  | SENB |  | 12.75 | 6.4 |  | スライド | 6.25 | 無 | -20 | 10 | 265 | 265 | 3.8 | [7 empty] | 三菱エンジニアリングプラスチックス株式会社 | ユーピロン |  | 23,500-26,000 |  | 射出成形 | 12.7 | 15.8 |  | 120 |  | 260 | [5 empty] | 140～150 | 220～230 | 5.3-7.1 | 59～69 | 80～90 | 2300 | 740～1000 |  | R112～R124 | 6～7 | 1.2
565 | PC | S2000 | 破壊靭性 |  | ASTM D5045-93 | サーボパルサーEHF-ED50KN-20Ｌ |  | SENB |  | 12.78 | 6.4 |  | スライド | 6.29 | 無 | -20 | 10 | 281 | 281 | 4.02 | [7 empty] | 三菱エンジニアリングプラスチックス株式会社 | ユーピロン |  | 23,000-26,000 |  | 射出成形 | 12.7 | 15.8 |  | 120 |  | 260 | [5 empty] | 140～150 | 220～230 | 8.0-10.5 | 59～69 | 80～90 | 2300 | 740～1000 |  | R112～R124 | 6～7 | 1.2
566 | PC | S3000 | 破壊靭性 |  | ASTM D5045-93 | サーボパルサーEHF-ED50KN-20Ｌ |  | SENB |  | 12.78 | 6.4 |  | スライド | 6.24 | 無 | -20 | 10 | 267 | 267 | 3.75 | [7 empty] | 三菱エンジニアリングプラスチックス株式会社 | ユーピロン |  | 22,000-23,000 |  | 射出成形 | 12.7 | 15.8 |  | 30 |  | 250 | [5 empty] | 140～150 | 220～230 | 11.6-14.8 | 59～69 | 80～90 | 2300 | 740～1000 |  | R112～R124 | 6～7 | 1.2
567 | PC | S3000 | 破壊靭性 |  | ASTM D5045-93 | サーボパルサーEHF-ED50KN-20Ｌ |  | SENB |  | 12.75 | 6.4 |  | スライド | 6.22 | 無 | -20 | 10 | 278 | 278 | 3.92 | [7 empty] | 三菱エンジニアリングプラスチックス株式会社 | ユーピロン |  | 22,000-23,000 |  | 射出成形 | 2.8 | 3.5 |  | 80 |  | 250 | [5 empty] | 140～150 | 220～230 | 11.6-14.8 | 59～69 | 80～90 | 2300 | 740～1000 |  | R112～R124 | 6～7 | 1.2
568 | PC | S3000 | 破壊靭性 |  | ASTM D5045-93 | サーボパルサーEHF-ED50KN-20Ｌ |  | SENB |  | 12.8 | 6.4 |  | スライド | 6.22 | 無 | -20 | 10 | 270 | 270 | 3.77 | [7 empty] | 三菱エンジニアリングプラスチックス株式会社 | ユーピロン |  | 22,000-23,000 |  | 射出成形 | 12.7 | 15.8 |  | 80 |  | 250 | [5 empty] | 140～150 | 220～230 | 11.6-14.8 | 59～69 | 80～90 | 2300 | 740～1000 |  | R112～R124 | 6～7 | 1.2
569 | PC | S3000 | 破壊靭性 |  | ASTM D5045-93 | サーボパルサーEHF-ED50KN-20Ｌ |  | SENB |  | 12.77 | 6.4 |  | スライド | 6.21 | 無 | -20 | 10 | 248 | 248 | 3.47 | [7 empty] | 三菱エンジニアリングプラスチックス株式会社 | ユーピロン |  | 22,000-23,000 |  | 射出成形 | 12.7 | 15.8 |  | 80 |  | 250 | [5 empty] | 140～150 | 220～230 | 11.6-14.8 | 59～69 | 80～90 | 2300 | 740～1000 |  | R112～R124 | 6～7 | 1.2
570 | PC | S3000 | 破壊靭性 |  | ASTM D5045-93 | サーボパルサーEHF-ED50KN-20Ｌ |  | SENB |  | 12.83 | 6.4 |  | スライド | 6.23 | 無 | -20 | 10 | 270 | 270 | 3.76 | [7 empty] | 三菱エンジニアリングプラスチックス株式会社 | ユーピロン |  | 22,000-23,000 |  | 射出成形 | 36.4 | 45.3 |  | 80 |  | 250 | [5 empty] | 140～150 | 220～230 | 11.6-14.8 | 59～69 | 80～90 | 2300 | 740～1000 |  | R112～R124 | 6～7 | 1.2
571 | PC | S3000 | 破壊靭性 |  | ASTM D5045-93 | サーボパルサーEHF-ED50KN-20Ｌ |  | SENB |  | 12.8 | 6.4 |  | スライド | 6.27 | 無 | -20 | 10 | 261 | 261 | 3.71 | [7 empty] | 三菱エンジニアリングプラスチックス株式会社 | ユーピロン |  | 22,000-23,000 |  | 射出成形 | 12.7 | 15.8 |  | 120 |  | 250 | [5 empty] | 140～150 | 220～230 | 11.6-14.8 | 59～69 | 80～90 | 2300 | 740～1000 |  | R112～R124 | 6～7 | 1.2
572 | PC | S1000 | 破壊靭性 |  | ASTM D5045-93 | サーボパルサーEHF-ED50KN-20Ｌ |  | SENB |  | 12.78 | 6.4 |  | スライド | 6.23 | 無 | -20 | 10 | 234 | 234 | 3.44 | [7 empty] | 三菱エンジニアリングプラスチックス株式会社 | ユーピロン |  | 23,500-26,000 |  | 射出成形 | 12.7 | 15.8 |  | 120 |  | 260 | [5 empty] | 140～150 | 220～230 | 5.3-7.1 | 59～69 | 80～90 | 2300 | 740～1000 |  | R112～R124 | 6～7 | 1.2
573 | PC | S3000 | 破壊靭性 |  | ASTM D5045-93 | サーボパルサーEHF-ED50KN-20Ｌ |  | SENB |  | 12.78 | 6.4 |  | スライド | 6.19 | 無 | -20 | 10 | 283 | 283 | 3.92 | [7 empty] | 三菱エンジニアリングプラスチックス株式会社 | ユーピロン |  | 22,000-23,000 |  | 射出成形 | 2.8 | 3.5 |  | 80 |  | 250 | [5 empty] | 140～150 | 220～230 | 11.6-14.8 | 59～69 | 80～90 | 2300 | 740～1000 |  | R112～R124 | 6～7 | 1.2
574 | PC | S3000 | 破壊靭性 |  | ASTM D5045-93 | サーボパルサーEHF-ED50KN-20Ｌ |  | SENB |  | 12.8 | 6.4 |  | スライド | 6.28 | 無 | -20 | 10 | 222 | 222 | 3.13 | [7 empty] | 三菱エンジニアリングプラスチックス株式会社 | ユーピロン |  | 22,000-23,000 |  | 射出成形 | 12.7 | 15.8 |  | 80 |  | 250 | [5 empty] | 140～150 | 220～230 | 11.6-14.8 | 59～69 | 80～90 | 2300 | 740～1000 |  | R112～R124 | 6～7 | 1.2
575 | PC | S3000 | 破壊靭性 |  | ASTM D5045-93 | サーボパルサーEHF-ED50KN-20Ｌ |  | SENB |  | 12.81 | 6.4 |  | スライド | 6.3 | 無 | -20 | 10 | 278 | 278 | 3.95 | [7 empty] | 三菱エンジニアリングプラスチックス株式会社 | ユーピロン |  | 22,000-23,000 |  | 射出成形 | 36.4 | 45.3 |  | 80 |  | 250 | [5 empty] | 140～150 | 220～230 | 11.6-14.8 | 59～69 | 80～90 | 2300 | 740～1000 |  | R112～R124 | 6～7 | 1.2
576 | PC | S3000 | 破壊靭性 |  | ASTM D5045-93 | サーボパルサーEHF-ED50KN-20Ｌ |  | SENB |  | 12.81 | 6.4 |  | スライド | 6.24 | 無 | -20 | 10 | 258 | 258 | 3.59 | [7 empty] | 三菱エンジニアリングプラスチックス株式会社 | ユーピロン |  | 22,000-23,000 |  | 射出成形 | 12.7 | 15.8 |  | 120 |  | 250 | [5 empty] | 140～150 | 220～230 | 11.6-14.8 | 59～69 | 80～90 | 2300 | 740～1000 |  | R112～R124 | 6～7 | 1.2
577 | PC | S1000 | 破壊靭性 |  | ASTM D5045-93 | サーボパルサーEHF-ED50KN-20Ｌ |  | SENB |  | 12.8 | 6.4 |  | スライド | 6.26 | 無 | -20 | 10 | 284 | 284 | 4.01 | [7 empty] | 三菱エンジニアリングプラスチックス株式会社 | ユーピロン |  | 23,500-26,000 |  | 射出成形 | 12.7 | 15.8 |  | 120 |  | 260 | [5 empty] | 140～150 | 220～230 | 5.3-7.1 | 59～69 | 80～90 | 2300 | 740～1000 |  | R112～R124 | 6～7 | 1.2
578 | PC | S2000 | 破壊靭性 |  | ASTM D5045-93 | サーボパルサーEHF-ED50KN-20Ｌ |  | SENB |  | 12.87 | 6.4 |  | スライド | 6.61 | 無 | -20 | 10 | 231 | 231 | 3.52 | [7 empty] | 三菱エンジニアリングプラスチックス株式会社 | ユーピロン |  | 23,000-26,000 |  | 射出成形 | 12.7 | 15.8 |  | 120 |  | 260 | [5 empty] | 140～150 | 220～230 | 8.0-10.5 | 59～69 | 80～90 | 2300 | 740～1000 |  | R112～R124 | 6～7 | 1.2
579 | PC | S3000 | 破壊靭性 |  | ASTM D5045-93 | サーボパルサーEHF-ED50KN-20Ｌ |  | SENB |  | 12.79 | 6.4 |  | スライド | 6.27 | 無 | -20 | 10 | 265 | 273 | 3.73 | [7 empty] | 三菱エンジニアリングプラスチックス株式会社 | ユーピロン |  | 22,000-23,000 |  | 射出成形 | 12.7 | 15.8 |  | 30 |  | 250 | [5 empty] | 140～150 | 220～230 | 11.6-14.8 | 59～69 | 80～90 | 2300 | 740～1000 |  | R112～R124 | 6～7 | 1.2
580 | PC | S3000 | 破壊靭性 |  | ASTM D5045-93 | サーボパルサーEHF-ED50KN-20Ｌ |  | SENB |  | 12.78 | 6.4 |  | スライド | 6.21 | 無 | -20 | 10 | 259 | 259 | 3.63 | [7 empty] | 三菱エンジニアリングプラスチックス株式会社 | ユーピロン |  | 22,000-23,000 |  | 射出成形 | 2.8 | 3.5 |  | 80 |  | 250 | [5 empty] | 140～150 | 220～230 | 11.6-14.8 | 59～69 | 80～90 | 2300 | 740～1000 |  | R112～R124 | 6～7 | 1.2
581 | PC | S3000 | 破壊靭性 |  | ASTM D5045-93 | サーボパルサーEHF-ED50KN-20Ｌ |  | SENB |  | 12.78 | 6.4 |  | スライド | 6.18 | 無 | -20 | 10 | 274 | 274 | 3.8 | [7 empty] | 三菱エンジニアリングプラスチックス株式会社 | ユーピロン |  | 22,000-23,000 |  | 射出成形 | 12.7 | 15.8 |  | 80 |  | 250 | [5 empty] | 140～150 | 220～230 | 11.6-14.8 | 59～69 | 80～90 | 2300 | 740～1000 |  | R112～R124 | 6～7 | 1.2
582 | PC | S3000 | 破壊靭性 |  | ASTM D5045-93 | サーボパルサーEHF-ED50KN-20Ｌ |  | SENB |  | 12.79 | 6.4 |  | スライド | 6.23 | 無 | -20 | 10 | 264 | 264 | 3.71 | [7 empty] | 三菱エンジニアリングプラスチックス株式会社 | ユーピロン |  | 22,000-23,000 |  | 射出成形 | 36.4 | 45.3 |  | 80 |  | 250 | [5 empty] | 140～150 | 220～230 | 11.6-14.8 | 59～69 | 80～90 | 2300 | 740～1000 |  | R112～R124 | 6～7 | 1.2
583 | PC | S3000 | 破壊靭性 |  | ASTM D5045-93 | サーボパルサーEHF-ED50KN-20Ｌ |  | SENB |  | 12.81 | 6.4 |  | スライド | 6.28 | 無 | -20 | 10 | 240 | 240 | 3.41 | [7 empty] | 三菱エンジニアリングプラスチックス株式会社 | ユーピロン |  | 22,000-23,000 |  | 射出成形 | 12.7 | 15.8 |  | 120 |  | 250 | [5 empty] | 140～150 | 220～230 | 11.6-14.8 | 59～69 | 80～90 | 2300 | 740～1000 |  | R112～R124 | 6～7 | 1.2
584 | PC | S3000 | 破壊靭性 |  | ASTM D5045-93 | サーボパルサーEHF-ED50KN-20Ｌ |  | SENB |  | 12.75 | 6.4 |  | スライド | 6.47 | 無 | 0 | 10 | 272 | 272 | 4.07 | [7 empty] | 三菱エンジニアリングプラスチックス株式会社 | ユーピロン |  | 22,000-23,000 |  | 射出成形 | 12.7 | 15.8 |  | 120 |  | 260 | [5 empty] | 140～150 | 220～230 | 11.6-14.8 | 59～69 | 80～90 | 2300 | 740～1000 |  | R112～R124 | 6～7 | 1.2
585 | PC | S3000 | 破壊靭性 |  | ASTM D5045-93 | サーボパルサーEHF-ED50KN-20Ｌ |  | SENB |  | 12.75 | 6.4 |  | スライド | 6.43 | 無 | 0 | 10 | 273 | 273 | 4.06 | [7 empty] | 三菱エンジニアリングプラスチックス株式会社 | ユーピロン |  | 22,000-23,000 |  | 射出成形 | 12.7 | 15.8 |  | 30 |  | 250 | [5 empty] | 140～150 | 220～230 | 11.6-14.8 | 59～69 | 80～90 | 2300 | 740～1000 |  | R112～R124 | 6～7 | 1.2
586 | PC | S3000 | 破壊靭性 |  | ASTM D5045-93 | サーボパルサーEHF-ED50KN-20Ｌ |  | SENB |  | 12.75 | 6.4 |  | スライド | 6.25 | 無 | 0 | 10 | 138 | 300 | 1.95 | [7 empty] | 三菱エンジニアリングプラスチックス株式会社 | ユーピロン |  | 22,000-23,000 |  | 射出成形 | 2.8 | 3.5 |  | 80 |  | 250 | [5 empty] | 140～150 | 220～230 | 11.6-14.8 | 59～69 | 80～90 | 2300 | 740～1000 |  | R112～R124 | 6～7 | 1.2
587 | PC | S3000 | 破壊靭性 |  | ASTM D5045-93 | サーボパルサーEHF-ED50KN-20Ｌ |  | SENB |  | 12.75 | 6.4 |  | スライド | 6.35 | 無 | 0 | 10 | 179 | 277 | 2.6 | [7 empty] | 三菱エンジニアリングプラスチックス株式会社 | ユーピロン |  | 22,000-23,000 |  | 射出成形 | 12.7 | 15.8 |  | 80 |  | 250 | [5 empty] | 140～150 | 220～230 | 11.6-14.8 | 59～69 | 80～90 | 2300 | 740～1000 |  | R112～R124 | 6～7 | 1.2
588 | PC | S3000 | 破壊靭性 |  | ASTM D5045-93 | サーボパルサーEHF-ED50KN-20Ｌ |  | SENB |  | 12.75 | 6.4 |  | スライド | 6.25 | 無 | 0 | 10 | 248 | 291 | 3.52 | [7 empty] | 三菱エンジニアリングプラスチックス株式会社 | ユーピロン |  | 22,000-23,000 |  | 射出成形 | 36.4 | 45.3 |  | 80 |  | 250 | [5 empty] | 140～150 | 220～230 | 11.6-14.8 | 59～69 | 80～90 | 2300 | 740～1000 |  | R112～R124 | 6～7 | 1.2
589 | PC | S3000 | 破壊靭性 |  | ASTM D5045-93 | サーボパルサーEHF-ED50KN-20Ｌ |  | SENB |  | 12.75 | 6.4 |  | スライド | 6.23 | 無 | 0 | 10 | 248 | 248 | 3.5 | [7 empty] | 三菱エンジニアリングプラスチックス株式会社 | ユーピロン |  | 22,000-23,000 |  | 射出成形 | 12.7 | 15.8 |  | 120 |  | 250 | [5 empty] | 140～150 | 220～230 | 11.6-14.8 | 59～69 | 80～90 | 2300 | 740～1000 |  | R112～R124 | 6～7 | 1.2
590 | PC | S3000 | 破壊靭性 |  | ASTM D5045-93 | サーボパルサーEHF-ED50KN-20Ｌ |  | SENB |  | 12.75 | 6.4 |  | スライド | 6.6 | 無 | 0 | 10 | 224 | 224 | 3.47 | [7 empty] | 三菱エンジニアリングプラスチックス株式会社 | ユーピロン |  | 22,000-23,000 |  | 射出成形 | 12.7 | 15.8 |  | 120 |  | 260 | [5 empty] | 140～150 | 220～230 | 11.6-14.8 | 59～69 | 80～90 | 2300 | 740～1000 |  | R112～R124 | 6～7 | 1.2
591 | PC | S2000 | 破壊靭性 |  | ASTM D5045-93 | サーボパルサーEHF-ED50KN-20Ｌ |  | SENB |  | 12.75 | 6.4 |  | スライド | 6.42 | 無 | 0 | 10 | 241 | 274 | 3.56 | [7 empty] | 三菱エンジニアリングプラスチックス株式会社 | ユーピロン |  | 23,000-26,000 |  | 射出成形 | 12.7 | 15.8 |  | 120 |  | 260 | [5 empty] | 140～150 | 220～230 | 8.0-10.5 | 59～69 | 80～90 | 2300 | 740～1000 |  | R112～R124 | 6～7 | 1.2
592 | PC | S3000 | 破壊靭性 |  | ASTM D5045-93 | サーボパルサーEHF-ED50KN-20Ｌ |  | SENB |  | 12.75 | 6.4 |  | スライド | 6.45 | 無 | 0 | 10 | 236 | 236 | 3.52 | [7 empty] | 三菱エンジニアリングプラスチックス株式会社 | ユーピロン |  | 22,000-23,000 |  | 射出成形 | 12.7 | 15.8 |  | 30 |  | 250 | [5 empty] | 140～150 | 220～230 | 11.6-14.8 | 59～69 | 80～90 | 2300 | 740～1000 |  | R112～R124 | 6～7 | 1.2
593 | PC | S3000 | 破壊靭性 |  | ASTM D5045-93 | サーボパルサーEHF-ED50KN-20Ｌ |  | SENB |  | 12.75 | 6.4 |  | スライド | 6.27 | 無 | 0 | 10 | 220 | 220 | 3.14 | [7 empty] | 三菱エンジニアリングプラスチックス株式会社 | ユーピロン |  | 22,000-23,000 |  | 射出成形 | 2.8 | 3.5 |  | 80 |  | 250 | [5 empty] | 140～150 | 220～230 | 11.6-14.8 | 59～69 | 80～90 | 2300 | 740～1000 |  | R112～R124 | 6～7 | 1.2
594 | PC | S3000 | 破壊靭性 |  | ASTM D5045-93 | サーボパルサーEHF-ED50KN-20Ｌ |  | SENB |  | 12.75 | 6.4 |  | スライド | 6.15 | 無 | 0 | 10 | 250 | 250 | 3.45 | [7 empty] | 三菱エンジニアリングプラスチックス株式会社 | ユーピロン |  | 22,000-23,000 |  | 射出成形 | 12.7 | 15.8 |  | 80 |  | 250 | [5 empty] | 140～150 | 220～230 | 11.6-14.8 | 59～69 | 80～90 | 2300 | 740～1000 |  | R112～R124 | 6～7 | 1.2
595 | PC | S3000 | 破壊靭性 |  | ASTM D5045-93 | サーボパルサーEHF-ED50KN-20Ｌ |  | SENB |  | 12.75 | 6.4 |  | スライド | 6.28 | 無 | 0 | 10 | 216 | 292 | 3.09 | [7 empty] | 三菱エンジニアリングプラスチックス株式会社 | ユーピロン |  | 22,000-23,000 |  | 射出成形 | 36.4 | 45.3 |  | 80 |  | 250 | [5 empty] | 140～150 | 220～230 | 11.6-14.8 | 59～69 | 80～90 | 2300 | 740～1000 |  | R112～R124 | 6～7 | 1.2
596 | PC | S3000 | 破壊靭性 |  | ASTM D5045-93 | サーボパルサーEHF-ED50KN-20Ｌ |  | SENB |  | 12.75 | 6.4 |  | スライド | 6.3 | 無 | 0 | 10 | 267 | 267 | 3.84 | [7 empty] | 三菱エンジニアリングプラスチックス株式会社 | ユーピロン |  | 22,000-23,000 |  | 射出成形 | 12.7 | 15.8 |  | 120 |  | 250 | [5 empty] | 140～150 | 220～230 | 11.6-14.8 | 59～69 | 80～90 | 2300 | 740～1000 |  | R112～R124 | 6～7 | 1.2
597 | PC | S3000 | 破壊靭性 |  | ASTM D5045-93 | サーボパルサーEHF-ED50KN-20Ｌ |  | SENB |  | 12.75 | 6.4 |  | スライド | 6.6 | 無 | 0 | 10 | 230 | 230 | 3.56 | [7 empty] | 三菱エンジニアリングプラスチックス株式会社 | ユーピロン |  | 22,000-23,000 |  | 射出成形 | 12.7 | 15.8 |  | 120 |  | 260 | [5 empty] | 140～150 | 220～230 | 11.6-14.8 | 59～69 | 80～90 | 2300 | 740～1000 |  | R112～R124 | 6～7 | 1.2
598 | PC | S2000 | 破壊靭性 |  | ASTM D5045-93 | サーボパルサーEHF-ED50KN-20Ｌ |  | SENB |  | 12.75 | 6.4 |  | スライド | 6.5 | 無 | 0 | 10 | 238 | 269 | 3.6 | [7 empty] | 三菱エンジニアリングプラスチックス株式会社 | ユーピロン |  | 23,000-26,000 |  | 射出成形 | 12.7 | 15.8 |  | 120 |  | 260 | [5 empty] | 140～150 | 220～230 | 8.0-10.5 | 59～69 | 80～90 | 2300 | 740～1000 |  | R112～R124 | 6～7 | 1.2
599 | PC | S3000 | 破壊靭性 |  | ASTM D5045-93 | サーボパルサーEHF-ED50KN-20Ｌ |  | SENB |  | 12.75 | 6.4 |  | スライド | 6.27 | 無 | 0 | 10 | 269 | 269 | 3.83 | [7 empty] | 三菱エンジニアリングプラスチックス株式会社 | ユーピロン |  | 22,000-23,000 |  | 射出成形 | 12.7 | 15.8 |  | 30 |  | 250 | [5 empty] | 140～150 | 220～230 | 11.6-14.8 | 59～69 | 80～90 | 2300 | 740～1000 |  | R112～R124 | 6～7 | 1.2
600 | PC | S3000 | 破壊靭性 |  | ASTM D5045-93 | サーボパルサーEHF-ED50KN-20Ｌ |  | SENB |  | 12.75 | 6.4 |  | スライド | 6.3 | 無 | 0 | 10 | 271 | 271 | 3.89 | [7 empty] | 三菱エンジニアリングプラスチックス株式会社 | ユーピロン |  | 22,000-23,000 |  | 射出成形 | 2.8 | 3.5 |  | 80 |  | 250 | [5 empty] | 140～150 | 220～230 | 11.6-14.8 | 59～69 | 80～90 | 2300 | 740～1000 |  | R112～R124 | 6～7 | 1.2
601 | PC | S3000 | 破壊靭性 |  | ASTM D5045-93 | サーボパルサーEHF-ED50KN-20Ｌ |  | SENB |  | 12.75 | 6.4 |  | スライド | 6.2 | 無 | 0 | 10 | 243 | 243 | 3.4 | [7 empty] | 三菱エンジニアリングプラスチックス株式会社 | ユーピロン |  | 22,000-23,000 |  | 射出成形 | 12.7 | 15.8 |  | 80 |  | 250 | [5 empty] | 140～150 | 220～230 | 11.6-14.8 | 59～69 | 80～90 | 2300 | 740～1000 |  | R112～R124 | 6～7 | 1.2
602 | PC | S3000 | 破壊靭性 |  | ASTM D5045-93 | サーボパルサーEHF-ED50KN-20Ｌ |  | SENB |  | 12.75 | 6.4 |  | スライド | 6.23 | 無 | 0 | 10 | 252 | 274 | 3.56 | [7 empty] | 三菱エンジニアリングプラスチックス株式会社 | ユーピロン |  | 22,000-23,000 |  | 射出成形 | 36.4 | 45.3 |  | 80 |  | 250 | [5 empty] | 140～150 | 220～230 | 11.6-14.8 | 59～69 | 80～90 | 2300 | 740～1000 |  | R112～R124 | 6～7 | 1.2
603 | PC | S3000 | 破壊靭性 |  | ASTM D5045-93 | サーボパルサーEHF-ED50KN-20Ｌ |  | SENB |  | 12.75 | 6.4 |  | スライド | 6.6 | 無 | 0 | 10 | 257 | 271 | 3.98 | [7 empty] | 三菱エンジニアリングプラスチックス株式会社 | ユーピロン |  | 22,000-23,000 |  | 射出成形 | 12.7 | 15.8 |  | 120 |  | 250 | [5 empty] | 140～150 | 220～230 | 11.6-14.8 | 59～69 | 80～90 | 2300 | 740～1000 |  | R112～R124 | 6～7 | 1.2
604 | PC | S3000 | 破壊靭性 |  | ASTM D5045-93 | サーボパルサーEHF-ED50KN-20Ｌ |  | SENB |  | 12.75 | 6.4 |  | スライド | 6.48 | 無 | 0 | 10 | 238 | 238 | 3.57 | [7 empty] | 三菱エンジニアリングプラスチックス株式会社 | ユーピロン |  | 22,000-23,000 |  | 射出成形 | 12.7 | 15.8 |  | 120 |  | 260 | [5 empty] | 140～150 | 220～230 | 11.6-14.8 | 59～69 | 80～90 | 2300 | 740～1000 |  | R112～R124 | 6～7 | 1.2
605 | PC | S2000 | 破壊靭性 |  | ASTM D5045-93 | サーボパルサーEHF-ED50KN-20Ｌ |  | SENB |  | 12.8 | 6.4 |  | スライド | 6.51 | 無 | 23 | 10 | 234 | 257 | 3.51 | [7 empty] | 三菱エンジニアリングプラスチックス株式会社 | ユーピロン |  | 23,000-26,000 |  | 射出成形 | 12.7 | 15.8 |  | 120 |  | 260 | [5 empty] | 140～150 | 220～230 | 8.0-10.5 | 59～69 | 80～90 | 2300 | 740～1000 |  | R112～R124 | 6～7 | 1.2
606 | PC | S3000 | 破壊靭性 |  | ASTM D5045-93 | サーボパルサーEHF-ED50KN-20Ｌ |  | SENB |  | 12.75 | 6.4 |  | スライド | 6.22 | 無 | 23 | 10 | 233 | 291 | 3.27 | [7 empty] | 三菱エンジニアリングプラスチックス株式会社 | ユーピロン |  | 22,000-23,000 |  | 射出成形 | 12.7 | 15.8 |  | 30 |  | 250 | [5 empty] | 140～150 | 220～230 | 11.6-14.8 | 59～69 | 80～90 | 2300 | 740～1000 |  | R112～R124 | 6～7 | 1.2
607 | PC | S3000 | 破壊靭性 |  | ASTM D5045-93 | サーボパルサーEHF-ED50KN-20Ｌ |  | SENB |  | 12.75 | 6.4 |  | スライド | 6.38 | 無 | 23 | 10 | 243 | 275 | 2.89 | [7 empty] | 三菱エンジニアリングプラスチックス株式会社 | ユーピロン |  | 22,000-23,000 |  | 射出成形 | 2.8 | 3.5 |  | 80 |  | 250 | [5 empty] | 140～150 | 220～230 | 11.6-14.8 | 59～69 | 80～90 | 2300 | 740～1000 |  | R112～R124 | 6～7 | 1.2
608 | PC | S3000 | 破壊靭性 |  | ASTM D5045-93 | サーボパルサーEHF-ED50KN-20Ｌ |  | SENB |  | 12.75 | 6.4 |  | スライド | 6.18 | 無 | 23 | 10 | 117 | 242 | 1.63 | [7 empty] | 三菱エンジニアリングプラスチックス株式会社 | ユーピロン |  | 22,000-23,000 |  | 射出成形 | 12.7 | 15.8 |  | 80 |  | 250 | [5 empty] | 140～150 | 220～230 | 11.6-14.8 | 59～69 | 80～90 | 2300 | 740～1000 |  | R112～R124 | 6～7 | 1.2
609 | PC | S3000 | 破壊靭性 |  | ASTM D5045-93 | サーボパルサーEHF-ED50KN-20Ｌ |  | SENB |  | 12.75 | 6.4 |  | スライド | 6.61 | 無 | 23 | 10 | 248 | 281 | 3.84 | [7 empty] | 三菱エンジニアリングプラスチックス株式会社 | ユーピロン |  | 22,000-23,000 |  | 射出成形 | 36.4 | 45.3 |  | 80 |  | 250 | [5 empty] | 140～150 | 220～230 | 11.6-14.8 | 59～69 | 80～90 | 2300 | 740～1000 |  | R112～R124 | 6～7 | 1.2
610 | PC | S3000 | 破壊靭性 |  | ASTM D5045-93 | サーボパルサーEHF-ED50KN-20Ｌ |  | SENB |  | 12.75 | 6.4 |  | スライド | 6.57 | 無 | 23 | 10 | 235 | 258 | 3.61 | [7 empty] | 三菱エンジニアリングプラスチックス株式会社 | ユーピロン |  | 22,000-23,000 |  | 射出成形 | 12.7 | 15.8 |  | 120 |  | 250 | [5 empty] | 140～150 | 220～230 | 11.6-14.8 | 59～69 | 80～90 | 2300 | 740～1000 |  | R112～R124 | 6～7 | 1.2
611 | PC | S3000 | 破壊靭性 |  | ASTM D5045-93 | サーボパルサーEHF-ED50KN-20Ｌ |  | SENB |  | 12.8 | 6.4 |  | スライド | 6.44 | 無 | 23 | 10 | 186 | 270 | 2.74 | [7 empty] | 三菱エンジニアリングプラスチックス株式会社 | ユーピロン |  | 22,000-23,000 |  | 射出成形 | 12.7 | 15.8 |  | 120 |  | 260 | [5 empty] | 140～150 | 220～230 | 11.6-14.8 | 59～69 | 80～90 | 2300 | 740～1000 |  | R112～R124 | 6～7 | 1.2
612 | PC | S2000 | 破壊靭性 |  | ASTM D5045-93 | サーボパルサーEHF-ED50KN-20Ｌ |  | SENB |  | 12.75 | 6.4 |  | スライド | 6.28 | 無 | 23 | 10 | 221 | 253 | 3.16 | [7 empty] | 三菱エンジニアリングプラスチックス株式会社 | ユーピロン |  | 23,000-26,000 |  | 射出成形 | 12.7 | 15.8 |  | 120 |  | 260 | [5 empty] | 140～150 | 220～230 | 8.0-10.5 | 59～69 | 80～90 | 2300 | 740～1000 |  | R112～R124 | 6～7 | 1.2
613 | PC | S3000 | 破壊靭性 |  | ASTM D5045-93 | サーボパルサーEHF-ED50KN-20Ｌ |  | SENB |  | 12.75 | 6.4 |  | スライド | 6.61 | 無 | 23 | 10 | 220 | 253 | 3.41 | [7 empty] | 三菱エンジニアリングプラスチックス株式会社 | ユーピロン |  | 22,000-23,000 |  | 射出成形 | 12.7 | 15.8 |  | 30 |  | 250 | [5 empty] | 140～150 | 220～230 | 11.6-14.8 | 59～69 | 80～90 | 2300 | 740～1000 |  | R112～R124 | 6～7 | 1.2
614 | PC | S3000 | 破壊靭性 |  | ASTM D5045-93 | サーボパルサーEHF-ED50KN-20Ｌ |  | SENB |  | 12.75 | 6.4 |  | スライド | 6.47 | 無 | 23 | 10 | 118 | 228 | 1.77 | [7 empty] | 三菱エンジニアリングプラスチックス株式会社 | ユーピロン |  | 22,000-23,000 |  | 射出成形 | 2.8 | 3.5 |  | 80 |  | 250 | [5 empty] | 140～150 | 220～230 | 11.6-14.8 | 59～69 | 80～90 | 2300 | 740～1000 |  | R112～R124 | 6～7 | 1.2
615 | PC | S3000 | 破壊靭性 |  | ASTM D5045-93 | サーボパルサーEHF-ED50KN-20Ｌ |  | SENB |  | 12.75 | 6.4 |  | スライド | 6.6 | 無 | 23 | 10 | 258 | 258 | 3.99 | [7 empty] | 三菱エンジニアリングプラスチックス株式会社 | ユーピロン |  | 22,000-23,000 |  | 射出成形 | 12.7 | 15.8 |  | 80 |  | 250 | [5 empty] | 140～150 | 220～230 | 11.6-14.8 | 59～69 | 80～90 | 2300 | 740～1000 |  | R112～R124 | 6～7 | 1.2
616 | PC | S3000 | 破壊靭性 |  | ASTM D5045-93 | サーボパルサーEHF-ED50KN-20Ｌ |  | SENB |  | 12.75 | 6.4 |  | スライド | 6.22 | 無 | 23 | 10 | 262 | 262 | 3.69 | [7 empty] | 三菱エンジニアリングプラスチックス株式会社 | ユーピロン |  | 22,000-23,000 |  | 射出成形 | 36.4 | 45.3 |  | 80 |  | 250 | [5 empty] | 140～150 | 220～230 | 11.6-14.8 | 59～69 | 80～90 | 2300 | 740～1000 |  | R112～R124 | 6～7 | 1.2
617 | PC | S3000 | 破壊靭性 |  | ASTM D5045-93 | サーボパルサーEHF-ED50KN-20Ｌ |  | SENB |  | 12.8 | 6.4 |  | スライド | 6.48 | 無 | 23 | 10 | 237 | 237 | 3.52 | [7 empty] | 三菱エンジニアリングプラスチックス株式会社 | ユーピロン |  | 22,000-23,000 |  | 射出成形 | 12.7 | 15.8 |  | 120 |  | 250 | [5 empty] | 140～150 | 220～230 | 11.6-14.8 | 59～69 | 80～90 | 2300 | 740～1000 |  | R112～R124 | 6～7 | 1.2
618 | PC | S3000 | 破壊靭性 |  | ASTM D5045-93 | サーボパルサーEHF-ED50KN-20Ｌ |  | SENB |  | 12.8 | 6.4 |  | スライド | 6.45 | 無 | 23 | 10 | 132 | 282 | 1.96 | [7 empty] | 三菱エンジニアリングプラスチックス株式会社 | ユーピロン |  | 22,000-23,000 |  | 射出成形 | 12.7 | 15.8 |  | 120 |  | 260 | [5 empty] | 140～150 | 220～230 | 11.6-14.8 | 59～69 | 80～90 | 2300 | 740～1000 |  | R112～R124 | 6～7 | 1.2
619 | PC | S3000 | 破壊靭性 |  | ASTM D5045-93 | サーボパルサーEHF-ED50KN-20Ｌ |  | SENB |  | 12.75 | 6.4 |  | スライド | 6.5 | 有 | -20 | 10 | 247 | 262 | 3.74 | [7 empty] | 三菱エンジニアリングプラスチックス株式会社 | ユーピロン |  | 22,000-23,000 |  | 射出成形 | 12.7 | 15.8 |  | 120 |  | 260 | [5 empty] | 140～150 | 220～230 | 11.6-14.8 | 59～69 | 80～90 | 2300 | 740～1000 |  | R112～R124 | 6～7 | 1.2
620 | PC | S1000 | 破壊靭性 |  | ASTM D5045-93 | サーボパルサーEHF-ED50KN-20Ｌ |  | SENB |  | 12.75 | 6.4 |  | スライド | 6.49 | 有 | -20 | 10 | 217 | 217 | 3.26 | [7 empty] | 三菱エンジニアリングプラスチックス株式会社 | ユーピロン |  | 23,500-26,000 |  | 射出成形 | 12.7 | 15.8 |  | 120 |  | 260 | [5 empty] | 140～150 | 220～230 | 5.3-7.1 | 59～69 | 80～90 | 2300 | 740～1000 |  | R112～R124 | 6～7 | 1.2
621 | PC | S2000 | 破壊靭性 |  | ASTM D5045-93 | サーボパルサーEHF-ED50KN-20Ｌ |  | SENB |  | 12.75 | 6.4 |  | スライド | 6.47 | 有 | -20 | 10 | 221 | 221 | 3.31 | [7 empty] | 三菱エンジニアリングプラスチックス株式会社 | ユーピロン |  | 23,000-26,000 |  | 射出成形 | 12.7 | 15.8 |  | 120 |  | 260 | [5 empty] | 140～150 | 220～230 | 8.0-10.5 | 59～69 | 80～90 | 2300 | 740～1000 |  | R112～R124 | 6～7 | 1.2
622 | PC | S3000 | 破壊靭性 |  | ASTM D5045-93 | サーボパルサーEHF-ED50KN-20Ｌ |  | SENB |  | 12.75 | 6.4 |  | スライド | 6.49 | 有 | -20 | 10 | 232 | 232 | 3.49 | [7 empty] | 三菱エンジニアリングプラスチックス株式会社 | ユーピロン |  | 22,000-23,000 |  | 射出成形 | 12.7 | 15.8 |  | 30 |  | 250 | [5 empty] | 140～150 | 220～230 | 11.6-14.8 | 59～69 | 80～90 | 2300 | 740～1000 |  | R112～R124 | 6～7 | 1.2
623 | PC | S3000 | 破壊靭性 |  | ASTM D5045-93 | サーボパルサーEHF-ED50KN-20Ｌ |  | SENB |  | 12.75 | 6.4 |  | スライド | 6.52 | 有 | -20 | 10 | 209 | 209 | 3.17 | [7 empty] | 三菱エンジニアリングプラスチックス株式会社 | ユーピロン |  | 22,000-23,000 |  | 射出成形 | 2.8 | 3.5 |  | 80 |  | 250 | [5 empty] | 140～150 | 220～230 | 11.6-14.8 | 59～69 | 80～90 | 2300 | 740～1000 |  | R112～R124 | 6～7 | 1.2
624 | PC | S3000 | 破壊靭性 |  | ASTM D5045-93 | サーボパルサーEHF-ED50KN-20Ｌ |  | SENB |  | 12.75 | 6.4 |  | スライド | 6.47 | 有 | -20 | 10 | 220 | 220 | 3.3 | [7 empty] | 三菱エンジニアリングプラスチックス株式会社 | ユーピロン |  | 22,000-23,000 |  | 射出成形 | 12.7 | 15.8 |  | 80 |  | 250 | [5 empty] | 140～150 | 220～230 | 11.6-14.8 | 59～69 | 80～90 | 2300 | 740～1000 |  | R112～R124 | 6～7 | 1.2
625 | PC | S3000 | 破壊靭性 |  | ASTM D5045-93 | サーボパルサーEHF-ED50KN-20Ｌ |  | SENB |  | 12.75 | 6.4 |  | スライド | 6.46 | 有 | -20 | 10 | 218 | 218 | 3.25 | [7 empty] | 三菱エンジニアリングプラスチックス株式会社 | ユーピロン |  | 22,000-23,000 |  | 射出成形 | 36.4 | 45.3 |  | 80 |  | 250 | [5 empty] | 140～150 | 220～230 | 11.6-14.8 | 59～69 | 80～90 | 2300 | 740～1000 |  | R112～R124 | 6～7 | 1.2
626 | PC | S3000 | 破壊靭性 |  | ASTM D5045-93 | サーボパルサーEHF-ED50KN-20Ｌ |  | SENB |  | 12.75 | 6.4 |  | スライド | 6.47 | 有 | -20 | 10 | 212 | 212 | 3.17 | [7 empty] | 三菱エンジニアリングプラスチックス株式会社 | ユーピロン |  | 22,000-23,000 |  | 射出成形 | 12.7 | 15.8 |  | 120 |  | 250 | [5 empty] | 140～150 | 220～230 | 11.6-14.8 | 59～69 | 80～90 | 2300 | 740～1000 |  | R112～R124 | 6～7 | 1.2
627 | PC | S3000 | 破壊靭性 |  | ASTM D5045-93 | サーボパルサーEHF-ED50KN-20Ｌ |  | SENB |  | 12.75 | 6.4 |  | スライド | 6.32 | 有 | -20 | 10 | 243 | 260 | 3.5 | [7 empty] | 三菱エンジニアリングプラスチックス株式会社 | ユーピロン |  | 22,000-23,000 |  | 射出成形 | 12.7 | 15.8 |  | 120 |  | 260 | [5 empty] | 140～150 | 220～230 | 11.6-14.8 | 59～69 | 80～90 | 2300 | 740～1000 |  | R112～R124 | 6～7 | 1.2
628 | PC | S1000 | 破壊靭性 |  | ASTM D5045-93 | サーボパルサーEHF-ED50KN-20Ｌ |  | SENB |  | 12.75 | 6.4 |  | スライド | 6.5 | 有 | -20 | 10 | 222 | 222 | 3.35 | [7 empty] | 三菱エンジニアリングプラスチックス株式会社 | ユーピロン |  | 23,500-26,000 |  | 射出成形 | 12.7 | 15.8 |  | 120 |  | 260 | [5 empty] | 140～150 | 220～230 | 5.3-7.1 | 59～69 | 80～90 | 2300 | 740～1000 |  | R112～R124 | 6～7 | 1.2
629 | PC | S2000 | 破壊靭性 |  | ASTM D5045-93 | サーボパルサーEHF-ED50KN-20Ｌ |  | SENB |  | 12.75 | 6.4 |  | スライド | 6.45 | 有 | -20 | 10 | 235 | 235 | 3.5 | [7 empty] | 三菱エンジニアリングプラスチックス株式会社 | ユーピロン |  | 23,000-26,000 |  | 射出成形 | 12.7 | 15.8 |  | 120 |  | 260 | [5 empty] | 140～150 | 220～230 | 8.0-10.5 | 59～69 | 80～90 | 2300 | 740～1000 |  | R112～R124 | 6～7 | 1.2
630 | PC | S3000 | 破壊靭性 |  | ASTM D5045-93 | サーボパルサーEHF-ED50KN-20Ｌ |  | SENB |  | 12.75 | 6.4 |  | スライド | 6.5 | 有 | -20 | 10 | 217 | 217 | 3.27 | [7 empty] | 三菱エンジニアリングプラスチックス株式会社 | ユーピロン |  | 22,000-23,000 |  | 射出成形 | 12.7 | 15.8 |  | 30 |  | 250 | [5 empty] | 140～150 | 220～230 | 11.6-14.8 | 59～69 | 80～90 | 2300 | 740～1000 |  | R112～R124 | 6～7 | 1.2
631 | PC | S3000 | 破壊靭性 |  | ASTM D5045-93 | サーボパルサーEHF-ED50KN-20Ｌ |  | SENB |  | 12.75 | 6.4 |  | スライド | 6.47 | 有 | -20 | 10 | 213 | 213 | 3.19 | [7 empty] | 三菱エンジニアリングプラスチックス株式会社 | ユーピロン |  | 22,000-23,000 |  | 射出成形 | 2.8 | 3.5 |  | 80 |  | 250 | [5 empty] | 140～150 | 220～230 | 11.6-14.8 | 59～69 | 80～90 | 2300 | 740～1000 |  | R112～R124 | 6～7 | 1.2
632 | PC | S3000 | 破壊靭性 |  | ASTM D5045-93 | サーボパルサーEHF-ED50KN-20Ｌ |  | SENB |  | 12.75 | 6.4 |  | スライド | 6.46 | 有 | -20 | 10 | 211 | 211 | 3.15 | [7 empty] | 三菱エンジニアリングプラスチックス株式会社 | ユーピロン |  | 22,000-23,000 |  | 射出成形 | 12.7 | 15.8 |  | 80 |  | 250 | [5 empty] | 140～150 | 220～230 | 11.6-14.8 | 59～69 | 80～90 | 2300 | 740～1000 |  | R112～R124 | 6～7 | 1.2
633 | PC | S3000 | 破壊靭性 |  | ASTM D5045-93 | サーボパルサーEHF-ED50KN-20Ｌ |  | SENB |  | 12.75 | 6.4 |  | スライド | 6.48 | 有 | -20 | 10 | 224 | 224 | 3.36 | [7 empty] | 三菱エンジニアリングプラスチックス株式会社 | ユーピロン |  | 22,000-23,000 |  | 射出成形 | 36.4 | 45.3 |  | 80 |  | 250 | [5 empty] | 140～150 | 220～230 | 11.6-14.8 | 59～69 | 80～90 | 2300 | 740～1000 |  | R112～R124 | 6～7 | 1.2
634 | PC | S3000 | 破壊靭性 |  | ASTM D5045-93 | サーボパルサーEHF-ED50KN-20Ｌ |  | SENB |  | 12.75 | 6.4 |  | スライド | 6.48 | 有 | -20 | 10 | 223 | 223 | 3.35 | [7 empty] | 三菱エンジニアリングプラスチックス株式会社 | ユーピロン |  | 22,000-23,000 |  | 射出成形 | 12.7 | 15.8 |  | 120 |  | 250 | [5 empty] | 140～150 | 220～230 | 11.6-14.8 | 59～69 | 80～90 | 2300 | 740～1000 |  | R112～R124 | 6～7 | 1.2
635 | PC | S3000 | 破壊靭性 |  | ASTM D5045-93 | サーボパルサーEHF-ED50KN-20Ｌ |  | SENB |  | 12.75 | 6.4 |  | スライド | 6.36 | 有 | -20 | 10 | 250 | 250 | 3.65 | [7 empty] | 三菱エンジニアリングプラスチックス株式会社 | ユーピロン |  | 22,000-23,000 |  | 射出成形 | 12.7 | 15.8 |  | 120 |  | 260 | [5 empty] | 140～150 | 220～230 | 11.6-14.8 | 59～69 | 80～90 | 2300 | 740～1000 |  | R112～R124 | 6～7 | 1.2
636 | PC | S1000 | 破壊靭性 |  | ASTM D5045-93 | サーボパルサーEHF-ED50KN-20Ｌ |  | SENB |  | 12.75 | 6.4 |  | スライド | 6.48 | 有 | -20 | 10 | 220 | 220 | 3.3 | [7 empty] | 三菱エンジニアリングプラスチックス株式会社 | ユーピロン |  | 23,500-26,000 |  | 射出成形 | 12.7 | 15.8 |  | 120 |  | 260 | [5 empty] | 140～150 | 220～230 | 5.3-7.1 | 59～69 | 80～90 | 2300 | 740～1000 |  | R112～R124 | 6～7 | 1.2
637 | PC | S2000 | 破壊靭性 |  | ASTM D5045-93 | サーボパルサーEHF-ED50KN-20Ｌ |  | SENB |  | 12.75 | 6.4 |  | スライド | 6.56 | 有 | -20 | 10 | 231 | 231 | 3.54 | [7 empty] | 三菱エンジニアリングプラスチックス株式会社 | ユーピロン |  | 23,000-26,000 |  | 射出成形 | 12.7 | 15.8 |  | 120 |  | 260 | [5 empty] | 140～150 | 220～230 | 8.0-10.5 | 59～69 | 80～90 | 2300 | 740～1000 |  | R112～R124 | 6～7 | 1.2
638 | PC | S3000 | 破壊靭性 |  | ASTM D5045-93 | サーボパルサーEHF-ED50KN-20Ｌ |  | SENB |  | 12.75 | 6.4 |  | スライド | 6.53 | 有 | -20 | 10 | 217 | 217 | 3.3 | [7 empty] | 三菱エンジニアリングプラスチックス株式会社 | ユーピロン |  | 22,000-23,000 |  | 射出成形 | 12.7 | 15.8 |  | 30 |  | 250 | [5 empty] | 140～150 | 220～230 | 11.6-14.8 | 59～69 | 80～90 | 2300 | 740～1000 |  | R112～R124 | 6～7 | 1.2
639 | PC | S3000 | 破壊靭性 |  | ASTM D5045-93 | サーボパルサーEHF-ED50KN-20Ｌ |  | SENB |  | 12.75 | 6.4 |  | スライド | 6.53 | 有 | -20 | 10 | 228 | 228 | 3.46 | [7 empty] | 三菱エンジニアリングプラスチックス株式会社 | ユーピロン |  | 22,000-23,000 |  | 射出成形 | 2.8 | 3.5 |  | 80 |  | 250 | [5 empty] | 140～150 | 220～230 | 11.6-14.8 | 59～69 | 80～90 | 2300 | 740～1000 |  | R112～R124 | 6～7 | 1.2
640 | PC | S3000 | 破壊靭性 |  | ASTM D5045-93 | サーボパルサーEHF-ED50KN-20Ｌ |  | SENB |  | 12.75 | 6.4 |  | スライド | 6.45 | 有 | -20 | 10 | 209 | 209 | 3.11 | [7 empty] | 三菱エンジニアリングプラスチックス株式会社 | ユーピロン |  | 22,000-23,000 |  | 射出成形 | 12.7 | 15.8 |  | 80 |  | 250 | [5 empty] | 140～150 | 220～230 | 11.6-14.8 | 59～69 | 80～90 | 2300 | 740～1000 |  | R112～R124 | 6～7 | 1.2
641 | PC | S3000 | 破壊靭性 |  | ASTM D5045-93 | サーボパルサーEHF-ED50KN-20Ｌ |  | SENB |  | 12.75 | 6.4 |  | スライド | 6.47 | 有 | -20 | 10 | 219 | 219 | 3.28 | [7 empty] | 三菱エンジニアリングプラスチックス株式会社 | ユーピロン |  | 22,000-23,000 |  | 射出成形 | 36.4 | 45.3 |  | 80 |  | 250 | [5 empty] | 140～150 | 220～230 | 11.6-14.8 | 59～69 | 80～90 | 2300 | 740～1000 |  | R112～R124 | 6～7 | 1.2
642 | PC | S3000 | 破壊靭性 |  | ASTM D5045-93 | サーボパルサーEHF-ED50KN-20Ｌ |  | SENB |  | 12.75 | 6.4 |  | スライド | 6.47 | 有 | -20 | 10 | 214 | 214 | 3.2 | [7 empty] | 三菱エンジニアリングプラスチックス株式会社 | ユーピロン |  | 22,000-23,000 |  | 射出成形 | 12.7 | 15.8 |  | 120 |  | 250 | [5 empty] | 140～150 | 220～230 | 11.6-14.8 | 59～69 | 80～90 | 2300 | 740～1000 |  | R112～R124 | 6～7 | 1.2
643 | PC | S3000 | 破壊靭性 |  | ASTM D5045-93 | サーボパルサーEHF-ED50KN-20Ｌ |  | SENB |  | 12.75 | 6.4 |  | スライド | 6.36 | 有 | -20 | 10 | 215 | 235 | 3.14 | [7 empty] | 三菱エンジニアリングプラスチックス株式会社 | ユーピロン |  | 22,000-23,000 |  | 射出成形 | 12.7 | 15.8 |  | 120 |  | 260 | [5 empty] | 140～150 | 220～230 | 11.6-14.8 | 59～69 | 80～90 | 2300 | 740～1000 |  | R112～R124 | 6～7 | 1.2
644 | PC | S1000 | 破壊靭性 |  | ASTM D5045-93 | サーボパルサーEHF-ED50KN-20Ｌ |  | SENB |  | 12.75 | 6.4 |  | スライド | 6.48 | 有 | -20 | 10 | 210 | 210 | 3.16 | [7 empty] | 三菱エンジニアリングプラスチックス株式会社 | ユーピロン |  | 23,500-26,000 |  | 射出成形 | 12.7 | 15.8 |  | 120 |  | 260 | [5 empty] | 140～150 | 220～230 | 5.3-7.1 | 59～69 | 80～90 | 2300 | 740～1000 |  | R112～R124 | 6～7 | 1.2
645 | PC | S2000 | 破壊靭性 |  | ASTM D5045-93 | サーボパルサーEHF-ED50KN-20Ｌ |  | SENB |  | 12.75 | 6.4 |  | スライド | 6.48 | 有 | -20 | 10 | 219 | 219 | 3.29 | [7 empty] | 三菱エンジニアリングプラスチックス株式会社 | ユーピロン |  | 23,000-26,000 |  | 射出成形 | 12.7 | 15.8 |  | 120 |  | 260 | [5 empty] | 140～150 | 220～230 | 8.0-10.5 | 59～69 | 80～90 | 2300 | 740～1000 |  | R112～R124 | 6～7 | 1.2
646 | PC | S3000 | 破壊靭性 |  | ASTM D5045-93 | サーボパルサーEHF-ED50KN-20Ｌ |  | SENB |  | 12.75 | 6.4 |  | スライド | 6.46 | 有 | -20 | 10 | 216 | 216 | 3.22 | [7 empty] | 三菱エンジニアリングプラスチックス株式会社 | ユーピロン |  | 22,000-23,000 |  | 射出成形 | 12.7 | 15.8 |  | 30 |  | 250 | [5 empty] | 140～150 | 220～230 | 11.6-14.8 | 59～69 | 80～90 | 2300 | 740～1000 |  | R112～R124 | 6～7 | 1.2
647 | PC | S3000 | 破壊靭性 |  | ASTM D5045-93 | サーボパルサーEHF-ED50KN-20Ｌ |  | SENB |  | 12.75 | 6.4 |  | スライド | 6.47 | 有 | -20 | 10 | 212 | 226 | 3.18 | [7 empty] | 三菱エンジニアリングプラスチックス株式会社 | ユーピロン |  | 22,000-23,000 |  | 射出成形 | 2.8 | 3.5 |  | 80 |  | 250 | [5 empty] | 140～150 | 220～230 | 11.6-14.8 | 59～69 | 80～90 | 2300 | 740～1000 |  | R112～R124 | 6～7 | 1.2
648 | PC | S3000 | 破壊靭性 |  | ASTM D5045-93 | サーボパルサーEHF-ED50KN-20Ｌ |  | SENB |  | 12.75 | 6.4 |  | スライド | 6.44 | 有 | -20 | 10 | 218 | 218 | 3.24 | [7 empty] | 三菱エンジニアリングプラスチックス株式会社 | ユーピロン |  | 22,000-23,000 |  | 射出成形 | 12.7 | 15.8 |  | 80 |  | 250 | [5 empty] | 140～150 | 220～230 | 11.6-14.8 | 59～69 | 80～90 | 2300 | 740～1000 |  | R112～R124 | 6～7 | 1.2
649 | PC | S3000 | 破壊靭性 |  | ASTM D5045-93 | サーボパルサーEHF-ED50KN-20Ｌ |  | SENB |  | 12.75 | 6.4 |  | スライド | 6.49 | 有 | -20 | 10 | 207 | 207 | 3.11 | [7 empty] | 三菱エンジニアリングプラスチックス株式会社 | ユーピロン |  | 22,000-23,000 |  | 射出成形 | 36.4 | 45.3 |  | 80 |  | 250 | [5 empty] | 140～150 | 220～230 | 11.6-14.8 | 59～69 | 80～90 | 2300 | 740～1000 |  | R112～R124 | 6～7 | 1.2
650 | PC | S3000 | 破壊靭性 |  | ASTM D5045-93 | サーボパルサーEHF-ED50KN-20Ｌ |  | SENB |  | 12.75 | 6.4 |  | スライド | 6.5 | 有 | -20 | 10 | 207 | 207 | 3.12 | [7 empty] | 三菱エンジニアリングプラスチックス株式会社 | ユーピロン |  | 22,000-23,000 |  | 射出成形 | 12.7 | 15.8 |  | 120 |  | 250 | [5 empty] | 140～150 | 220～230 | 11.6-14.8 | 59～69 | 80～90 | 2300 | 740～1000 |  | R112～R124 | 6～7 | 1.2
651 | PC | S3000 | 破壊靭性 |  | ASTM D5045-93 | サーボパルサーEHF-ED50KN-20Ｌ |  | SENB |  | 12.75 | 6.4 |  | スライド | 6.41 | 有 | -20 | 10 | 239 | 239 | 3.52 | [7 empty] | 三菱エンジニアリングプラスチックス株式会社 | ユーピロン |  | 22,000-23,000 |  | 射出成形 | 12.7 | 15.8 |  | 120 |  | 260 | [5 empty] | 140～150 | 220～230 | 11.6-14.8 | 59～69 | 80～90 | 2300 | 740～1000 |  | R112～R124 | 6～7 | 1.2
652 | PC | S1000 | 破壊靭性 |  | ASTM D5045-93 | サーボパルサーEHF-ED50KN-20Ｌ |  | SENB |  | 12.75 | 6.4 |  | スライド | 6.49 | 有 | -20 | 10 | 240 | 240 | 3.61 | [7 empty] | 三菱エンジニアリングプラスチックス株式会社 | ユーピロン |  | 23,500-26,000 |  | 射出成形 | 12.7 | 15.8 |  | 120 |  | 260 | [5 empty] | 140～150 | 220～230 | 5.3-7.1 | 59～69 | 80～90 | 2300 | 740～1000 |  | R112～R124 | 6～7 | 1.2
653 | PC | S2000 | 破壊靭性 |  | ASTM D5045-93 | サーボパルサーEHF-ED50KN-20Ｌ |  | SENB |  | 12.75 | 6.4 |  | スライド | 6.52 | 有 | -20 | 10 | 224 | 224 | 3.41 | [7 empty] | 三菱エンジニアリングプラスチックス株式会社 | ユーピロン |  | 23,000-26,000 |  | 射出成形 | 12.7 | 15.8 |  | 120 |  | 260 | [5 empty] | 140～150 | 220～230 | 8.0-10.5 | 59～69 | 80～90 | 2300 | 740～1000 |  | R112～R124 | 6～7 | 1.2
654 | PC | S3000 | 破壊靭性 |  | ASTM D5045-93 | サーボパルサーEHF-ED50KN-20Ｌ |  | SENB |  | 12.75 | 6.4 |  | スライド | 6.47 | 有 | -20 | 10 | 221 | 221 | 3.31 | [7 empty] | 三菱エンジニアリングプラスチックス株式会社 | ユーピロン |  | 22,000-23,000 |  | 射出成形 | 12.7 | 15.8 |  | 30 |  | 250 | [5 empty] | 140～150 | 220～230 | 11.6-14.8 | 59～69 | 80～90 | 2300 | 740～1000 |  | R112～R124 | 6～7 | 1.2
655 | PC | S3000 | 破壊靭性 |  | ASTM D5045-93 | サーボパルサーEHF-ED50KN-20Ｌ |  | SENB |  | 12.75 | 6.4 |  | スライド | 6.44 | 有 | -20 | 10 | 226 | 226 | 3.35 | [7 empty] | 三菱エンジニアリングプラスチックス株式会社 | ユーピロン |  | 22,000-23,000 |  | 射出成形 | 2.8 | 3.5 |  | 80 |  | 250 | [5 empty] | 140～150 | 220～230 | 11.6-14.8 | 59～69 | 80～90 | 2300 | 740～1000 |  | R112～R124 | 6～7 | 1.2
656 | PC | S3000 | 破壊靭性 |  | ASTM D5045-93 | サーボパルサーEHF-ED50KN-20Ｌ |  | SENB |  | 12.75 | 6.4 |  | スライド | 6.46 | 有 | -20 | 10 | 225 | 225 | 3.37 | [7 empty] | 三菱エンジニアリングプラスチックス株式会社 | ユーピロン |  | 22,000-23,000 |  | 射出成形 | 12.7 | 15.8 |  | 80 |  | 250 | [5 empty] | 140～150 | 220～230 | 11.6-14.8 | 59～69 | 80～90 | 2300 | 740～1000 |  | R112～R124 | 6～7 | 1.2
657 | PC | S3000 | 破壊靭性 |  | ASTM D5045-93 | サーボパルサーEHF-ED50KN-20Ｌ |  | SENB |  | 12.75 | 6.4 |  | スライド | 6.45 | 有 | -20 | 10 | 234 | 234 | 3.49 | [7 empty] | 三菱エンジニアリングプラスチックス株式会社 | ユーピロン |  | 22,000-23,000 |  | 射出成形 | 36.4 | 45.3 |  | 80 |  | 250 | [5 empty] | 140～150 | 220～230 | 11.6-14.8 | 59～69 | 80～90 | 2300 | 740～1000 |  | R112～R124 | 6～7 | 1.2
658 | PC | S3000 | 破壊靭性 |  | ASTM D5045-93 | サーボパルサーEHF-ED50KN-20Ｌ |  | SENB |  | 12.75 | 6.4 |  | スライド | 6.49 | 有 | -20 | 10 | 215 | 215 | 3.23 | [7 empty] | 三菱エンジニアリングプラスチックス株式会社 | ユーピロン |  | 22,000-23,000 |  | 射出成形 | 12.7 | 15.8 |  | 120 |  | 250 | [5 empty] | 140～150 | 220～230 | 11.6-14.8 | 59～69 | 80～90 | 2300 | 740～1000 |  | R112～R124 | 6～7 | 1.2
659 | PC | S3000 | 破壊靭性 |  | ASTM D5045-93 | サーボパルサーEHF-ED50KN-20Ｌ |  | SENB |  | 12.75 | 6.4 |  | スライド | 6.52 | 有 | 0 | 10 | 207 | 207 | 3.15 | [7 empty] | 三菱エンジニアリングプラスチックス株式会社 | ユーピロン |  | 22,000-23,000 |  | 射出成形 | 12.7 | 15.8 |  | 30 |  | 250 | [5 empty] | 140～150 | 220～230 | 11.6-14.8 | 59～69 | 80～90 | 2300 | 740～1000 |  | R112～R124 | 6～7 | 1.2
660 | PC | S3000 | 破壊靭性 |  | ASTM D5045-93 | サーボパルサーEHF-ED50KN-20Ｌ |  | SENB |  | 12.75 | 6.4 |  | スライド | 6.5 | 有 | 0 | 10 | 227 | 227 | 3.42 | [7 empty] | 三菱エンジニアリングプラスチックス株式会社 | ユーピロン |  | 22,000-23,000 |  | 射出成形 | 2.8 | 3.5 |  | 80 |  | 250 | [5 empty] | 140～150 | 220～230 | 11.6-14.8 | 59～69 | 80～90 | 2300 | 740～1000 |  | R112～R124 | 6～7 | 1.2
661 | PC | S3000 | 破壊靭性 |  | ASTM D5045-93 | サーボパルサーEHF-ED50KN-20Ｌ |  | SENB |  | 12.75 | 6.4 |  | スライド | 6.5 | 有 | 0 | 10 | 209 | 209 | 3.15 | [7 empty] | 三菱エンジニアリングプラスチックス株式会社 | ユーピロン |  | 22,000-23,000 |  | 射出成形 | 12.7 | 15.8 |  | 80 |  | 250 | [5 empty] | 140～150 | 220～230 | 11.6-14.8 | 59～69 | 80～90 | 2300 | 740～1000 |  | R112～R124 | 6～7 | 1.2
662 | PC | S3000 | 破壊靭性 |  | ASTM D5045-93 | サーボパルサーEHF-ED50KN-20Ｌ |  | SENB |  | 12.75 | 6.4 |  | スライド | 6.52 | 有 | 0 | 10 | 211 | 211 | 3.2 | [7 empty] | 三菱エンジニアリングプラスチックス株式会社 | ユーピロン |  | 22,000-23,000 |  | 射出成形 | 12.7 | 15.8 |  | 120 |  | 250 | [5 empty] | 140～150 | 220～230 | 11.6-14.8 | 59～69 | 80～90 | 2300 | 740～1000 |  | R112～R124 | 6～7 | 1.2
663 | PC | S3000 | 破壊靭性 |  | ASTM D5045-93 | サーボパルサーEHF-ED50KN-20Ｌ |  | SENB |  | 12.75 | 6.4 |  | スライド | 6.47 | 有 | 0 | 10 | 221 | 262 | 3.31 | [7 empty] | 三菱エンジニアリングプラスチックス株式会社 | ユーピロン |  | 22,000-23,000 |  | 射出成形 | 12.7 | 15.8 |  | 30 |  | 250 | [5 empty] | 140～150 | 220～230 | 11.6-14.8 | 59～69 | 80～90 | 2300 | 740～1000 |  | R112～R124 | 6～7 | 1.2
664 | PC | S3000 | 破壊靭性 |  | ASTM D5045-93 | サーボパルサーEHF-ED50KN-20Ｌ |  | SENB |  | 12.75 | 6.4 |  | スライド | 6.4 | 有 | 0 | 10 | 263 | 263 | 3.87 | [7 empty] | 三菱エンジニアリングプラスチックス株式会社 | ユーピロン |  | 22,000-23,000 |  | 射出成形 | 2.8 | 3.5 |  | 80 |  | 250 | [5 empty] | 140～150 | 220～230 | 11.6-14.8 | 59～69 | 80～90 | 2300 | 740～1000 |  | R112～R124 | 6～7 | 1.2
665 | PC | S3000 | 破壊靭性 |  | ASTM D5045-93 | サーボパルサーEHF-ED50KN-20Ｌ |  | SENB |  | 12.75 | 6.4 |  | スライド | 6.43 | 有 | 0 | 10 | 250 | 250 | 3.71 | [7 empty] | 三菱エンジニアリングプラスチックス株式会社 | ユーピロン |  | 22,000-23,000 |  | 射出成形 | 12.7 | 15.8 |  | 80 |  | 250 | [5 empty] | 140～150 | 220～230 | 11.6-14.8 | 59～69 | 80～90 | 2300 | 740～1000 |  | R112～R124 | 6～7 | 1.2
666 | PC | S3000 | 破壊靭性 |  | ASTM D5045-93 | サーボパルサーEHF-ED50KN-20Ｌ |  | SENB |  | 12.75 | 6.4 |  | スライド | 6.47 | 有 | 0 | 10 | 246 | 246 | 3.68 | [7 empty] | 三菱エンジニアリングプラスチックス株式会社 | ユーピロン |  | 22,000-23,000 |  | 射出成形 | 36.4 | 45.3 |  | 80 |  | 250 | [5 empty] | 140～150 | 220～230 | 11.6-14.8 | 59～69 | 80～90 | 2300 | 740～1000 |  | R112～R124 | 6～7 | 1.2
667 | PC | S3000 | 破壊靭性 |  | ASTM D5045-93 | サーボパルサーEHF-ED50KN-20Ｌ |  | SENB |  | 12.75 | 6.4 |  | スライド | 6.5 | 有 | 0 | 10 | 240 | 240 | 3.62 | [7 empty] | 三菱エンジニアリングプラスチックス株式会社 | ユーピロン |  | 22,000-23,000 |  | 射出成形 | 12.7 | 15.8 |  | 120 |  | 250 | [5 empty] | 140～150 | 220～230 | 11.6-14.8 | 59～69 | 80～90 | 2300 | 740～1000 |  | R112～R124 | 6～7 | 1.2
668 | PC | S3000 | 破壊靭性 |  | ASTM D5045-93 | サーボパルサーEHF-ED50KN-20Ｌ |  | SENB |  | 12.75 | 6.4 |  | スライド | 6.47 | 有 | 0 | 10 | 251 | 251 | 3.76 | [7 empty] | 三菱エンジニアリングプラスチックス株式会社 | ユーピロン |  | 22,000-23,000 |  | 射出成形 | 12.7 | 15.8 |  | 30 |  | 250 | [5 empty] | 140～150 | 220～230 | 11.6-14.8 | 59～69 | 80～90 | 2300 | 740～1000 |  | R112～R124 | 6～7 | 1.2
669 | PC | S3000 | 破壊靭性 |  | ASTM D5045-93 | サーボパルサーEHF-ED50KN-20Ｌ |  | SENB |  | 12.75 | 6.4 |  | スライド | 6.37 | 有 | 0 | 10 | 248 | 261 | 3.63 | [7 empty] | 三菱エンジニアリングプラスチックス株式会社 | ユーピロン |  | 22,000-23,000 |  | 射出成形 | 2.8 | 3.5 |  | 80 |  | 250 | [5 empty] | 140～150 | 220～230 | 11.6-14.8 | 59～69 | 80～90 | 2300 | 740～1000 |  | R112～R124 | 6～7 | 1.2
670 | PC | S3000 | 破壊靭性 |  | ASTM D5045-93 | サーボパルサーEHF-ED50KN-20Ｌ |  | SENB |  | 12.75 | 6.4 |  | スライド | 6.44 | 有 | 0 | 10 | 236 | 236 | 3.51 | [7 empty] | 三菱エンジニアリングプラスチックス株式会社 | ユーピロン |  | 22,000-23,000 |  | 射出成形 | 12.7 | 15.8 |  | 80 |  | 250 | [5 empty] | 140～150 | 220～230 | 11.6-14.8 | 59～69 | 80～90 | 2300 | 740～1000 |  | R112～R124 | 6～7 | 1.2
671 | PC | S3000 | 破壊靭性 |  | ASTM D5045-93 | サーボパルサーEHF-ED50KN-20Ｌ |  | SENB |  | 12.75 | 6.4 |  | スライド | 6.45 | 有 | 0 | 10 | 264 | 280 | 3.94 | [7 empty] | 三菱エンジニアリングプラスチックス株式会社 | ユーピロン |  | 22,000-23,000 |  | 射出成形 | 36.4 | 45.3 |  | 80 |  | 250 | [5 empty] | 140～150 | 220～230 | 11.6-14.8 | 59～69 | 80～90 | 2300 | 740～1000 |  | R112～R124 | 6～7 | 1.2
672 | PC | S3000 | 破壊靭性 |  | ASTM D5045-93 | サーボパルサーEHF-ED50KN-20Ｌ |  | SENB |  | 12.75 | 6.4 |  | スライド | 6.45 | 有 | 0 | 10 | 251 | 251 | 3.74 | [7 empty] | 三菱エンジニアリングプラスチックス株式会社 | ユーピロン |  | 22,000-23,000 |  | 射出成形 | 12.7 | 15.8 |  | 120 |  | 250 | [5 empty] | 140～150 | 220～230 | 11.6-14.8 | 59～69 | 80～90 | 2300 | 740～1000 |  | R112～R124 | 6～7 | 1.2
673 | PC | S3000 | 破壊靭性 |  | ASTM D5045-93 | サーボパルサーEHF-ED50KN-20Ｌ |  | SENB |  | 12.75 | 6.4 |  | スライド | 6.41 | 有 | 23 | 10 | 262 | 262 | 3.87 | [7 empty] | 三菱エンジニアリングプラスチックス株式会社 | ユーピロン |  | 22,000-23,000 |  | 射出成形 | 12.7 | 15.8 |  | 30 |  | 250 | [5 empty] | 140～150 | 220～230 | 11.6-14.8 | 59～69 | 80～90 | 2300 | 740～1000 |  | R112～R124 | 6～7 | 1.2
674 | PC | S3000 | 破壊靭性 |  | ASTM D5045-93 | サーボパルサーEHF-ED50KN-20Ｌ |  | SENB |  | 12.75 | 6.4 |  | スライド | 6.4 | 有 | 23 | 10 | 196 | 242 | 2.88 | [7 empty] | 三菱エンジニアリングプラスチックス株式会社 | ユーピロン |  | 22,000-23,000 |  | 射出成形 | 2.8 | 3.5 |  | 80 |  | 250 | [5 empty] | 140～150 | 220～230 | 11.6-14.8 | 59～69 | 80～90 | 2300 | 740～1000 |  | R112～R124 | 6～7 | 1.2
675 | PC | S3000 | 破壊靭性 |  | ASTM D5045-93 | サーボパルサーEHF-ED50KN-20Ｌ |  | SENB |  | 12.75 | 6.4 |  | スライド | 6.39 | 有 | 23 | 10 | 174 | 255 | 2.55 | [7 empty] | 三菱エンジニアリングプラスチックス株式会社 | ユーピロン |  | 22,000-23,000 |  | 射出成形 | 12.7 | 15.8 |  | 80 |  | 250 | [5 empty] | 140～150 | 220～230 | 11.6-14.8 | 59～69 | 80～90 | 2300 | 740～1000 |  | R112～R124 | 6～7 | 1.2
676 | PC | S3000 | 破壊靭性 |  | ASTM D5045-93 | サーボパルサーEHF-ED50KN-20Ｌ |  | SENB |  | 12.75 | 6.4 |  | スライド | 6.35 | 有 | 23 | 10 | 251 | 251 | 3.64 | [7 empty] | 三菱エンジニアリングプラスチックス株式会社 | ユーピロン |  | 22,000-23,000 |  | 射出成形 | 36.4 | 45.3 |  | 80 |  | 250 | [5 empty] | 140～150 | 220～230 | 11.6-14.8 | 59～69 | 80～90 | 2300 | 740～1000 |  | R112～R124 | 6～7 | 1.2
677 | PC | S3000 | 破壊靭性 |  | ASTM D5045-93 | サーボパルサーEHF-ED50KN-20Ｌ |  | SENB |  | 12.75 | 6.4 |  | スライド | 6.45 | 有 | 23 | 10 | 264 | 264 | 3.93 | [7 empty] | 三菱エンジニアリングプラスチックス株式会社 | ユーピロン |  | 22,000-23,000 |  | 射出成形 | 12.7 | 15.8 |  | 120 |  | 250 | [5 empty] | 140～150 | 220～230 | 11.6-14.8 | 59～69 | 80～90 | 2300 | 740～1000 |  | R112～R124 | 6～7 | 1.2
678 | PC | S3000 | 破壊靭性 |  | ASTM D5045-93 | サーボパルサーEHF-ED50KN-20Ｌ |  | SENB |  | 12.75 | 6.4 |  | スライド | 6.39 | 有 | 23 | 10 | 246 | 246 | 3.61 | [7 empty] | 三菱エンジニアリングプラスチックス株式会社 | ユーピロン |  | 22,000-23,000 |  | 射出成形 | 12.7 | 15.8 |  | 30 |  | 250 | [5 empty] | 140～150 | 220～230 | 11.6-14.8 | 59～69 | 80～90 | 2300 | 740～1000 |  | R112～R124 | 6～7 | 1.2
679 | PC | S3000 | 破壊靭性 |  | ASTM D5045-93 | サーボパルサーEHF-ED50KN-20Ｌ |  | SENB |  | 12.75 | 6.4 |  | スライド | 6.44 | 有 | 23 | 10 | 254 | 254 | 3.77 | [7 empty] | 三菱エンジニアリングプラスチックス株式会社 | ユーピロン |  | 22,000-23,000 |  | 射出成形 | 2.8 | 3.5 |  | 80 |  | 250 | [5 empty] | 140～150 | 220～230 | 11.6-14.8 | 59～69 | 80～90 | 2300 | 740～1000 |  | R112～R124 | 6～7 | 1.2
680 | PC | S3000 | 破壊靭性 |  | ASTM D5045-93 | サーボパルサーEHF-ED50KN-20Ｌ |  | SENB |  | 12.75 | 6.4 |  | スライド | 6.4 | 有 | 23 | 10 | 245 | 245 | 3.6 | [7 empty] | 三菱エンジニアリングプラスチックス株式会社 | ユーピロン |  | 22,000-23,000 |  | 射出成形 | 12.7 | 15.8 |  | 80 |  | 250 | [5 empty] | 140～150 | 220～230 | 11.6-14.8 | 59～69 | 80～90 | 2300 | 740～1000 |  | R112～R124 | 6～7 | 1.2
681 | PC | S3000 | 破壊靭性 |  | ASTM D5045-93 | サーボパルサーEHF-ED50KN-20Ｌ |  | SENB |  | 12.75 | 6.4 |  | スライド | 6.37 | 有 | 23 | 10 | 258 | 258 | 3.77 | [7 empty] | 三菱エンジニアリングプラスチックス株式会社 | ユーピロン |  | 22,000-23,000 |  | 射出成形 | 36.4 | 45.3 |  | 80 |  | 250 | [5 empty] | 140～150 | 220～230 | 11.6-14.8 | 59～69 | 80～90 | 2300 | 740～1000 |  | R112～R124 | 6～7 | 1.2
682 | PC | S3000 | 破壊靭性 |  | ASTM D5045-93 | サーボパルサーEHF-ED50KN-20Ｌ |  | SENB |  | 12.75 | 6.4 |  | スライド | 6.38 | 有 | 23 | 10 | 262 | 262 | 3.84 | [7 empty] | 三菱エンジニアリングプラスチックス株式会社 | ユーピロン |  | 22,000-23,000 |  | 射出成形 | 12.7 | 15.8 |  | 120 |  | 250 | [5 empty] | 140～150 | 220～230 | 11.6-14.8 | 59～69 | 80～90 | 2300 | 740～1000 |  | R112～R124 | 6～7 | 1.2
683 | PP | J-900GP | 破壊靭性 |  | ASTM D5045-93 | サーボパルサーEHF-ED50KN-20Ｌ |  | SENB |  | 12.75 | 6.4 |  | スライド | 6.58 | 無 | -40 | 10 | 219.95 | 219.95 | 3.36 | 1.7 | [6 empty] | 出光石油化学株式会社 | IDEMITSU PP |  | 23200 |  | 射出成形 | 2.8 | 3.5 |  | 60 |  | 200 | [5 empty] | -35～5 | 163 | 13 | 35 | 44 | 1600 | 2.0 |  | R104 |  | 0.9
684 | PP | J-900GP | 破壊靭性 |  | ASTM D5045-93 | サーボパルサーEHF-ED50KN-20Ｌ |  | SENB |  | 12.75 | 6.4 |  | スライド | 6.62 | 無 | -40 | 10 | 216.79 | 216.79 | 3.35 | 2.71 | [6 empty] | 出光石油化学株式会社 | IDEMITSU PP |  | 23200 |  | 射出成形 | 12.7 | 15.8 |  | 30 |  | 200 | [5 empty] | -35～5 | 163 | 13 | 35 | 44 | 1600 | 2.0 |  | R104 |  | 0.9
685 | PP | J-900GP | 破壊靭性 |  | ASTM D5045-93 | サーボパルサーEHF-ED50KN-20Ｌ |  | SENB |  | 12.75 | 6.4 |  | スライド | 6.57 | 無 | -40 | 10 | 220.42 | 220.42 | 3.36 | 1.93 | [6 empty] | 出光石油化学株式会社 | IDEMITSU PP |  | 23200 |  | 射出成形 | 12.7 | 15.8 |  | 60 |  | 200 | [5 empty] | -35～5 | 163 | 13 | 35 | 44 | 1600 | 2.0 |  | R104 |  | 0.9
686 | PP | J-900GP | 破壊靭性 |  | ASTM D5045-93 | サーボパルサーEHF-ED50KN-20Ｌ |  | SENB |  | 12.75 | 6.4 |  | スライド | 6.58 | 無 | -40 | 10 | 223.35 | 223.35 | 3.41 | 2.67 | [6 empty] | 出光石油化学株式会社 | IDEMITSU PP |  | 23200 |  | 射出成形 | 12.7 | 15.8 |  | 100 |  | 200 | [5 empty] | -35～5 | 163 | 13 | 35 | 44 | 1600 | 2.0 |  | R104 |  | 0.9
687 | PP | J-900GP | 破壊靭性 |  | ASTM D5045-93 | サーボパルサーEHF-ED50KN-20Ｌ |  | SENB |  | 12.75 | 6.4 |  | スライド | 6.67 | 無 | -40 | 10 | 212.93 | 212.93 | 3.33 | 1.65 | [6 empty] | 出光石油化学株式会社 | IDEMITSU PP |  | 23200 |  | 射出成形 | 36.4 | 45.3 |  | 60 |  | 200 | [5 empty] | -35～5 | 163 | 13 | 35 | 44 | 1600 | 2.0 |  | R104 |  | 0.9
688 | PP | J-900GP | 破壊靭性 |  | ASTM D5045-93 | サーボパルサーEHF-ED50KN-20Ｌ |  | SENB |  | 12.75 | 6.4 |  | スライド | 6.75 | 無 | -40 | 10 | 210.02 | 210.02 | 3.35 | 1.82 | [6 empty] | 出光石油化学株式会社 | IDEMITSU PP |  | 23200 |  | 射出成形 | 2.8 | 3.5 |  | 60 |  | 200 | [5 empty] | -35～5 | 163 | 13 | 35 | 44 | 1600 | 2.0 |  | R104 |  | 0.9
689 | PP | J-900GP | 破壊靭性 |  | ASTM D5045-93 | サーボパルサーEHF-ED50KN-20Ｌ |  | SENB |  | 12.75 | 6.4 |  | スライド | 6.58 | 無 | -40 | 10 | 215.1 | 215.1 | 3.29 | 1.78 | [6 empty] | 出光石油化学株式会社 | IDEMITSU PP |  | 23200 |  | 射出成形 | 12.7 | 15.8 |  | 30 |  | 200 | [5 empty] | -35～5 | 163 | 13 | 35 | 44 | 1600 | 2.0 |  | R104 |  | 0.9
690 | PP | J-900GP | 破壊靭性 |  | ASTM D5045-93 | サーボパルサーEHF-ED50KN-20Ｌ |  | SENB |  | 12.75 | 6.4 |  | スライド | 6.64 | 無 | -40 | 10 | 219.05 | 219.05 | 3.4 | 1.88 | [6 empty] | 出光石油化学株式会社 | IDEMITSU PP |  | 23200 |  | 射出成形 | 12.7 | 15.8 |  | 60 |  | 200 | [5 empty] | -35～5 | 163 | 13 | 35 | 44 | 1600 | 2.0 |  | R104 |  | 0.9
691 | PP | J-900GP | 破壊靭性 |  | ASTM D5045-93 | サーボパルサーEHF-ED50KN-20Ｌ |  | SENB |  | 12.75 | 6.4 |  | スライド | 6.66 | 無 | -40 | 10 | 226.92 | 226.92 | 3.54 | 1.97 | [6 empty] | 出光石油化学株式会社 | IDEMITSU PP |  | 23200 |  | 射出成形 | 12.7 | 15.8 |  | 100 |  | 200 | [5 empty] | -35～5 | 163 | 13 | 35 | 44 | 1600 | 2.0 |  | R104 |  | 0.9
692 | PP | J-900GP | 破壊靭性 |  | ASTM D5045-93 | サーボパルサーEHF-ED50KN-20Ｌ |  | SENB |  | 12.75 | 6.4 |  | スライド | 6.66 | 無 | -40 | 10 | 214.66 | 214.66 | 3.35 | 1.57 | [6 empty] | 出光石油化学株式会社 | IDEMITSU PP |  | 23200 |  | 射出成形 | 36.4 | 45.3 |  | 60 |  | 200 | [5 empty] | -35～5 | 163 | 13 | 35 | 44 | 1600 | 2.0 |  | R104 |  | 0.9
693 | PP | J-900GP | 破壊靭性 |  | ASTM D5045-93 | サーボパルサーEHF-ED50KN-20Ｌ |  | SENB |  | 12.75 | 6.4 |  | スライド | 6.47 | 無 | -30 | 10 | 194 | 194 | 2.88 | [7 empty] | 出光石油化学株式会社 | IDEMITSU PP |  | 23200 |  | 射出成形 | 2.8 | 3.5 |  | 60 |  | 200 | [5 empty] | -35～5 | 163 | 13 | 35 | 44 | 1600 | 2.0 |  | R104 |  | 0.9
694 | PP | J-900GP | 破壊靭性 |  | ASTM D5045-93 | サーボパルサーEHF-ED50KN-20Ｌ |  | SENB |  | 12.75 | 6.4 |  | スライド | 6.59 | 無 | -30 | 10 | 216.55 | 216.55 | 3.32 | 1.65 | [6 empty] | 出光石油化学株式会社 | IDEMITSU PP |  | 23200 |  | 射出成形 | 12.7 | 15.8 |  | 30 |  | 200 | [5 empty] | -35～5 | 163 | 13 | 35 | 44 | 1600 | 2.0 |  | R104 |  | 0.9
695 | PP | J-900GP | 破壊靭性 |  | ASTM D5045-93 | サーボパルサーEHF-ED50KN-20Ｌ |  | SENB |  | 12.75 | 6.4 |  | スライド | 6.6 | 無 | -30 | 10 | 216.62 | 216.62 | 3.33 | 1.65 | [6 empty] | 出光石油化学株式会社 | IDEMITSU PP |  | 23200 |  | 射出成形 | 12.7 | 15.8 |  | 60 |  | 200 | [5 empty] | -35～5 | 163 | 13 | 35 | 44 | 1600 | 2.0 |  | R104 |  | 0.9
696 | PP | J-900GP | 破壊靭性 |  | ASTM D5045-93 | サーボパルサーEHF-ED50KN-20Ｌ |  | SENB |  | 12.75 | 6.4 |  | スライド | 6.79 | 無 | -30 | 10 | 196.26 | 206.37 | 3.17 | 2.55 | [6 empty] | 出光石油化学株式会社 | IDEMITSU PP |  | 23200 |  | 射出成形 | 36.4 | 45.3 |  | 60 |  | 200 | [5 empty] | -35～5 | 163 | 13 | 35 | 44 | 1600 | 2.0 |  | R104 |  | 0.9
697 | PP | J-900GP | 破壊靭性 |  | ASTM D5045-93 | サーボパルサーEHF-ED50KN-20Ｌ |  | SENB |  | 12.75 | 6.4 |  | スライド | 6.59 | 無 | -30 | 10 | 213.63 | 213.63 | 3.27 | 0.95 | [6 empty] | 出光石油化学株式会社 | IDEMITSU PP |  | 23200 |  | 射出成形 | 2.8 | 3.5 |  | 60 |  | 200 | [5 empty] | -35～5 | 163 | 13 | 35 | 44 | 1600 | 2.0 |  | R104 |  | 0.9
698 | PP | J-900GP | 破壊靭性 |  | ASTM D5045-93 | サーボパルサーEHF-ED50KN-20Ｌ |  | SENB |  | 12.75 | 6.4 |  | スライド | 6.57 | 無 | -30 | 10 | 215.36 | 215.36 | 3.28 | 2.57 | [6 empty] | 出光石油化学株式会社 | IDEMITSU PP |  | 23200 |  | 射出成形 | 12.7 | 15.8 |  | 30 |  | 200 | [5 empty] | -35～5 | 163 | 13 | 35 | 44 | 1600 | 2.0 |  | R104 |  | 0.9
699 | PP | J-900GP | 破壊靭性 |  | ASTM D5045-93 | サーボパルサーEHF-ED50KN-20Ｌ |  | SENB |  | 12.75 | 6.4 |  | スライド | 6.64 | 無 | -30 | 10 | 213.58 | 213.58 | 3.31 | 1.1 | [6 empty] | 出光石油化学株式会社 | IDEMITSU PP |  | 23200 |  | 射出成形 | 12.7 | 15.8 |  | 60 |  | 200 | [5 empty] | -35～5 | 163 | 13 | 35 | 44 | 1600 | 2.0 |  | R104 |  | 0.9
700 | PP | J-900GP | 破壊靭性 |  | ASTM D5045-93 | サーボパルサーEHF-ED50KN-20Ｌ |  | SENB |  | 12.75 | 6.4 |  | スライド | 6.59 | 無 | -30 | 10 | 213.71 | 213.71 | 3.27 | 0.82 | [6 empty] | 出光石油化学株式会社 | IDEMITSU PP |  | 23200 |  | 射出成形 | 12.7 | 15.8 |  | 100 |  | 200 | [5 empty] | -35～5 | 163 | 13 | 35 | 44 | 1600 | 2.0 |  | R104 |  | 0.9
701 | PP | J-900GP | 破壊靭性 |  | ASTM D5045-93 | サーボパルサーEHF-ED50KN-20Ｌ |  | SENB |  | 12.75 | 6.4 |  | スライド | 6.65 | 無 | -30 | 10 | 210.4 | 210.4 | 3.27 | 2.72 | [6 empty] | 出光石油化学株式会社 | IDEMITSU PP |  | 23200 |  | 射出成形 | 36.4 | 45.3 |  | 60 |  | 200 | [5 empty] | -35～5 | 163 | 13 | 35 | 44 | 1600 | 2.0 |  | R104 |  | 0.9
702 | PP | J-900GP | 破壊靭性 |  | ASTM D5045-93 | サーボパルサーEHF-ED50KN-20Ｌ |  | SENB |  | 12.79 | 6.4 |  | スライド | 6.42 | 無 | -20 | 10 | 225 | 225 | 3.26 | [7 empty] | 出光石油化学株式会社 | IDEMITSU PP |  | 23200 |  | 射出成形 | 2.8 | 3.5 |  | 60 |  | 200 | [5 empty] | -35～5 | 163 | 13 | 35 | 44 | 1600 | 2.0 |  | R104 |  | 0.9
703 | PP | J-900GP | 破壊靭性 |  | ASTM D5045-93 | サーボパルサーEHF-ED50KN-20Ｌ |  | SENB |  | 12.87 | 6.4 |  | スライド | 6.46 | 無 | -20 | 10 | 223 | 223 | 3.22 | [7 empty] | 出光石油化学株式会社 | IDEMITSU PP |  | 23200 |  | 射出成形 | 12.7 | 15.8 |  | 30 |  | 200 | [5 empty] | -35～5 | 163 | 13 | 35 | 44 | 1600 | 2.0 |  | R104 |  | 0.9
704 | PP | J-900GP | 破壊靭性 |  | ASTM D5045-93 | サーボパルサーEHF-ED50KN-20Ｌ |  | SENB |  | 12.89 | 6.4 |  | スライド | 6.47 | 無 | -20 | 10 | 225 | 225 | 3.28 | [7 empty] | 出光石油化学株式会社 | IDEMITSU PP |  | 23200 |  | 射出成形 | 12.7 | 15.8 |  | 60 |  | 200 | [5 empty] | -35～5 | 163 | 13 | 35 | 44 | 1600 | 2.0 |  | R104 |  | 0.9
705 | PP | J-900GP | 破壊靭性 |  | ASTM D5045-93 | サーボパルサーEHF-ED50KN-20Ｌ |  | SENB |  | 12.76 | 6.4 |  | スライド | 6.38 | 無 | -20 | 10 | 223 | 223 | 3.25 | [7 empty] | 出光石油化学株式会社 | IDEMITSU PP |  | 23200 |  | 射出成形 | 12.7 | 15.8 |  | 100 |  | 200 | [5 empty] | -35～5 | 163 | 13 | 35 | 44 | 1600 | 2.0 |  | R104 |  | 0.9
706 | PP | J-900GP | 破壊靭性 |  | ASTM D5045-93 | サーボパルサーEHF-ED50KN-20Ｌ |  | SENB |  | 12.83 | 6.4 |  | スライド | 6.58 | 無 | -20 | 10 | 218 | 218 | 3.28 | [7 empty] | 出光石油化学株式会社 | IDEMITSU PP |  | 23200 |  | 射出成形 | 36.4 | 45.3 |  | 60 |  | 200 | [5 empty] | -35～5 | 163 | 13 | 35 | 44 | 1600 | 2.0 |  | R104 |  | 0.9
707 | PP | J-900GP | 破壊靭性 |  | ASTM D5045-93 | サーボパルサーEHF-ED50KN-20Ｌ |  | SENB |  | 12.85 | 6.4 |  | スライド | 6.49 | 無 | -20 | 10 | 231 | 231 | 3.38 | [7 empty] | 出光石油化学株式会社 | IDEMITSU PP |  | 23200 |  | 射出成形 | 2.8 | 3.5 |  | 60 |  | 200 | [5 empty] | -35～5 | 163 | 13 | 35 | 44 | 1600 | 2.0 |  | R104 |  | 0.9
708 | PP | J-900GP | 破壊靭性 |  | ASTM D5045-93 | サーボパルサーEHF-ED50KN-20Ｌ |  | SENB |  | 12.91 | 6.4 |  | スライド | 6.56 | 無 | -20 | 10 | 212 | 212 | 3.13 | [7 empty] | 出光石油化学株式会社 | IDEMITSU PP |  | 23200 |  | 射出成形 | 12.7 | 15.8 |  | 30 |  | 200 | [5 empty] | -35～5 | 163 | 13 | 35 | 44 | 1600 | 2.0 |  | R104 |  | 0.9
709 | PP | J-900GP | 破壊靭性 |  | ASTM D5045-93 | サーボパルサーEHF-ED50KN-20Ｌ |  | SENB |  | 12.86 | 6.4 |  | スライド | 6.47 | 無 | -20 | 10 | 227 | 227 | 3.32 | [7 empty] | 出光石油化学株式会社 | IDEMITSU PP |  | 23200 |  | 射出成形 | 12.7 | 15.8 |  | 60 |  | 200 | [5 empty] | -35～5 | 163 | 13 | 35 | 44 | 1600 | 2.0 |  | R104 |  | 0.9
710 | PP | J-900GP | 破壊靭性 |  | ASTM D5045-93 | サーボパルサーEHF-ED50KN-20Ｌ |  | SENB |  | 12.8 | 6.4 |  | スライド | 6.5 | 無 | -20 | 10 | 214 | 214 | 3.18 | [7 empty] | 出光石油化学株式会社 | IDEMITSU PP |  | 23200 |  | 射出成形 | 12.7 | 15.8 |  | 100 |  | 200 | [5 empty] | -35～5 | 163 | 13 | 35 | 44 | 1600 | 2.0 |  | R104 |  | 0.9
711 | PP | J-900GP | 破壊靭性 |  | ASTM D5045-93 | サーボパルサーEHF-ED50KN-20Ｌ |  | SENB |  | 12.86 | 6.4 |  | スライド | 6.43 | 無 | -20 | 10 | 229 | 229 | 3.31 | [7 empty] | 出光石油化学株式会社 | IDEMITSU PP |  | 23200 |  | 射出成形 | 36.4 | 45.3 |  | 60 |  | 200 | [5 empty] | -35～5 | 163 | 13 | 35 | 44 | 1600 | 2.0 |  | R104 |  | 0.9
712 | PP | J-900GP | 破壊靭性 |  | ASTM D5045-93 | サーボパルサーEHF-ED50KN-20Ｌ |  | SENB |  | 12.81 | 6.4 |  | スライド | 6.43 | 無 | -20 | 10 | 221 | 221 | 3.23 | [7 empty] | 出光石油化学株式会社 | IDEMITSU PP |  | 23200 |  | 射出成形 | 2.8 | 3.5 |  | 60 |  | 200 | [5 empty] | -35～5 | 163 | 13 | 35 | 44 | 1600 | 2.0 |  | R104 |  | 0.9
713 | PP | J-900GP | 破壊靭性 |  | ASTM D5045-93 | サーボパルサーEHF-ED50KN-20Ｌ |  | SENB |  | 12.88 | 6.4 |  | スライド | 6.49 | 無 | -20 | 10 | 222 | 222 | 3.24 | [7 empty] | 出光石油化学株式会社 | IDEMITSU PP |  | 23200 |  | 射出成形 | 12.7 | 15.8 |  | 30 |  | 200 | [5 empty] | -35～5 | 163 | 13 | 35 | 44 | 1600 | 2.0 |  | R104 |  | 0.9
714 | PP | J-900GP | 破壊靭性 |  | ASTM D5045-93 | サーボパルサーEHF-ED50KN-20Ｌ |  | SENB |  | 12.82 | 6.4 |  | スライド | 6.43 | 無 | -20 | 10 | 217 | 217 | 3.14 | [7 empty] | 出光石油化学株式会社 | IDEMITSU PP |  | 23200 |  | 射出成形 | 12.7 | 15.8 |  | 60 |  | 200 | [5 empty] | -35～5 | 163 | 13 | 35 | 44 | 1600 | 2.0 |  | R104 |  | 0.9
715 | PP | J-900GP | 破壊靭性 |  | ASTM D5045-93 | サーボパルサーEHF-ED50KN-20Ｌ |  | SENB |  | 12.77 | 6.4 |  | スライド | 6.41 | 無 | -20 | 10 | 220 | 220 | 3.22 | [7 empty] | 出光石油化学株式会社 | IDEMITSU PP |  | 23200 |  | 射出成形 | 12.7 | 15.8 |  | 100 |  | 200 | [5 empty] | -35～5 | 163 | 13 | 35 | 44 | 1600 | 2.0 |  | R104 |  | 0.9
716 | PP | J-900GP | 破壊靭性 |  | ASTM D5045-93 | サーボパルサーEHF-ED50KN-20Ｌ |  | SENB |  | 12.84 | 6.4 |  | スライド | 6.44 | 無 | -20 | 10 | 220 | 220 | 3.2 | [7 empty] | 出光石油化学株式会社 | IDEMITSU PP |  | 23200 |  | 射出成形 | 36.4 | 45.3 |  | 60 |  | 200 | [5 empty] | -35～5 | 163 | 13 | 35 | 44 | 1600 | 2.0 |  | R104 |  | 0.9
717 | PP | J-900GP | 破壊靭性 |  | ASTM D5045-93 | サーボパルサーEHF-ED50KN-20Ｌ |  | SENB |  | 12.85 | 6.4 |  | スライド | 6.51 | 無 | -20 | 10 | [10 empty] | 出光石油化学株式会社 | IDEMITSU PP |  | 23200 |  | 射出成形 | 2.8 | 3.5 |  | 60 |  | 200 | [5 empty] | -35～5 | 163 | 13 | 35 | 44 | 1600 | 2.0 |  | R104 |  | 0.9
718 | PP | J-900GP | 破壊靭性 |  | ASTM D5045-93 | サーボパルサーEHF-ED50KN-20Ｌ |  | SENB |  | 12.85 | 6.4 |  | スライド | 6.6 | 無 | -20 | 10 | 220 | 220 | 3.31 | [7 empty] | 出光石油化学株式会社 | IDEMITSU PP |  | 23200 |  | 射出成形 | 12.7 | 15.8 |  | 30 |  | 200 | [5 empty] | -35～5 | 163 | 13 | 35 | 44 | 1600 | 2.0 |  | R104 |  | 0.9
719 | PP | J-900GP | 破壊靭性 |  | ASTM D5045-93 | サーボパルサーEHF-ED50KN-20Ｌ |  | SENB |  | 12.82 | 6.4 |  | スライド | 6.42 | 無 | -20 | 10 | 207 | 207 | 3 | [7 empty] | 出光石油化学株式会社 | IDEMITSU PP |  | 23200 |  | 射出成形 | 12.7 | 15.8 |  | 60 |  | 200 | [5 empty] | -35～5 | 163 | 13 | 35 | 44 | 1600 | 2.0 |  | R104 |  | 0.9
720 | PP | J-900GP | 破壊靭性 |  | ASTM D5045-93 | サーボパルサーEHF-ED50KN-20Ｌ |  | SENB |  | 12.81 | 6.4 |  | スライド | 6.4 | 無 | -20 | 10 | 226 | 226 | 3.29 | [7 empty] | 出光石油化学株式会社 | IDEMITSU PP |  | 23200 |  | 射出成形 | 12.7 | 15.8 |  | 100 |  | 200 | [5 empty] | -35～5 | 163 | 13 | 35 | 44 | 1600 | 2.0 |  | R104 |  | 0.9
721 | PP | J-900GP | 破壊靭性 |  | ASTM D5045-93 | サーボパルサーEHF-ED50KN-20Ｌ |  | SENB |  | 12.84 | 6.4 |  | スライド | 6.46 | 無 | -20 | 10 | [10 empty] | 出光石油化学株式会社 | IDEMITSU PP |  | 23200 |  | 射出成形 | 36.4 | 45.3 |  | 60 |  | 200 | [5 empty] | -35～5 | 163 | 13 | 35 | 44 | 1600 | 2.0 |  | R104 |  | 0.9
722 | PP | J-900GP | 破壊靭性 |  | ASTM D5045-93 | サーボパルサーEHF-ED50KN-20Ｌ |  | SENB |  | 12.85 | 6.4 |  | スライド | 6.48 | 無 | -20 | 10 | 221 | 221 | 3.24 | [7 empty] | 出光石油化学株式会社 | IDEMITSU PP |  | 23200 |  | 射出成形 | 2.8 | 3.5 |  | 60 |  | 200 | [5 empty] | -35～5 | 163 | 13 | 35 | 44 | 1600 | 2.0 |  | R104 |  | 0.9
723 | PP | J-900GP | 破壊靭性 |  | ASTM D5045-93 | サーボパルサーEHF-ED50KN-20Ｌ |  | SENB |  | 12.84 | 6.4 |  | スライド | 6.61 | 無 | -20 | 10 | 198 | 198 | 3.01 | [7 empty] | 出光石油化学株式会社 | IDEMITSU PP |  | 23200 |  | 射出成形 | 36.4 | 45.3 |  | 60 |  | 200 | [5 empty] | -35～5 | 163 | 13 | 35 | 44 | 1600 | 2.0 |  | R104 |  | 0.9
724 | PP | J-900GP | 破壊靭性 |  | ASTM D5045-93 | サーボパルサーEHF-ED50KN-20Ｌ |  | SENB |  | 12.82 | 6.4 |  | スライド | 6.42 | 無 | -20 | 10 | [10 empty] | 出光石油化学株式会社 | IDEMITSU PP |  | 23200 |  | 射出成形 | 2.8 | 3.5 |  | 60 |  | 200 | [5 empty] | -35～5 | 163 | 13 | 35 | 44 | 1600 | 2.0 |  | R104 |  | 0.9
725 | PP | J-900GP | 破壊靭性 |  | ASTM D5045-93 | サーボパルサーEHF-ED50KN-20Ｌ |  | SENB |  | 12.88 | 6.4 |  | スライド | 6.55 | 無 | -20 | 10 | 216 | 216 | 3.19 | [7 empty] | 出光石油化学株式会社 | IDEMITSU PP |  | 23200 |  | 射出成形 | 12.7 | 15.8 |  | 30 |  | 200 | [5 empty] | -35～5 | 163 | 13 | 35 | 44 | 1600 | 2.0 |  | R104 |  | 0.9
726 | PP | J-900GP | 破壊靭性 |  | ASTM D5045-93 | サーボパルサーEHF-ED50KN-20Ｌ |  | SENB |  | 12.85 | 6.4 |  | スライド | 6.45 | 無 | -20 | 10 | 219 | 219 | 3.18 | [7 empty] | 出光石油化学株式会社 | IDEMITSU PP |  | 23200 |  | 射出成形 | 12.7 | 15.8 |  | 60 |  | 200 | [5 empty] | -35～5 | 163 | 13 | 35 | 44 | 1600 | 2.0 |  | R104 |  | 0.9
727 | PP | J-900GP | 破壊靭性 |  | ASTM D5045-93 | サーボパルサーEHF-ED50KN-20Ｌ |  | SENB |  | 12.79 | 6.4 |  | スライド | 6.41 | 無 | -20 | 10 | [10 empty] | 出光石油化学株式会社 | IDEMITSU PP |  | 23200 |  | 射出成形 | 12.7 | 15.8 |  | 100 |  | 200 | [5 empty] | -35～5 | 163 | 13 | 35 | 44 | 1600 | 2.0 |  | R104 |  | 0.9
728 | PP | J-900GP | 破壊靭性 |  | ASTM D5045-93 | サーボパルサーEHF-ED50KN-20Ｌ |  | SENB |  | 12.85 | 6.4 |  | スライド | 6.51 | 無 | -20 | 10 | 218 | 218 | 3.21 | [7 empty] | 出光石油化学株式会社 | IDEMITSU PP |  | 23200 |  | 射出成形 | 36.4 | 45.3 |  | 60 |  | 200 | [5 empty] | -35～5 | 163 | 13 | 35 | 44 | 1600 | 2.0 |  | R104 |  | 0.9
729 | PP | J-900GP | 破壊靭性 |  | ASTM D5045-93 | サーボパルサーEHF-ED50KN-20Ｌ |  | SENB |  | 12.84 | 6.4 |  | スライド | 6.28 | 無 | -20 | 10 | 185 | 204 | 2.59 | [7 empty] | 出光石油化学株式会社 | IDEMITSU PP |  | 23200 |  | 射出成形 | 2.8 | 3.5 |  | 60 |  | 200 | [5 empty] | -35～5 | 163 | 13 | 35 | 44 | 1600 | 2.0 |  | R104 |  | 0.9
730 | PP | J-900GP | 破壊靭性 |  | ASTM D5045-93 | サーボパルサーEHF-ED50KN-20Ｌ |  | SENB |  | 12.77 | 6.4 |  | スライド | 6.55 | 無 | -20 | 10 | 213 | 213 | 3.21 | [7 empty] | 出光石油化学株式会社 | IDEMITSU PP |  | 23200 |  | 射出成形 | 12.7 | 15.8 |  | 100 |  | 200 | [5 empty] | -35～5 | 163 | 13 | 35 | 44 | 1600 | 2.0 |  | R104 |  | 0.9
731 | PP | J-900GP | 破壊靭性 |  | ASTM D5045-93 | サーボパルサーEHF-ED50KN-20Ｌ |  | SENB |  | 12.83 | 6.4 |  | スライド | 6.4 | 無 | -20 | 10 | 222 | 222 | 3.21 | [7 empty] | 出光石油化学株式会社 | IDEMITSU PP |  | 23200 |  | 射出成形 | 12.7 | 15.8 |  | 100 |  | 200 | [5 empty] | -35～5 | 163 | 13 | 35 | 44 | 1600 | 2.0 |  | R104 |  | 0.9
732 | PP | J-900GP | 破壊靭性 |  | ASTM D5045-93 | サーボパルサーEHF-ED50KN-20Ｌ |  | SENB |  | 12.84 | 6.4 |  | スライド | 6.44 | 無 | -20 | 10 | 224 | 224 | 3.25 | [7 empty] | 出光石油化学株式会社 | IDEMITSU PP |  | 23200 |  | 射出成形 | 12.7 | 15.8 |  | 100 |  | 200 | [5 empty] | -35～5 | 163 | 13 | 35 | 44 | 1600 | 2.0 |  | R104 |  | 0.9
733 | PP | J-900GP | 破壊靭性 |  | ASTM D5045-93 | サーボパルサーEHF-ED50KN-20Ｌ |  | SENB |  | 12.8 | 6.4 |  | スライド | 6.59 | 無 | 0 | 10 | 173.08 | 209.64 | 2.63 | 3.1 |  |  |  |  | 但し、K1c欄にPq値を記述 |  | 出光石油化学株式会社 | IDEMITSU PP |  | 23200 |  | 射出成形 | 2.8 | 3.5 |  | 60 |  | 200 | [5 empty] | -35～5 | 163 | 13 | 35 | 44 | 1600 | 2.0 |  | R104 |  | 0.9
734 | PP | J-900GP | 破壊靭性 |  | ASTM D5045-93 | サーボパルサーEHF-ED50KN-20Ｌ |  | SENB |  | 12.8 | 6.4 |  | スライド | 6.62 | 無 | 0 | 10 | 166.91 | 219.04 | 2.55 | 3.15 |  |  |  |  | 但し、K1c欄にPq値を記述 |  | 出光石油化学株式会社 | IDEMITSU PP |  | 23200 |  | 射出成形 | 12.7 | 15.8 |  | 30 |  | 200 | [5 empty] | -35～5 | 163 | 13 | 35 | 44 | 1600 | 2.0 |  | R104 |  | 0.9
735 | PP | J-900GP | 破壊靭性 |  | ASTM D5045-93 | サーボパルサーEHF-ED50KN-20Ｌ |  | SENB |  | 12.8 | 6.4 |  | スライド | 6.76 | 無 | 0 | 10 | 164.55 | 199.43 | 2.61 | 2.97 |  |  |  |  | 但し、K1c欄にPq値を記述 |  | 出光石油化学株式会社 | IDEMITSU PP |  | 23200 |  | 射出成形 | 12.7 | 15.8 |  | 60 |  | 200 | [5 empty] | -35～5 | 163 | 13 | 35 | 44 | 1600 | 2.0 |  | R104 |  | 0.9
736 | PP | J-900GP | 破壊靭性 |  | ASTM D5045-93 | サーボパルサーEHF-ED50KN-20Ｌ |  | SENB |  | 12.8 | 6.4 |  | スライド | 6.63 | 無 | 0 | 10 | 160.6 | 200.07 | 2.46 | 3.15 |  |  |  |  | 但し、K1c欄にPq値を記述 |  | 出光石油化学株式会社 | IDEMITSU PP |  | 23200 |  | 射出成形 | 12.7 | 15.8 |  | 100 |  | 200 | [5 empty] | -35～5 | 163 | 13 | 35 | 44 | 1600 | 2.0 |  | R104 |  | 0.9
737 | PP | J-900GP | 破壊靭性 |  | ASTM D5045-93 | サーボパルサーEHF-ED50KN-20Ｌ |  | SENB |  | 12.8 | 6.4 |  | スライド | 6.66 | 無 | 0 | 10 | 172.75 | 205.04 | 2.67 | 3.71 |  |  |  |  | 但し、K1c欄にPq値を記述 |  | 出光石油化学株式会社 | IDEMITSU PP |  | 23200 |  | 射出成形 | 36.4 | 45.3 |  | 60 |  | 200 | [5 empty] | -35～5 | 163 | 13 | 35 | 44 | 1600 | 2.0 |  | R104 |  | 0.9
738 | PP | J-900GP | 破壊靭性 |  | ASTM D5045-93 | サーボパルサーEHF-ED50KN-20Ｌ |  | SENB |  | 12.8 | 6.4 |  | スライド | 6.62 | 無 | 23 | 10 | 138.23 | 168.46 | 2.12 | 2.96 |  |  |  |  | 但し、K1c欄にPq値を記述 |  | 出光石油化学株式会社 | IDEMITSU PP |  | 23200 |  | 射出成形 | 2.8 | 3.5 |  | 60 |  | 200 | [5 empty] | -35～5 | 163 | 13 | 35 | 44 | 1600 | 2.0 |  | R104 |  | 0.9
739 | PP | J-900GP | 破壊靭性 |  | ASTM D5045-93 | サーボパルサーEHF-ED50KN-20Ｌ |  | SENB |  | 12.8 | 6.4 |  | スライド | 6.74 | 無 | 23 | 10 | 140.81 | 171.8 | 2.22 | 3.54 |  |  |  |  | 但し、K1c欄にPq値を記述 |  | 出光石油化学株式会社 | IDEMITSU PP |  | 23200 |  | 射出成形 | 12.7 | 15.8 |  | 30 |  | 200 | [5 empty] | -35～5 | 163 | 13 | 35 | 44 | 1600 | 2.0 |  | R104 |  | 0.9
740 | PP | J-900GP | 破壊靭性 |  | ASTM D5045-93 | サーボパルサーEHF-ED50KN-20Ｌ |  | SENB |  | 12.8 | 6.4 |  | スライド | 6.69 | 無 | 23 | 10 | 147.4 | 174.02 | 2.3 | 3.87 |  |  |  |  | 但し、K1c欄にPq値を記述 |  | 出光石油化学株式会社 | IDEMITSU PP |  | 23200 |  | 射出成形 | 12.7 | 15.8 |  | 60 |  | 200 | [5 empty] | -35～5 | 163 | 13 | 35 | 44 | 1600 | 2.0 |  | R104 |  | 0.9
741 | PP | J-900GP | 破壊靭性 |  | ASTM D5045-93 | サーボパルサーEHF-ED50KN-20Ｌ |  | SENB |  | 12.8 | 6.4 |  | スライド | 6.65 | 無 | 23 | 10 | 129.8 | 162.76 | 2 | 2.42 |  |  |  |  | 但し、K1c欄にPq値を記述 |  | 出光石油化学株式会社 | IDEMITSU PP |  | 23200 |  | 射出成形 | 12.7 | 15.8 |  | 100 |  | 200 | [5 empty] | -35～5 | 163 | 13 | 35 | 44 | 1600 | 2.0 |  | R104 |  | 0.9
742 | PP | J-900GP | 破壊靭性 |  | ASTM D5045-93 | サーボパルサーEHF-ED50KN-20Ｌ |  | SENB |  | 12.8 | 6.4 |  | スライド | 6.76 | 無 | 23 | 10 | 145.33 | 161.43 | 2.31 | 3.18 |  |  |  |  | 但し、K1c欄にPq値を記述 |  | 出光石油化学株式会社 | IDEMITSU PP |  | 23200 |  | 射出成形 | 36.4 | 45.3 |  | 60 |  | 200 | [5 empty] | -35～5 | 163 | 13 | 35 | 44 | 1600 | 2.0 |  | R104 |  | 0.9
743 | PP | J-900GP | 破壊靭性 |  | ASTM D5045-93 | サーボパルサーEHF-ED50KN-20Ｌ |  | SENB |  | 12.75 | 6.4 |  | スライド | 6.61 | 有 | -40 | 10 | 217.45 | 217.45 | 3.35 | 2.95 | [6 empty] | 出光石油化学株式会社 | IDEMITSU PP |  | 23200 |  | 射出成形 | 2.8 | 3.5 |  | 60 |  | 200 | [5 empty] | -35～5 | 163 | 13 | 35 | 44 | 1600 | 2.0 |  | R104 |  | 0.9
744 | PP | J-900GP | 破壊靭性 |  | ASTM D5045-93 | サーボパルサーEHF-ED50KN-20Ｌ |  | SENB |  | 12.75 | 6.4 |  | スライド | 6.54 | 有 | -40 | 10 | 218.79 | 218.79 | 3.31 | 2.73 | [6 empty] | 出光石油化学株式会社 | IDEMITSU PP |  | 23200 |  | 射出成形 | 12.7 | 15.8 |  | 30 |  | 200 | [5 empty] | -35～5 | 163 | 13 | 35 | 44 | 1600 | 2.0 |  | R104 |  | 0.9
745 | PP | J-900GP | 破壊靭性 |  | ASTM D5045-93 | サーボパルサーEHF-ED50KN-20Ｌ |  | SENB |  | 12.75 | 6.4 |  | スライド | 6.52 | 有 | -40 | 10 | 215.16 | 215.16 | 3.24 | 2.16 | [6 empty] | 出光石油化学株式会社 | IDEMITSU PP |  | 23200 |  | 射出成形 | 12.7 | 15.8 |  | 60 |  | 200 | [5 empty] | -35～5 | 163 | 13 | 35 | 44 | 1600 | 2.0 |  | R104 |  | 0.9
746 | PP | J-900GP | 破壊靭性 |  | ASTM D5045-93 | サーボパルサーEHF-ED50KN-20Ｌ |  | SENB |  | 12.75 | 6.4 |  | スライド | 6.52 | 有 | -40 | 10 | 223.11 | 223.11 | 3.36 | 2.16 | [6 empty] | 出光石油化学株式会社 | IDEMITSU PP |  | 23200 |  | 射出成形 | 12.7 | 15.8 |  | 100 |  | 200 | [5 empty] | -35～5 | 163 | 13 | 35 | 44 | 1600 | 2.0 |  | R104 |  | 0.9
747 | PP | J-900GP | 破壊靭性 |  | ASTM D5045-93 | サーボパルサーEHF-ED50KN-20Ｌ |  | SENB |  | 12.75 | 6.4 |  | スライド | 6.55 | 有 | -40 | 10 | 216.42 | 216.42 | 3.28 | 1.88 | [6 empty] | 出光石油化学株式会社 | IDEMITSU PP |  | 23200 |  | 射出成形 | 36.4 | 45.3 |  | 60 |  | 200 | [5 empty] | -35～5 | 163 | 13 | 35 | 44 | 1600 | 2.0 |  | R104 |  | 0.9
748 | PP | J-900GP | 破壊靭性 |  | ASTM D5045-93 | サーボパルサーEHF-ED50KN-20Ｌ |  | SENB |  | 12.75 | 6.4 |  | スライド | 6.66 | 有 | -40 | 10 | 202.42 | 210.87 | 3.16 | 2.53 | [6 empty] | 出光石油化学株式会社 | IDEMITSU PP |  | 23200 |  | 射出成形 | 2.8 | 3.5 |  | 60 |  | 200 | [5 empty] | -35～5 | 163 | 13 | 35 | 44 | 1600 | 2.0 |  | R104 |  | 0.9
749 | PP | J-900GP | 破壊靭性 |  | ASTM D5045-93 | サーボパルサーEHF-ED50KN-20Ｌ |  | SENB |  | 12.75 | 6.4 |  | スライド | 6.65 | 有 | -40 | 10 | 192.23 | 205 | 2.99 | 2.54 | [6 empty] | 出光石油化学株式会社 | IDEMITSU PP |  | 23200 |  | 射出成形 | 12.7 | 15.8 |  | 30 |  | 200 | [5 empty] | -35～5 | 163 | 13 | 35 | 44 | 1600 | 2.0 |  | R104 |  | 0.9
750 | PP | J-900GP | 破壊靭性 |  | ASTM D5045-93 | サーボパルサーEHF-ED50KN-20Ｌ |  | SENB |  | 12.75 | 6.4 |  | スライド | 6.55 | 有 | -40 | 10 | 226.1 | 226.1 | 3.43 | 2.8 | [6 empty] | 出光石油化学株式会社 | IDEMITSU PP |  | 23200 |  | 射出成形 | 12.7 | 15.8 |  | 100 |  | 200 | [5 empty] | -35～5 | 163 | 13 | 35 | 44 | 1600 | 2.0 |  | R104 |  | 0.9
751 | PP | J-900GP | 破壊靭性 |  | ASTM D5045-93 | サーボパルサーEHF-ED50KN-20Ｌ |  | SENB |  | 12.75 | 6.4 |  | スライド | 6.53 | 有 | -40 | 10 | 201.13 | 213.02 | 3.03 | 2.11 | [6 empty] | 出光石油化学株式会社 | IDEMITSU PP |  | 23200 |  | 射出成形 | 36.4 | 45.3 |  | 60 |  | 200 | [5 empty] | -35～5 | 163 | 13 | 35 | 44 | 1600 | 2.0 |  | R104 |  | 0.9
752 | PP | J-900GP | 破壊靭性 |  | ASTM D5045-93 | サーボパルサーEHF-ED50KN-20Ｌ |  | SENB |  | 12.75 | 6.4 |  | スライド | 6.59 | 有 | -30 | 10 | 197.02 | 197.02 | 3.02 | 2.34 | [6 empty] | 出光石油化学株式会社 | IDEMITSU PP |  | 23200 |  | 射出成形 | 2.8 | 3.5 |  | 60 |  | 200 | [5 empty] | -35～5 | 163 | 13 | 35 | 44 | 1600 | 2.0 |  | R104 |  | 0.9
753 | PP | J-900GP | 破壊靭性 |  | ASTM D5045-93 | サーボパルサーEHF-ED50KN-20Ｌ |  | SENB |  | 12.75 | 6.4 |  | スライド | 6.36 | 有 | -30 | 10 | 195.63 | 195.63 | 2.83 | 1.07 | [6 empty] | 出光石油化学株式会社 | IDEMITSU PP |  | 23200 |  | 射出成形 | 12.7 | 15.8 |  | 30 |  | 200 | [5 empty] | -35～5 | 163 | 13 | 35 | 44 | 1600 | 2.0 |  | R104 |  | 0.9
754 | PP | J-900GP | 破壊靭性 |  | ASTM D5045-93 | サーボパルサーEHF-ED50KN-20Ｌ |  | SENB |  | 12.75 | 6.4 |  | スライド | 6.61 | 有 | -30 | 10 | 199.8 | 199.8 | 3.08 | 1.16 | [6 empty] | 出光石油化学株式会社 | IDEMITSU PP |  | 23200 |  | 射出成形 | 12.7 | 15.8 |  | 60 |  | 200 | [5 empty] | -35～5 | 163 | 13 | 35 | 44 | 1600 | 2.0 |  | R104 |  | 0.9
755 | PP | J-900GP | 破壊靭性 |  | ASTM D5045-93 | サーボパルサーEHF-ED50KN-20Ｌ |  | SENB |  | 12.75 | 6.4 |  | スライド | 6.54 | 有 | -30 | 10 | 206.89 | 206.89 | 3.13 | 0.9 | [6 empty] | 出光石油化学株式会社 | IDEMITSU PP |  | 23200 |  | 射出成形 | 12.7 | 15.8 |  | 100 |  | 200 | [5 empty] | -35～5 | 163 | 13 | 35 | 44 | 1600 | 2.0 |  | R104 |  | 0.9
756 | PP | J-900GP | 破壊靭性 |  | ASTM D5045-93 | サーボパルサーEHF-ED50KN-20Ｌ |  | SENB |  | 12.75 | 6.4 |  | スライド | 6.51 | 有 | -30 | 10 | 195.59 | 201.05 | 2.94 | 2.13 | [6 empty] | 出光石油化学株式会社 | IDEMITSU PP |  | 23200 |  | 射出成形 | 36.4 | 45.3 |  | 60 |  | 200 | [5 empty] | -35～5 | 163 | 13 | 35 | 44 | 1600 | 2.0 |  | R104 |  | 0.9
757 | PP | J-900GP | 破壊靭性 |  | ASTM D5045-93 | サーボパルサーEHF-ED50KN-20Ｌ |  | SENB |  | 12.75 | 6.4 |  | スライド | 6.64 | 有 | -20 | 10 | 191 | 191 | 2.97 | [7 empty] | 出光石油化学株式会社 | IDEMITSU PP |  | 23200 |  | 射出成形 | 2.8 | 3.5 |  | 60 |  | 200 | [5 empty] | -35～5 | 163 | 13 | 35 | 44 | 1600 | 2.0 |  | R104 |  | 0.9
758 | PP | J-900GP | 破壊靭性 |  | ASTM D5045-93 | サーボパルサーEHF-ED50KN-20Ｌ |  | SENB |  | 12.78 | 6.4 |  | スライド | 6.68 | 有 | -20 | 10 | 188 | 188 | 2.93 | [7 empty] | 出光石油化学株式会社 | IDEMITSU PP |  | 23200 |  | 射出成形 | 12.7 | 15.8 |  | 30 |  | 200 | [5 empty] | -35～5 | 163 | 13 | 35 | 44 | 1600 | 2.0 |  | R104 |  | 0.9
759 | PP | J-900GP | 破壊靭性 |  | ASTM D5045-93 | サーボパルサーEHF-ED50KN-20Ｌ |  | SENB |  | 12.75 | 6.4 |  | スライド | 6.66 | 有 | -20 | 10 | 190 | 190 | 2.96 | [7 empty] | 出光石油化学株式会社 | IDEMITSU PP |  | 23200 |  | 射出成形 | 12.7 | 15.8 |  | 60 |  | 200 | [5 empty] | -35～5 | 163 | 13 | 35 | 44 | 1600 | 2.0 |  | R104 |  | 0.9
760 | PP | J-900GP | 破壊靭性 |  | ASTM D5045-93 | サーボパルサーEHF-ED50KN-20Ｌ |  | SENB |  | 12.75 | 6.4 |  | スライド | 6.39 | 有 | -20 | 10 | 209 | 209 | 3.04 | [7 empty] | 出光石油化学株式会社 | IDEMITSU PP |  | 23200 |  | 射出成形 | 12.7 | 15.8 |  | 100 |  | 200 | [5 empty] | -35～5 | 163 | 13 | 35 | 44 | 1600 | 2.0 |  | R104 |  | 0.9
761 | PP | J-900GP | 破壊靭性 |  | ASTM D5045-93 | サーボパルサーEHF-ED50KN-20Ｌ |  | SENB |  | 12.75 | 6.4 |  | スライド | 6.49 | 有 | -20 | 10 | 208 | 208 | 3.1 | [7 empty] | 出光石油化学株式会社 | IDEMITSU PP |  | 23200 |  | 射出成形 | 36.4 | 45.3 |  | 60 |  | 200 | [5 empty] | -35～5 | 163 | 13 | 35 | 44 | 1600 | 2.0 |  | R104 |  | 0.9
762 | PP | J-900GP | 破壊靭性 |  | ASTM D5045-93 | サーボパルサーEHF-ED50KN-20Ｌ |  | SENB |  | 12.75 | 6.4 |  | スライド | 6.46 | 有 | -20 | 10 | 206 | 206 | 3.06 | [7 empty] | 出光石油化学株式会社 | IDEMITSU PP |  | 23200 |  | 射出成形 | 2.8 | 3.5 |  | 60 |  | 200 | [5 empty] | -35～5 | 163 | 13 | 35 | 44 | 1600 | 2.0 |  | R104 |  | 0.9
763 | PP | J-900GP | 破壊靭性 |  | ASTM D5045-93 | サーボパルサーEHF-ED50KN-20Ｌ |  | SENB |  | 12.75 | 6.4 |  | スライド | 6.54 | 有 | -20 | 10 | 210 | 210 | 3.18 | [7 empty] | 出光石油化学株式会社 | IDEMITSU PP |  | 23200 |  | 射出成形 | 12.7 | 15.8 |  | 30 |  | 200 | [5 empty] | -35～5 | 163 | 13 | 35 | 44 | 1600 | 2.0 |  | R104 |  | 0.9
764 | PP | J-900GP | 破壊靭性 |  | ASTM D5045-93 | サーボパルサーEHF-ED50KN-20Ｌ |  | SENB |  | 12.75 | 6.4 |  | スライド | 6.45 | 有 | -20 | 10 | 206 | 206 | 3.05 | [7 empty] | 出光石油化学株式会社 | IDEMITSU PP |  | 23200 |  | 射出成形 | 12.7 | 15.8 |  | 60 |  | 200 | [5 empty] | -35～5 | 163 | 13 | 35 | 44 | 1600 | 2.0 |  | R104 |  | 0.9
765 | PP | J-900GP | 破壊靭性 |  | ASTM D5045-93 | サーボパルサーEHF-ED50KN-20Ｌ |  | SENB |  | 12.7 | 6.4 |  | スライド | 6.4 | 有 | -20 | 10 | 209 | 209 | 3.08 | [7 empty] | 出光石油化学株式会社 | IDEMITSU PP |  | 23200 |  | 射出成形 | 12.7 | 15.8 |  | 100 |  | 200 | [5 empty] | -35～5 | 163 | 13 | 35 | 44 | 1600 | 2.0 |  | R104 |  | 0.9
766 | PP | J-900GP | 破壊靭性 |  | ASTM D5045-93 | サーボパルサーEHF-ED50KN-20Ｌ |  | SENB |  | 12.75 | 6.4 |  | スライド | 6.41 | 有 | -20 | 10 | 209 | 209 | 3.06 | [7 empty] | 出光石油化学株式会社 | IDEMITSU PP |  | 23200 |  | 射出成形 | 36.4 | 45.3 |  | 60 |  | 200 | [5 empty] | -35～5 | 163 | 13 | 35 | 44 | 1600 | 2.0 |  | R104 |  | 0.9
767 | PP | J-900GP | 破壊靭性 |  | ASTM D5045-93 | サーボパルサーEHF-ED50KN-20Ｌ |  | SENB |  | 12.7 | 6.4 |  | スライド | 6.5 | 有 | -20 | 10 | 193 | 207 | 2.91 | [7 empty] | 出光石油化学株式会社 | IDEMITSU PP |  | 23200 |  | 射出成形 | 2.8 | 3.5 |  | 60 |  | 200 | [5 empty] | -35～5 | 163 | 13 | 35 | 44 | 1600 | 2.0 |  | R104 |  | 0.9
768 | PP | J-900GP | 破壊靭性 |  | ASTM D5045-93 | サーボパルサーEHF-ED50KN-20Ｌ |  | SENB |  | 12.75 | 6.4 |  | スライド | 6.41 | 有 | -20 | 10 | 202 | 202 | 2.95 | [7 empty] | 出光石油化学株式会社 | IDEMITSU PP |  | 23200 |  | 射出成形 | 12.7 | 15.8 |  | 30 |  | 200 | [5 empty] | -35～5 | 163 | 13 | 35 | 44 | 1600 | 2.0 |  | R104 |  | 0.9
769 | PP | J-900GP | 破壊靭性 |  | ASTM D5045-93 | サーボパルサーEHF-ED50KN-20Ｌ |  | SENB |  | 12.75 | 6.4 |  | スライド | 6.32 | 有 | -20 | 10 | 215 | 215 | 3.08 | [7 empty] | 出光石油化学株式会社 | IDEMITSU PP |  | 23200 |  | 射出成形 | 12.7 | 15.8 |  | 60 |  | 200 | [5 empty] | -35～5 | 163 | 13 | 35 | 44 | 1600 | 2.0 |  | R104 |  | 0.9
770 | PP | J-900GP | 破壊靭性 |  | ASTM D5045-93 | サーボパルサーEHF-ED50KN-20Ｌ |  | SENB |  | 12.75 | 6.4 |  | スライド | 6.4 | 有 | -20 | 10 | 198 | 212 | 2.89 | [7 empty] | 出光石油化学株式会社 | IDEMITSU PP |  | 23200 |  | 射出成形 | 12.7 | 15.8 |  | 100 |  | 200 | [5 empty] | -35～5 | 163 | 13 | 35 | 44 | 1600 | 2.0 |  | R104 |  | 0.9
771 | PP | J-900GP | 破壊靭性 |  | ASTM D5045-93 | サーボパルサーEHF-ED50KN-20Ｌ |  | SENB |  | 12.73 | 6.4 |  | スライド | 6.43 | 有 | -20 | 10 | 201 | 205 | 2.97 | [7 empty] | 出光石油化学株式会社 | IDEMITSU PP |  | 23200 |  | 射出成形 | 36.4 | 45.3 |  | 60 |  | 200 | [5 empty] | -35～5 | 163 | 13 | 35 | 44 | 1600 | 2.0 |  | R104 |  | 0.9
772 | PP | J-900GP | 破壊靭性 |  | ASTM D5045-93 | サーボパルサーEHF-ED50KN-20Ｌ |  | SENB |  | 12.75 | 6.4 |  | スライド | 6.47 | 有 | -20 | 10 | 197 | 204 | 2.93 | [7 empty] | 出光石油化学株式会社 | IDEMITSU PP |  | 23200 |  | 射出成形 | 2.8 | 3.5 |  | 60 |  | 200 | [5 empty] | -35～5 | 163 | 13 | 35 | 44 | 1600 | 2.0 |  | R104 |  | 0.9
773 | PP | J-900GP | 破壊靭性 |  | ASTM D5045-93 | サーボパルサーEHF-ED50KN-20Ｌ |  | SENB |  | 12.78 | 6.4 |  | スライド | 6.43 | 有 | -20 | 10 | 220 | 220 | 3.22 | [7 empty] | 出光石油化学株式会社 | IDEMITSU PP |  | 23200 |  | 射出成形 | 12.7 | 15.8 |  | 30 |  | 200 | [5 empty] | -35～5 | 163 | 13 | 35 | 44 | 1600 | 2.0 |  | R104 |  | 0.9
774 | PP | J-900GP | 破壊靭性 |  | ASTM D5045-93 | サーボパルサーEHF-ED50KN-20Ｌ |  | SENB |  | 12.75 | 6.4 |  | スライド | 6.59 | 有 | -20 | 10 | 197 | 197 | 3.02 | [7 empty] | 出光石油化学株式会社 | IDEMITSU PP |  | 23200 |  | 射出成形 | 12.7 | 15.8 |  | 60 |  | 200 | [5 empty] | -35～5 | 163 | 13 | 35 | 44 | 1600 | 2.0 |  | R104 |  | 0.9
775 | PP | J-900GP | 破壊靭性 |  | ASTM D5045-93 | サーボパルサーEHF-ED50KN-20Ｌ |  | SENB |  | 12.75 | 6.4 |  | スライド | 6.28 | 有 | -20 | 10 | 204 | 204 | 2.9 | [7 empty] | 出光石油化学株式会社 | IDEMITSU PP |  | 23200 |  | 射出成形 | 12.7 | 15.8 |  | 100 |  | 200 | [5 empty] | -35～5 | 163 | 13 | 35 | 44 | 1600 | 2.0 |  | R104 |  | 0.9
776 | PP | J-900GP | 破壊靭性 |  | ASTM D5045-93 | サーボパルサーEHF-ED50KN-20Ｌ |  | SENB |  | 12.75 | 6.4 |  | スライド | 6.46 | 有 | -20 | 10 | 210 | 210 | 3.11 | [7 empty] | 出光石油化学株式会社 | IDEMITSU PP |  | 23200 |  | 射出成形 | 36.4 | 45.3 |  | 60 |  | 200 | [5 empty] | -35～5 | 163 | 13 | 35 | 44 | 1600 | 2.0 |  | R104 |  | 0.9
777 | PP | J-900GP | 破壊靭性 |  | ASTM D5045-93 | サーボパルサーEHF-ED50KN-20Ｌ |  | SENB |  | 12.7 | 6.4 |  | スライド | 6.41 | 有 | -20 | 10 | 205 | 205 | 3.03 | [7 empty] | 出光石油化学株式会社 | IDEMITSU PP |  | 23200 |  | 射出成形 | 2.8 | 3.5 |  | 60 |  | 200 | [5 empty] | -35～5 | 163 | 13 | 35 | 44 | 1600 | 2.0 |  | R104 |  | 0.9
778 | PP | J-900GP | 破壊靭性 |  | ASTM D5045-93 | サーボパルサーEHF-ED50KN-20Ｌ |  | SENB |  | 12.75 | 6.4 |  | スライド | 6.44 | 有 | -20 | 10 | 205 | 205 | 3.02 | [7 empty] | 出光石油化学株式会社 | IDEMITSU PP |  | 23200 |  | 射出成形 | 12.7 | 15.8 |  | 30 |  | 200 | [5 empty] | -35～5 | 163 | 13 | 35 | 44 | 1600 | 2.0 |  | R104 |  | 0.9
779 | PP | J-900GP | 破壊靭性 |  | ASTM D5045-93 | サーボパルサーEHF-ED50KN-20Ｌ |  | SENB |  | 12.75 | 6.4 |  | スライド | 6.52 | 有 | -20 | 10 | 204 | 204 | 3.06 | [7 empty] | 出光石油化学株式会社 | IDEMITSU PP |  | 23200 |  | 射出成形 | 12.7 | 15.8 |  | 60 |  | 200 | [5 empty] | -35～5 | 163 | 13 | 35 | 44 | 1600 | 2.0 |  | R104 |  | 0.9
780 | PP | J-900GP | 破壊靭性 |  | ASTM D5045-93 | サーボパルサーEHF-ED50KN-20Ｌ |  | SENB |  | 12.75 | 6.4 |  | スライド | 6.36 | 有 | -20 | 10 | 206 | 206 | 2.98 | [7 empty] | 出光石油化学株式会社 | IDEMITSU PP |  | 23200 |  | 射出成形 | 12.7 | 15.8 |  | 100 |  | 200 | [5 empty] | -35～5 | 163 | 13 | 35 | 44 | 1600 | 2.0 |  | R104 |  | 0.9
781 | PP | J-900GP | 破壊靭性 |  | ASTM D5045-93 | サーボパルサーEHF-ED50KN-20Ｌ |  | SENB |  | 12.7 | 6.4 |  | スライド | 6.46 | 有 | -20 | 10 | 220 | 220 | 3.28 | [7 empty] | 出光石油化学株式会社 | IDEMITSU PP |  | 23200 |  | 射出成形 | 36.4 | 45.3 |  | 60 |  | 200 | [5 empty] | -35～5 | 163 | 13 | 35 | 44 | 1600 | 2.0 |  | R104 |  | 0.9
782 | PP | J-900GP | 破壊靭性 |  | ASTM D5045-93 | サーボパルサーEHF-ED50KN-20Ｌ |  | SENB |  | 12.75 | 6.4 |  | スライド | 6.41 | 有 | 0 | 10 | 172 | 206 | 2.52 | [5 empty] | . |  | 出光石油化学株式会社 | IDEMITSU PP |  | 23200 |  | 射出成形 | 2.8 | 3.5 |  | 60 |  | 200 | [5 empty] | -35～5 | 163 | 13 | 35 | 44 | 1600 | 2.0 |  | R104 |  | 0.9
783 | PP | J-900GP | 破壊靭性 |  | ASTM D5045-93 | サーボパルサーEHF-ED50KN-20Ｌ |  | SENB |  | 12.75 | 6.4 |  | スライド | 6.47 | 有 | 0 | 10 | 196 | 196 | 2.91 | [5 empty] | . |  | 出光石油化学株式会社 | IDEMITSU PP |  | 23200 |  | 射出成形 | 12.7 | 15.8 |  | 30 |  | 200 | [5 empty] | -35～5 | 163 | 13 | 35 | 44 | 1600 | 2.0 |  | R104 |  | 0.9
784 | PP | J-900GP | 破壊靭性 |  | ASTM D5045-93 | サーボパルサーEHF-ED50KN-20Ｌ |  | SENB |  | 12.75 | 6.4 |  | スライド | 6.45 | 有 | 0 | 10 | 180 | 193 | 2.66 | [5 empty] | . |  | 出光石油化学株式会社 | IDEMITSU PP |  | 23200 |  | 射出成形 | 12.7 | 15.8 |  | 60 |  | 200 | [5 empty] | -35～5 | 163 | 13 | 35 | 44 | 1600 | 2.0 |  | R104 |  | 0.9
785 | PP | J-900GP | 破壊靭性 |  | ASTM D5045-93 | サーボパルサーEHF-ED50KN-20Ｌ |  | SENB |  | 12.7 | 6.4 |  | スライド | 6.34 | 有 | 0 | 10 | 144 | 203 | 2.09 | [5 empty] | . |  | 出光石油化学株式会社 | IDEMITSU PP |  | 23200 |  | 射出成形 | 12.7 | 15.8 |  | 100 |  | 200 | [5 empty] | -35～5 | 163 | 13 | 35 | 44 | 1600 | 2.0 |  | R104 |  | 0.9
786 | PP | J-900GP | 破壊靭性 |  | ASTM D5045-93 | サーボパルサーEHF-ED50KN-20Ｌ |  | SENB |  | 12.75 | 6.4 |  | スライド | 6.44 | 有 | 0 | 10 | 201 | 201 | 2.97 | [5 empty] | . |  | 出光石油化学株式会社 | IDEMITSU PP |  | 23200 |  | 射出成形 | 36.4 | 45.3 |  | 60 |  | 200 | [5 empty] | -35～5 | 163 | 13 | 35 | 44 | 1600 | 2.0 |  | R104 |  | 0.9
787 | PP | J-900GP | 破壊靭性 |  | ASTM D5045-93 | サーボパルサーEHF-ED50KN-20Ｌ |  | SENB |  | 12.75 | 6.4 |  | スライド | 6.53 | 有 | 0 | 10 | 150 | 197 | 2.27 | [5 empty] | . |  | 出光石油化学株式会社 | IDEMITSU PP |  | 23200 |  | 射出成形 | 2.8 | 3.5 |  | 60 |  | 200 | [5 empty] | -35～5 | 163 | 13 | 35 | 44 | 1600 | 2.0 |  | R104 |  | 0.9
788 | PP | J-900GP | 破壊靭性 |  | ASTM D5045-93 | サーボパルサーEHF-ED50KN-20Ｌ |  | SENB |  | 12.75 | 6.4 |  | スライド | 6.46 | 有 | 0 | 10 | 171 | 196 | 2.51 | [5 empty] | . |  | 出光石油化学株式会社 | IDEMITSU PP |  | 23200 |  | 射出成形 | 12.7 | 15.8 |  | 30 |  | 200 | [5 empty] | -35～5 | 163 | 13 | 35 | 44 | 1600 | 2.0 |  | R104 |  | 0.9
789 | PP | J-900GP | 破壊靭性 |  | ASTM D5045-93 | サーボパルサーEHF-ED50KN-20Ｌ |  | SENB |  | 12.75 | 6.4 |  | スライド | 6.4 | 有 | 0 | 10 | 194 | 194 | 2.83 | [5 empty] | . |  | 出光石油化学株式会社 | IDEMITSU PP |  | 23200 |  | 射出成形 | 12.7 | 15.8 |  | 60 |  | 200 | [5 empty] | -35～5 | 163 | 13 | 35 | 44 | 1600 | 2.0 |  | R104 |  | 0.9
790 | PP | J-900GP | 破壊靭性 |  | ASTM D5045-93 | サーボパルサーEHF-ED50KN-20Ｌ |  | SENB |  | 12.75 | 6.4 |  | スライド | 6.31 | 有 | 0 | 10 | 206 | 206 | 2.93 | [5 empty] | . |  | 出光石油化学株式会社 | IDEMITSU PP |  | 23200 |  | 射出成形 | 12.7 | 15.8 |  | 100 |  | 200 | [5 empty] | -35～5 | 163 | 13 | 35 | 44 | 1600 | 2.0 |  | R104 |  | 0.9
791 | PP | J-900GP | 破壊靭性 |  | ASTM D5045-93 | サーボパルサーEHF-ED50KN-20Ｌ |  | SENB |  | 12.75 | 6.4 |  | スライド | 6.41 | 有 | 0 | 10 | 170 | 204 | 2.49 | [5 empty] | . |  | 出光石油化学株式会社 | IDEMITSU PP |  | 23200 |  | 射出成形 | 36.4 | 45.3 |  | 60 |  | 200 | [5 empty] | -35～5 | 163 | 13 | 35 | 44 | 1600 | 2.0 |  | R104 |  | 0.9
792 | PP | J-900GP | 破壊靭性 |  | ASTM D5045-93 | サーボパルサーEHF-ED50KN-20Ｌ |  | SENB |  | 12.75 | 6.4 |  | スライド | 6.42 | 有 | 0 | 10 | 172 | 197 | 2.52 | [5 empty] | . |  | 出光石油化学株式会社 | IDEMITSU PP |  | 23200 |  | 射出成形 | 2.8 | 3.5 |  | 60 |  | 200 | [5 empty] | -35～5 | 163 | 13 | 35 | 44 | 1600 | 2.0 |  | R104 |  | 0.9
793 | PP | J-900GP | 破壊靭性 |  | ASTM D5045-93 | サーボパルサーEHF-ED50KN-20Ｌ |  | SENB |  | 12.75 | 6.4 |  | スライド | 6.4 | 有 | 0 | 10 | 174 | 199 | 2.52 | [5 empty] | . |  | 出光石油化学株式会社 | IDEMITSU PP |  | 23200 |  | 射出成形 | 12.7 | 15.8 |  | 30 |  | 200 | [5 empty] | -35～5 | 163 | 13 | 35 | 44 | 1600 | 2.0 |  | R104 |  | 0.9
794 | PP | J-900GP | 破壊靭性 |  | ASTM D5045-93 | サーボパルサーEHF-ED50KN-20Ｌ |  | SENB |  | 12.75 | 6.4 |  | スライド | 6.4 | 有 | 0 | 10 | 201 | 201 | 2.93 | [5 empty] | . |  | 出光石油化学株式会社 | IDEMITSU PP |  | 23200 |  | 射出成形 | 12.7 | 15.8 |  | 60 |  | 200 | [5 empty] | -35～5 | 163 | 13 | 35 | 44 | 1600 | 2.0 |  | R104 |  | 0.9
795 | PP | J-900GP | 破壊靭性 |  | ASTM D5045-93 | サーボパルサーEHF-ED50KN-20Ｌ |  | SENB |  | 12.75 | 6.4 |  | スライド | 6.34 | 有 | 0 | 10 | 174 | 204 | 2.51 | [5 empty] | . |  | 出光石油化学株式会社 | IDEMITSU PP |  | 23200 |  | 射出成形 | 12.7 | 15.8 |  | 100 |  | 200 | [5 empty] | -35～5 | 163 | 13 | 35 | 44 | 1600 | 2.0 |  | R104 |  | 0.9
796 | PP | J-900GP | 破壊靭性 |  | ASTM D5045-93 | サーボパルサーEHF-ED50KN-20Ｌ |  | SENB |  | 12.75 | 6.4 |  | スライド | 6.4 | 有 | 0 | 10 | 184 | 199 | 2.69 | [5 empty] | . |  | 出光石油化学株式会社 | IDEMITSU PP |  | 23200 |  | 射出成形 | 36.4 | 45.3 |  | 60 |  | 200 | [5 empty] | -35～5 | 163 | 13 | 35 | 44 | 1600 | 2.0 |  | R104 |  | 0.9
797 | PP | J-900GP | 破壊靭性 |  | ASTM D5045-93 | サーボパルサーEHF-ED50KN-20Ｌ |  | SENB |  | 12.75 | 6.4 |  | スライド | 6.32 | 有 | 23 | 10 | 85 | 176 | 1.22 | [5 empty] | . |  | 出光石油化学株式会社 | IDEMITSU PP |  | 23200 |  | 射出成形 | 2.8 | 3.5 |  | 60 |  | 200 | [5 empty] | -35～5 | 163 | 13 | 35 | 44 | 1600 | 2.0 |  | R104 |  | 0.9
798 | PP | J-900GP | 破壊靭性 |  | ASTM D5045-93 | サーボパルサーEHF-ED50KN-20Ｌ |  | SENB |  | 12.8 | 6.4 |  | スライド | 6.36 | 有 | 23 | 10 | 81 | 178 | 1.16 | [5 empty] | . |  | 出光石油化学株式会社 | IDEMITSU PP |  | 23200 |  | 射出成形 | 12.7 | 15.8 |  | 30 |  | 200 | [5 empty] | -35～5 | 163 | 13 | 35 | 44 | 1600 | 2.0 |  | R104 |  | 0.9
799 | PP | J-900GP | 破壊靭性 |  | ASTM D5045-93 | サーボパルサーEHF-ED50KN-20Ｌ |  | SENB |  | 12.75 | 6.4 |  | スライド | 6.34 | 有 | 23 | 10 | 84 | 177 | 1.21 | [5 empty] | . |  | 出光石油化学株式会社 | IDEMITSU PP |  | 23200 |  | 射出成形 | 12.7 | 15.8 |  | 60 |  | 200 | [5 empty] | -35～5 | 163 | 13 | 35 | 44 | 1600 | 2.0 |  | R104 |  | 0.9
800 | PP | J-900GP | 破壊靭性 |  | ASTM D5045-93 | サーボパルサーEHF-ED50KN-20Ｌ |  | SENB |  | 12.75 | 6.4 |  | スライド | 6.29 | 有 | 23 | 10 | 113 | 176 | 1.61 | [5 empty] | . |  | 出光石油化学株式会社 | IDEMITSU PP |  | 23200 |  | 射出成形 | 12.7 | 15.8 |  | 100 |  | 200 | [5 empty] | -35～5 | 163 | 13 | 35 | 44 | 1600 | 2.0 |  | R104 |  | 0.9
801 | PP | J-900GP | 破壊靭性 |  | ASTM D5045-93 | サーボパルサーEHF-ED50KN-20Ｌ |  | SENB |  | 12.75 | 6.4 |  | スライド | 6.31 | 有 | 23 | 10 | 107 | 177 | 1.52 | [5 empty] | . |  | 出光石油化学株式会社 | IDEMITSU PP |  | 23200 |  | 射出成形 | 36.4 | 45.3 |  | 60 |  | 200 | [5 empty] | -35～5 | 163 | 13 | 35 | 44 | 1600 | 2.0 |  | R104 |  | 0.9
802 | PP | J-900GP | 破壊靭性 |  | ASTM D5045-93 | サーボパルサーEHF-ED50KN-20Ｌ |  | SENB |  | 12.75 | 6.4 |  | スライド | 6.26 | 有 | 23 | 10 | 171 | 185 | 2.41 | [5 empty] | . |  | 出光石油化学株式会社 | IDEMITSU PP |  | 23200 |  | 射出成形 | 12.7 | 15.8 |  | 60 |  | 200 | [5 empty] | -35～5 | 163 | 13 | 35 | 44 | 1600 | 2.0 |  | R104 |  | 0.9
803 | PP | J-900GP | 破壊靭性 |  | ASTM D5045-93 | サーボパルサーEHF-ED50KN-20Ｌ |  | SENB |  | 12.75 | 6.4 |  | スライド | 6.28 | 有 | 23 | 10 | 180 | 180 | 2.55 | [5 empty] | . |  | 出光石油化学株式会社 | IDEMITSU PP |  | 23200 |  | 射出成形 | 12.7 | 15.8 |  | 100 |  | 200 | [5 empty] | -35～5 | 163 | 13 | 35 | 44 | 1600 | 2.0 |  | R104 |  | 0.9
804 | PP | J-900GP | 破壊靭性 |  | ASTM D5045-93 | サーボパルサーEHF-ED50KN-20Ｌ |  | SENB |  | 12.75 | 6.4 |  | スライド | 6.3 | 有 | 23 | 10 | 153 | 179 | 2.17 | [5 empty] | . |  | 出光石油化学株式会社 | IDEMITSU PP |  | 23200 |  | 射出成形 | 36.4 | 45.3 |  | 60 |  | 200 | [5 empty] | -35～5 | 163 | 13 | 35 | 44 | 1600 | 2.0 |  | R104 |  | 0.9
805 | PS | HH30 | 破壊靭性 |  | ASTM D5045-93 | サーボパルサーEHF-ED50KN-20Ｌ |  | SENB |  | 12.75 | 6.4 |  | 押し込み | 5.85 | 無 | -40 | 10 | 265 | 265 | 3.38 | [7 empty] | 出光石油化学株式会社 | IDEMITSU PS |  | 245000 |  | 射出成形 | 13.4 | 16.7 |  | 50 |  | 200 | [5 empty] | 99 |  | 4 | 50 | 87 | 3000 | 1.9 |  | M60 |  | 1.05
806 | PS | HH30 | 破壊靭性 |  | ASTM D5045-93 | サーボパルサーEHF-ED50KN-20Ｌ |  | SENB |  | 12.8 | 6.4 |  | 押し込み | 5.88 | 無 | -40 | 10 | 273 | 276 | 3.49 | [7 empty] | 出光石油化学株式会社 | IDEMITSU PS |  | 245000 |  | 射出成形 | 13.4 | 16.7 |  | 100 |  | 200 | [5 empty] | 99 |  | 4 | 50 | 87 | 3000 | 1.9 |  | M60 |  | 1.05
807 | PS | HH30 | 破壊靭性 |  | ASTM D5045-93 | サーボパルサーEHF-ED50KN-20Ｌ |  | SENB |  | 12.8 | 6.4 |  | 押し込み | 5.92 | 無 | -40 | 10 | 293 | 296 | 3.78 | [7 empty] | 出光石油化学株式会社 | IDEMITSU PS |  | 245000 |  | 射出成形 | 13.4 | 16.7 |  | 100 |  | 200 | [5 empty] | 99 |  | 4 | 50 | 87 | 3000 | 1.9 |  | M60 |  | 1.05
808 | PS | HH30 | 破壊靭性 |  | ASTM D5045-93 | サーボパルサーEHF-ED50KN-20Ｌ |  | SENB |  | 12.8 | 6.4 |  | 押し込み | 5.85 | 無 | -40 | 10 | 316 | 316 | 4.01 | [7 empty] | 出光石油化学株式会社 | IDEMITSU PS |  | 245000 |  | 射出成形 | 1.5 | 1.9 |  | 50 |  | 200 | [5 empty] | 99 |  | 4 | 50 | 87 | 3000 | 1.9 |  | M60 |  | 1.05
809 | PS | HH30 | 破壊靭性 |  | ASTM D5045-93 | サーボパルサーEHF-ED50KN-20Ｌ |  | SENB |  | 12.75 | 6.4 |  | 押し込み | 5.93 | 無 | -40 | 10 | 264 | 281 | 3.45 | [7 empty] | 出光石油化学株式会社 | IDEMITSU PS |  | 245000 |  | 射出成形 | 2.8 | 3.5 |  | 50 |  | 200 | [5 empty] | 99 |  | 4 | 50 | 87 | 3000 | 1.9 |  | M60 |  | 1.05
810 | PS | HH30 | 破壊靭性 |  | ASTM D5045-93 | サーボパルサーEHF-ED50KN-20Ｌ |  | SENB |  | 12.8 | 6.4 |  | 押し込み | 5.94 | 無 | -40 | 10 | 272 | 272 | 3.52 | [7 empty] | 出光石油化学株式会社 | IDEMITSU PS |  | 245000 |  | 射出成形 | 29.4 | 36.6 |  | 50 |  | 200 | [5 empty] | 99 |  | 4 | 50 | 87 | 3000 | 1.9 |  | M60 |  | 1.05
811 | PS | HH30 | 破壊靭性 |  | ASTM D5045-93 | サーボパルサーEHF-ED50KN-20Ｌ |  | SENB |  | 12.8 | 6.4 |  | 押し込み | 5.85 | 無 | -40 | 10 | 266 | 267 | 3.38 | [7 empty] | 出光石油化学株式会社 | IDEMITSU PS |  | 245000 |  | 射出成形 | 36.8 | 45.8 |  | 50 |  | 200 | [5 empty] | 99 |  | 4 | 50 | 87 | 3000 | 1.9 |  | M60 |  | 1.05
812 | PS | HH30 | 破壊靭性 |  | ASTM D5045-93 | サーボパルサーEHF-ED50KN-20Ｌ |  | SENB |  | 12.8 | 6.4 |  | 押し込み | 5.89 | 無 | -40 | 10 | 255 | 267 | 3.26 | [7 empty] | 出光石油化学株式会社 | IDEMITSU PS |  | 245000 |  | 射出成形 | 36.8 | 45.8 |  | 50 |  | 200 | [5 empty] | 99 |  | 4 | 50 | 87 | 3000 | 1.9 |  | M60 |  | 1.05
813 | PS | HH30 | 破壊靭性 |  | ASTM D5045-93 | サーボパルサーEHF-ED50KN-20Ｌ |  | SENB |  | 12.8 | 6.4 |  | 押し込み | 5.99 | 無 | -20 | 10 | 276 | 286 | 3.62 | [7 empty] | 出光石油化学株式会社 | IDEMITSU PS |  | 245000 |  | 射出成形 | 13.4 | 16.7 |  | 30 |  | 200 | [5 empty] | 99 |  | 4 | 50 | 87 | 3000 | 1.9 |  | M60 |  | 1.05
814 | PS | HH30 | 破壊靭性 |  | ASTM D5045-93 | サーボパルサーEHF-ED50KN-20Ｌ |  | SENB |  | 12.8 | 6.4 |  | 押し込み | 5.92 | 無 | -20 | 10 | 261 | 284 | 3.36 | [7 empty] | 出光石油化学株式会社 | IDEMITSU PS |  | 245000 |  | 射出成形 | 13.4 | 16.7 |  | 50 |  | 200 | [5 empty] | 99 |  | 4 | 50 | 87 | 3000 | 1.9 |  | M60 |  | 1.05
815 | PS | HH30 | 破壊靭性 |  | ASTM D5045-93 | サーボパルサーEHF-ED50KN-20Ｌ |  | SENB |  | 12.94 | 6.4 |  | タッピング | 6.23 | 無 | 23 | 10 | 144 | 144 | 1.93 | [7 empty] | 出光石油化学株式会社 | IDEMITSU PS |  | 245000 |  | 射出成形 | 13.4 | 16.7 |  | 100 |  | 200 | [5 empty] | 99 |  | 4 | 50 | 87 | 3000 | 1.9 |  | M60 |  | 1.05
816 | PS | HH30 | 破壊靭性 |  | ASTM D5045-93 | サーボパルサーEHF-ED50KN-20Ｌ |  | SENB |  | 12.86 | 6.4 |  | タッピング | 6.39 | 無 | 23 | 10 | 182 | 182 | 2.59 | [7 empty] | 出光石油化学株式会社 | IDEMITSU PS |  | 245000 |  | 射出成形 | 13.4 | 16.7 |  | 30 |  | 200 | [5 empty] | 99 |  | 4 | 50 | 87 | 3000 | 1.9 |  | M60 |  | 1.05
817 | PS | HH30 | 破壊靭性 |  | ASTM D5045-93 | サーボパルサーEHF-ED50KN-20Ｌ |  | SENB |  | 12.84 | 6.4 |  | タッピング | 6.45 | 無 | 23 | 10 | 159 | 159 | 2.31 | [7 empty] | 出光石油化学株式会社 | IDEMITSU PS |  | 245000 |  | 射出成形 | 13.4 | 16.7 |  | 30 |  | 200 | [5 empty] | 99 |  | 4 | 50 | 87 | 3000 | 1.9 |  | M60 |  | 1.05
818 | PS | HH30 | 破壊靭性 |  | ASTM D5045-93 | サーボパルサーEHF-ED50KN-20Ｌ |  | SENB |  | 12.84 | 6.4 |  | タッピング | 6.46 | 無 | 23 | 10 | 154 | 154 | 2.24 | [7 empty] | 出光石油化学株式会社 | IDEMITSU PS |  | 245000 |  | 射出成形 | 13.4 | 16.7 |  | 30 |  | 200 | [5 empty] | 99 |  | 4 | 50 | 87 | 3000 | 1.9 |  | M60 |  | 1.05
819 | PS | HH30 | 破壊靭性 |  | ASTM D5045-93 | サーボパルサーEHF-ED50KN-20Ｌ |  | SENB |  | 12.86 | 6.4 |  | タッピング | 6.45 | 無 | 23 | 10 | 160 | 176 | 2.31 | [7 empty] | 出光石油化学株式会社 | IDEMITSU PS |  | 245000 |  | 射出成形 | 13.4 | 16.7 |  | 30 |  | 200 | [5 empty] | 99 |  | 4 | 50 | 87 | 3000 | 1.9 |  | M60 |  | 1.05
820 | PS | HH30 | 破壊靭性 |  | ASTM D5045-93 | サーボパルサーEHF-ED50KN-20Ｌ |  | SENB |  | 12.85 | 6.4 |  | タッピング | 6.27 | 無 | 23 | 10 | 188 | 201 | 2.62 | [7 empty] | 出光石油化学株式会社 | IDEMITSU PS |  | 245000 |  | 射出成形 | 13.4 | 16.7 |  | 50 |  | 200 | [5 empty] | 99 |  | 4 | 50 | 87 | 3000 | 1.9 |  | M60 |  | 1.05
821 | PS | HH30 | 破壊靭性 |  | ASTM D5045-93 | サーボパルサーEHF-ED50KN-20Ｌ |  | SENB |  | 12.89 | 6.4 |  | タッピング | 6.43 | 無 | 23 | 10 | 180 | 180 | 2.57 | [7 empty] | 出光石油化学株式会社 | IDEMITSU PS |  | 245000 |  | 射出成形 | 13.4 | 16.7 |  | 50 |  | 200 | [5 empty] | 99 |  | 4 | 50 | 87 | 3000 | 1.9 |  | M60 |  | 1.05
822 | PS | HH30 | 破壊靭性 |  | ASTM D5045-93 | サーボパルサーEHF-ED50KN-20Ｌ |  | SENB |  | 12.95 | 6.4 |  | タッピング | 6.48 | 無 | 23 | 10 | 167 | 167 | 2.39 | [7 empty] | 出光石油化学株式会社 | IDEMITSU PS |  | 245000 |  | 射出成形 | 13.4 | 16.7 |  | 50 |  | 200 | [5 empty] | 99 |  | 4 | 50 | 87 | 3000 | 1.9 |  | M60 |  | 1.05
823 | PS | HH30 | 破壊靭性 |  | ASTM D5045-93 | サーボパルサーEHF-ED50KN-20Ｌ |  | SENB |  | 12.88 | 6.4 |  | タッピング | 6.47 | 無 | 23 | 10 | 175 | 175 | 2.52 | [7 empty] | 出光石油化学株式会社 | IDEMITSU PS |  | 245000 |  | 射出成形 | 13.4 | 16.7 |  | 50 |  | 200 | [5 empty] | 99 |  | 4 | 50 | 87 | 3000 | 1.9 |  | M60 |  | 1.05
824 | PS | HH30 | 破壊靭性 |  | ASTM D5045-93 | サーボパルサーEHF-ED50KN-20Ｌ |  | SENB |  | 12.9 | 6.4 |  | タッピング | 6.45 | 無 | 23 | 10 | 175 | 175 | 2.52 | [7 empty] | 出光石油化学株式会社 | IDEMITSU PS |  | 245000 |  | 射出成形 | 13.4 | 16.7 |  | 100 |  | 200 | [5 empty] | 99 |  | 4 | 50 | 87 | 3000 | 1.9 |  | M60 |  | 1.05
825 | PS | HH30 | 破壊靭性 |  | ASTM D5045-93 | サーボパルサーEHF-ED50KN-20Ｌ |  | SENB |  | 12.79 | 6.4 |  | タッピング | 6.25 | 無 | 23 | 10 | 179 | 197 | 2.51 | [7 empty] | 出光石油化学株式会社 | IDEMITSU PS |  | 245000 |  | 射出成形 | 13.4 | 16.7 |  | 30 |  | 200 | [5 empty] | 99 |  | 4 | 50 | 87 | 3000 | 1.9 |  | M60 |  | 1.05
826 | PS | HH30 | 破壊靭性 |  | ASTM D5045-93 | サーボパルサーEHF-ED50KN-20Ｌ |  | SENB |  | 12.83 | 6.4 |  | タッピング | 6.24 | 無 | 23 | 10 | 201 | 213 | 2.78 | [7 empty] | 出光石油化学株式会社 | IDEMITSU PS |  | 245000 |  | 射出成形 | 13.4 | 16.7 |  | 30 |  | 200 | [5 empty] | 99 |  | 4 | 50 | 87 | 3000 | 1.9 |  | M60 |  | 1.05
827 | PS | HH30 | 破壊靭性 |  | ASTM D5045-93 | サーボパルサーEHF-ED50KN-20Ｌ |  | SENB |  | 12.93 | 6.4 |  | タッピング | 6.27 | 無 | 23 | 10 | 176 | 176 | 2.42 | [7 empty] | 出光石油化学株式会社 | IDEMITSU PS |  | 245000 |  | 射出成形 | 13.4 | 16.7 |  | 50 |  | 200 | [5 empty] | 99 |  | 4 | 50 | 87 | 3000 | 1.9 |  | M60 |  | 1.05
828 | PS | HH30 | 破壊靭性 |  | ASTM D5045-93 | サーボパルサーEHF-ED50KN-20Ｌ |  | SENB |  | 12.77 | 6.4 |  | タッピング | 6.17 | 無 | 23 | 10 | 168 | 168 | 2.32 | [7 empty] | 出光石油化学株式会社 | IDEMITSU PS |  | 245000 |  | 射出成形 | 13.4 | 16.7 |  | 50 |  | 200 | [5 empty] | 99 |  | 4 | 50 | 87 | 3000 | 1.9 |  | M60 |  | 1.05
829 | PS | HH30 | 破壊靭性 |  | ASTM D5045-93 | サーボパルサーEHF-ED50KN-20Ｌ |  | SENB |  | 12.79 | 6.4 |  | タッピング | 6.07 | 無 | 23 | 10 | 180 | 180 | 2.41 | [7 empty] | 出光石油化学株式会社 | IDEMITSU PS |  | 245000 |  | 射出成形 | 13.4 | 16.7 |  | 50 |  | 200 | [5 empty] | 99 |  | 4 | 50 | 87 | 3000 | 1.9 |  | M60 |  | 1.05
830 | PS | HH30 | 破壊靭性 |  | ASTM D5045-93 | サーボパルサーEHF-ED50KN-20Ｌ |  | SENB |  | 12.87 | 6.4 |  | タッピング | 6.27 | 無 | 23 | 10 | 158 | 158 | 2.21 | [7 empty] | 出光石油化学株式会社 | IDEMITSU PS |  | 245000 |  | 射出成形 | 13.4 | 16.7 |  | 100 |  | 200 | [5 empty] | 99 |  | 4 | 50 | 87 | 3000 | 1.9 |  | M60 |  | 1.05
831 | PS | HH30 | 破壊靭性 |  | ASTM D5045-93 | サーボパルサーEHF-ED50KN-20Ｌ |  | SENB |  | 12.87 | 6.4 |  | タッピング | 6.3 | 無 | 23 | 10 | 174 | 174 | 2.42 | [7 empty] | 出光石油化学株式会社 | IDEMITSU PS |  | 245000 |  | 射出成形 | 13.4 | 16.7 |  | 100 |  | 200 | [5 empty] | 99 |  | 4 | 50 | 87 | 3000 | 1.9 |  | M60 |  | 1.05
832 | PS | HH30 | 破壊靭性 |  | ASTM D5045-93 | サーボパルサーEHF-ED50KN-20Ｌ |  | SENB |  | 12.87 | 6.4 |  | タッピング | 6.28 | 無 | 23 | 10 | 171 | 171 | 2.39 | [7 empty] | 出光石油化学株式会社 | IDEMITSU PS |  | 245000 |  | 射出成形 | 13.4 | 16.7 |  | 100 |  | 200 | [5 empty] | 99 |  | 4 | 50 | 87 | 3000 | 1.9 |  | M60 |  | 1.05
833 | PS | HH30 | 破壊靭性 |  | ASTM D5045-93 | サーボパルサーEHF-ED50KN-20Ｌ |  | SENB |  | 12.86 | 6.4 |  | タッピング | 6.25 | 無 | 23 | 10 | 161 | 161 | 2.22 | [7 empty] | 出光石油化学株式会社 | IDEMITSU PS |  | 245000 |  | 射出成形 | 13.4 | 16.7 |  | 100 |  | 200 | [5 empty] | 99 |  | 4 | 50 | 87 | 3000 | 1.9 |  | M60 |  | 1.05
834 | PS | HH30 | 破壊靭性 |  | ASTM D5045-93 | サーボパルサーEHF-ED50KN-20Ｌ |  | SENB |  | 12.82 | 6.4 |  | タッピング | 6.4 | 無 | 23 | 10 | 154 | 169 | 2.24 | [7 empty] | 出光石油化学株式会社 | IDEMITSU PS |  | 245000 |  | 射出成形 | 2.8 | 3.5 |  | 50 |  | 200 | [5 empty] | 99 |  | 4 | 50 | 87 | 3000 | 1.9 |  | M60 |  | 1.05
835 | PS | HH30 | 破壊靭性 |  | ASTM D5045-93 | サーボパルサーEHF-ED50KN-20Ｌ |  | SENB |  | 12.8 | 6.4 |  | タッピング | 6.34 | 無 | 23 | 10 | 122 | 122 | 1.74 | [7 empty] | 出光石油化学株式会社 | IDEMITSU PS |  | 245000 |  | 射出成形 | 2.8 | 3.5 |  | 50 |  | 200 | [5 empty] | 99 |  | 4 | 50 | 87 | 3000 | 1.9 |  | M60 |  | 1.05
836 | PS | HH30 | 破壊靭性 |  | ASTM D5045-93 | サーボパルサーEHF-ED50KN-20Ｌ |  | SENB |  | 12.83 | 6.4 |  | タッピング | 6.35 | 無 | 23 | 10 | 150 | 150 | 2.13 | [7 empty] | 出光石油化学株式会社 | IDEMITSU PS |  | 245000 |  | 射出成形 | 2.8 | 3.5 |  | 50 |  | 200 | [5 empty] | 99 |  | 4 | 50 | 87 | 3000 | 1.9 |  | M60 |  | 1.05
837 | PS | HH30 | 破壊靭性 |  | ASTM D5045-93 | サーボパルサーEHF-ED50KN-20Ｌ |  | SENB |  | 12.8 | 6.4 |  | タッピング | 6.26 | 無 | 23 | 10 | 150 | 150 | 2.1 | [7 empty] | 出光石油化学株式会社 | IDEMITSU PS |  | 245000 |  | 射出成形 | 2.8 | 3.5 |  | 50 |  | 200 | [5 empty] | 99 |  | 4 | 50 | 87 | 3000 | 1.9 |  | M60 |  | 1.05
838 | PS | HH30 | 破壊靭性 |  | ASTM D5045-93 | サーボパルサーEHF-ED50KN-20Ｌ |  | SENB |  | 12.82 | 6.4 |  | タッピング | 6.33 | 無 | 23 | 10 | 131 | 131 | 1.87 | [7 empty] | 出光石油化学株式会社 | IDEMITSU PS |  | 245000 |  | 射出成形 | 2.8 | 3.5 |  | 50 |  | 200 | [5 empty] | 99 |  | 4 | 50 | 87 | 3000 | 1.9 |  | M60 |  | 1.05
839 | PS | HH30 | 破壊靭性 |  | ASTM D5045-93 | サーボパルサーEHF-ED50KN-20Ｌ |  | SENB |  | 12.79 | 6.4 |  | タッピング | 6.35 | 無 | 23 | 10 | 150 | 155 | 2.15 | [7 empty] | 出光石油化学株式会社 | IDEMITSU PS |  | 245000 |  | 射出成形 | 2.8 | 3.5 |  | 50 |  | 200 | [5 empty] | 99 |  | 4 | 50 | 87 | 3000 | 1.9 |  | M60 |  | 1.05
840 | PS | HH30 | 破壊靭性 |  | ASTM D5045-93 | サーボパルサーEHF-ED50KN-20Ｌ |  | SENB |  | 12.84 | 6.4 |  | タッピング | 6.66 | 無 | 23 | 10 | 119 | 119 | 1.82 | [7 empty] | 出光石油化学株式会社 | IDEMITSU PS |  | 245000 |  | 射出成形 | 2.1 | 2.6 |  | 50 |  | 200 | [5 empty] | 99 |  | 4 | 50 | 87 | 3000 | 1.9 |  | M60 |  | 1.05
841 | PS | HH30 | 破壊靭性 |  | ASTM D5045-93 | サーボパルサーEHF-ED50KN-20Ｌ |  | SENB |  | 12.79 | 6.4 |  | タッピング | 6.39 | 無 | 23 | 10 | 165 | 178 | 2.39 | [7 empty] | 出光石油化学株式会社 | IDEMITSU PS |  | 245000 |  | 射出成形 | 2.1 | 2.6 |  | 50 |  | 200 | [5 empty] | 99 |  | 4 | 50 | 87 | 3000 | 1.9 |  | M60 |  | 1.05
842 | PS | HH30 | 破壊靭性 |  | ASTM D5045-93 | サーボパルサーEHF-ED50KN-20Ｌ |  | SENB |  | 12.76 | 6.4 |  | タッピング | 6.5 | 無 | 23 | 10 | 154 | 154 | 2.3 | [7 empty] | 出光石油化学株式会社 | IDEMITSU PS |  | 245000 |  | 射出成形 | 2.1 | 2.6 |  | 50 |  | 200 | [5 empty] | 99 |  | 4 | 50 | 87 | 3000 | 1.9 |  | M60 |  | 1.05
843 | PS | HH30 | 破壊靭性 |  | ASTM D5045-93 | サーボパルサーEHF-ED50KN-20Ｌ |  | SENB |  | 12.8 | 6.4 |  | タッピング | 6.33 | 無 | 23 | 10 | 150 | 150 | 2.14 | [7 empty] | 出光石油化学株式会社 | IDEMITSU PS |  | 245000 |  | 射出成形 | 36.8 | 45.8 |  | 50 |  | 200 | [5 empty] | 99 |  | 4 | 50 | 87 | 3000 | 1.9 |  | M60 |  | 1.05
844 | PS | HH30 | 破壊靭性 |  | ASTM D5045-93 | サーボパルサーEHF-ED50KN-20Ｌ |  | SENB |  | 12.81 | 6.4 |  | タッピング | 6.29 | 無 | 23 | 10 | 150 | 150 | 2.12 | [7 empty] | 出光石油化学株式会社 | IDEMITSU PS |  | 245000 |  | 射出成形 | 36.8 | 45.8 |  | 50 |  | 200 | [5 empty] | 99 |  | 4 | 50 | 87 | 3000 | 1.9 |  | M60 |  | 1.05
845 | PS | HH30 | 破壊靭性 |  | ASTM D5045-93 | サーボパルサーEHF-ED50KN-20Ｌ |  | SENB |  | 12.79 | 6.4 |  | タッピング | 6.31 | 無 | 23 | 10 | 133 | 133 | 1.89 | [7 empty] | 出光石油化学株式会社 | IDEMITSU PS |  | 245000 |  | 射出成形 | 36.8 | 45.8 |  | 50 |  | 200 | [5 empty] | 99 |  | 4 | 50 | 87 | 3000 | 1.9 |  | M60 |  | 1.05
846 | PS | HH30 | 破壊靭性 |  | ASTM D5045-93 | サーボパルサーEHF-ED50KN-20Ｌ |  | SENB |  | 12.81 | 6.4 |  | タッピング | 6.26 | 無 | 23 | 10 | 153 | 153 | 2.14 | [7 empty] | 出光石油化学株式会社 | IDEMITSU PS |  | 245000 |  | 射出成形 | 36.8 | 45.8 |  | 50 |  | 200 | [5 empty] | 99 |  | 4 | 50 | 87 | 3000 | 1.9 |  | M60 |  | 1.05
847 | PS | HH30 | 破壊靭性 |  | ASTM D5045-93 | サーボパルサーEHF-ED50KN-20Ｌ |  | SENB |  | 12.82 | 6.4 |  | タッピング | 6.24 | 無 | 23 | 10 | 158 | 171 | 2.2 | [7 empty] | 出光石油化学株式会社 | IDEMITSU PS |  | 245000 |  | 射出成形 | 36.8 | 45.8 |  | 50 |  | 200 | [5 empty] | 99 |  | 4 | 50 | 87 | 3000 | 1.9 |  | M60 |  | 1.05
848 | PS | HH30 | 破壊靭性 |  | ASTM D5045-93 | サーボパルサーEHF-ED50KN-20Ｌ |  | SENB |  | 12.81 | 6.4 |  | タッピング | 6.25 | 無 | 23 | 10 | 162 | 177 | 2.26 | [7 empty] | 出光石油化学株式会社 | IDEMITSU PS |  | 245000 |  | 射出成形 | 36.8 | 45.8 |  | 50 |  | 200 | [5 empty] | 99 |  | 4 | 50 | 87 | 3000 | 1.9 |  | M60 |  | 1.05
849 | PS | HH30 | 破壊靭性 |  | ASTM D5045-93 | サーボパルサーEHF-ED50KN-20Ｌ |  | SENB |  | 12.82 | 6.4 |  | タッピング | 6.41 | 無 | 23 | 10 | 138 | 138 | 2 | [7 empty] | 出光石油化学株式会社 | IDEMITSU PS |  | 245000 |  | 射出成形 | 36.8 | 45.8 |  | 50 |  | 200 | [5 empty] | 99 |  | 4 | 50 | 87 | 3000 | 1.9 |  | M60 |  | 1.05
850 | PS | HH30 | 破壊靭性 |  | ASTM D5045-93 | サーボパルサーEHF-ED50KN-20Ｌ |  | SENB |  | 12.83 | 6.4 |  | タッピング | 6.1 | 無 | 23 | 10 | 168 | 184 | 2.26 | [7 empty] | 出光石油化学株式会社 | IDEMITSU PS |  | 245000 |  | 射出成形 | 36.8 | 45.8 |  | 50 |  | 200 | [5 empty] | 99 |  | 4 | 50 | 87 | 3000 | 1.9 |  | M60 |  | 1.05
851 | PS | HH30 | 破壊靭性 |  | ASTM D5045-93 | サーボパルサーEHF-ED50KN-20Ｌ |  | SENB |  | 12.83 | 6.4 |  | タッピング | 6.41 | 無 | 23 | 10 | 154 | 164 | 2.22 | [7 empty] | 出光石油化学株式会社 | IDEMITSU PS |  | 245000 |  | 射出成形 | 29.4 | 36.6 |  | 50 |  | 200 | [5 empty] | 99 |  | 4 | 50 | 87 | 3000 | 1.9 |  | M60 |  | 1.05
852 | PS | HH30 | 破壊靭性 |  | ASTM D5045-93 | サーボパルサーEHF-ED50KN-20Ｌ |  | SENB |  | 12.84 | 6.4 |  | タッピング | 6.13 | 無 | 23 | 10 | 160 | 175 | 2.15 | [7 empty] | 出光石油化学株式会社 | IDEMITSU PS |  | 245000 |  | 射出成形 | 29.4 | 36.6 |  | 50 |  | 200 | [5 empty] | 99 |  | 4 | 50 | 87 | 3000 | 1.9 |  | M60 |  | 1.05
853 | PS | HH30 | 破壊靭性 |  | ASTM D5045-93 | サーボパルサーEHF-ED50KN-20Ｌ |  | SENB |  | 13.01 | 6.4 |  | タッピング | 6.04 | 無 | 23 | 10 | 177 | 193 | 2.27 | [7 empty] | 出光石油化学株式会社 | IDEMITSU PS |  | 245000 |  | 射出成形 | 29.4 | 36.6 |  | 50 |  | 200 | [5 empty] | 99 |  | 4 | 50 | 87 | 3000 | 1.9 |  | M60 |  | 1.05
854 | PS | HH30 | 破壊靭性 |  | ASTM D5045-93 | サーボパルサーEHF-ED50KN-20Ｌ |  | SENB |  | 12.95 | 6.4 |  | タッピング | 6.19 | 無 | 23 | 10 | 131 | 131 | 1.76 | [7 empty] | 出光石油化学株式会社 | IDEMITSU PS |  | 245000 |  | 射出成形 | 29.4 | 36.6 |  | 50 |  | 200 | [5 empty] | 99 |  | 4 | 50 | 87 | 3000 | 1.9 |  | M60 |  | 1.05
855 | PS | HH30 | 破壊靭性 |  | ASTM D5045-93 | サーボパルサーEHF-ED50KN-20Ｌ |  | SENB |  | 12.74 | 6.4 |  | タッピング | 6.57 | 無 | 23 | 10 | 141 | 141 | 2.15 | [7 empty] | 出光石油化学株式会社 | IDEMITSU PS |  | 245000 |  | 射出成形 | 1.5 | 1.9 |  | 50 |  | 200 | [5 empty] | 99 |  | 4 | 50 | 87 | 3000 | 1.9 |  | M60 |  | 1.05
856 | PS | HH30 | 破壊靭性 |  | ASTM D5045-93 | サーボパルサーEHF-ED50KN-20Ｌ |  | SENB |  | 12.8 | 6.4 |  | タッピング | 6.37 | 無 | 23 | 10 | 158 | 158 | 2.27 | [7 empty] | 出光石油化学株式会社 | IDEMITSU PS |  | 245000 |  | 射出成形 | 1.5 | 1.9 |  | 50 |  | 200 | [5 empty] | 99 |  | 4 | 50 | 87 | 3000 | 1.9 |  | M60 |  | 1.05
857 | PS | HH30 | 破壊靭性 |  | ASTM D5045-93 | サーボパルサーEHF-ED50KN-20Ｌ |  | SENB |  | 12.82 | 6.4 |  | タッピング | 6.35 | 無 | 23 | 10 | 161 | 176 | 2.31 | [7 empty] | 出光石油化学株式会社 | IDEMITSU PS |  | 245000 |  | 射出成形 | 1.5 | 1.9 |  | 50 |  | 200 | [5 empty] | 99 |  | 4 | 50 | 87 | 3000 | 1.9 |  | M60 |  | 1.05
858 | PS | HH30 | 破壊靭性 |  | ASTM D5045-93 | サーボパルサーEHF-ED50KN-20Ｌ |  | SENB |  | 12.76 | 6.4 |  | タッピング | 6.62 | 無 | 23 | 10 | 146 | 146 | 2.24 | [7 empty] | 出光石油化学株式会社 | IDEMITSU PS |  | 245000 |  | 射出成形 | 1.5 | 1.9 |  | 50 |  | 200 | [5 empty] | 99 |  | 4 | 50 | 87 | 3000 | 1.9 |  | M60 |  | 1.05
859 | PS | HH30 | 破壊靭性 |  | ASTM D5045-93 | サーボパルサーEHF-ED50KN-20Ｌ |  | SENB |  | 12.79 | 6.4 |  | タッピング | 6.38 | 無 | 23 | 10 | 157 | 157 | 2.26 | [7 empty] | 出光石油化学株式会社 | IDEMITSU PS |  | 245000 |  | 射出成形 | 1.5 | 1.9 |  | 50 |  | 200 | [5 empty] | 99 |  | 4 | 50 | 87 | 3000 | 1.9 |  | M60 |  | 1.05
860 | PS | HH30 | 破壊靭性 |  | ASTM D5045-93 | サーボパルサーEHF-ED50KN-20Ｌ |  | SENB |  | 12.83 | 6.4 |  | タッピング | 6.49 | 無 | 23 | 10 | 146 | 146 | 2.16 | [7 empty] | 出光石油化学株式会社 | IDEMITSU PS |  | 245000 |  | 射出成形 | 29.4 | 36.6 |  | 50 |  | 200 | [5 empty] | 99 |  | 4 | 50 | 87 | 3000 | 1.9 |  | M60 |  | 1.05
861 | PS | HH30 | 破壊靭性 |  | ASTM D5045-93 | サーボパルサーEHF-ED50KN-20Ｌ |  | SENB |  | 12.81 | 6.4 |  | タッピング | 6.57 | 無 | 23 | 10 | 143 | 143 | 2.15 | [7 empty] | 出光石油化学株式会社 | IDEMITSU PS |  | 245000 |  | 射出成形 | 36.8 | 45.8 |  | 50 |  | 200 | [5 empty] | 99 |  | 4 | 50 | 87 | 3000 | 1.9 |  | M60 |  | 1.05
862 | PS | HH30 | 破壊靭性 |  | ASTM D5045-93 | サーボパルサーEHF-ED50KN-20Ｌ |  | SENB |  | 12.85 | 6.4 |  | タッピング | 6.61 | 無 | 23 | 10 | 137 | 137 | 2.07 | [7 empty] | 出光石油化学株式会社 | IDEMITSU PS |  | 245000 |  | 射出成形 | 36.8 | 45.8 |  | 50 |  | 200 | [5 empty] | 99 |  | 4 | 50 | 87 | 3000 | 1.9 |  | M60 |  | 1.05
863 | PS | HH30 | 破壊靭性 |  | ASTM D5045-93 | サーボパルサーEHF-ED50KN-20Ｌ |  | SENB |  | 12.81 | 6.4 |  | タッピング | 6.59 | 無 | 23 | 10 | 154 | 154 | 2.32 | [7 empty] | 出光石油化学株式会社 | IDEMITSU PS |  | 245000 |  | 射出成形 | 36.8 | 45.8 |  | 50 |  | 200 | [5 empty] | 99 |  | 4 | 50 | 87 | 3000 | 1.9 |  | M60 |  | 1.05
864 | PS | HH30 | 破壊靭性 |  | ASTM D5045-93 | サーボパルサーEHF-ED50KN-20Ｌ |  | SENB |  | 12.83 | 6.4 |  | タッピング | 6.28 | 無 | 23 | 10 | 102 | 102 | 1.42 | [7 empty] | 出光石油化学株式会社 | IDEMITSU PS |  | 245000 |  | 射出成形 | 36.8 | 45.8 |  | 50 |  | 200 | [5 empty] | 99 |  | 4 | 50 | 87 | 3000 | 1.9 |  | M60 |  | 1.05
865 | PS | HH30 | 破壊靭性 |  | ASTM D5045-93 | サーボパルサーEHF-ED50KN-20Ｌ |  | SENB |  | 12.82 | 6.4 |  | タッピング | 6.45 | 無 | 23 | 10 | 107 | 107 | 1.57 | [7 empty] | 出光石油化学株式会社 | IDEMITSU PS |  | 245000 |  | 射出成形 | 36.8 | 45.8 |  | 50 |  | 200 | [5 empty] | 99 |  | 4 | 50 | 87 | 3000 | 1.9 |  | M60 |  | 1.05
866 | PS | HH30 | 破壊靭性 |  | ASTM D5045-93 | サーボパルサーEHF-ED50KN-20Ｌ |  | SENB |  | 12.86 | 6.4 |  | タッピング | 6.41 | 無 | 23 | 10 | 146 | 146 | 2.09 | [7 empty] | 出光石油化学株式会社 | IDEMITSU PS |  | 245000 |  | 射出成形 | 13.4 | 16.7 |  | 50 |  | 200 | [5 empty] | 99 |  | 4 | 50 | 87 | 3000 | 1.9 |  | M60 |  | 1.05
867 | PS | HH30 | 破壊靭性 |  | ASTM D5045-93 | サーボパルサーEHF-ED50KN-20Ｌ |  | SENB |  | 12.84 | 6.4 |  | タッピング | 6.29 | 無 | 23 | 10 | 155 | 155 | 2.16 | [7 empty] | 出光石油化学株式会社 | IDEMITSU PS |  | 245000 |  | 射出成形 | 13.4 | 16.7 |  | 50 |  | 200 | [5 empty] | 99 |  | 4 | 50 | 87 | 3000 | 1.9 |  | M60 |  | 1.05
868 | PS | HH30 | 破壊靭性 |  | ASTM D5045-93 | サーボパルサーEHF-ED50KN-20Ｌ |  | SENB |  | 12.87 | 6.4 |  | タッピング | 6.24 | 無 | 23 | 10 | 157 | 171 | 2.15 | [7 empty] | 出光石油化学株式会社 | IDEMITSU PS |  | 245000 |  | 射出成形 | 13.4 | 16.7 |  | 50 |  | 200 | [5 empty] | 99 |  | 4 | 50 | 87 | 3000 | 1.9 |  | M60 |  | 1.05
869 | PS | HH30 | 破壊靭性 |  | ASTM D5045-93 | サーボパルサーEHF-ED50KN-20Ｌ |  | SENB |  | 12.75 | 6.4 |  | 押し込み | 6.2 | 有 | -40 | 10 | 188 | 188 | 2.62 | [7 empty] | 出光石油化学株式会社 | IDEMITSU PS |  | 245000 |  | 射出成形 | 13.4 | 16.7 |  | 30 |  | 200 | [5 empty] | 99 |  | 4 | 50 | 87 | 3000 | 1.9 |  | M60 |  | 1.05
870 | PS | HH30 | 破壊靭性 |  | ASTM D5045-93 | サーボパルサーEHF-ED50KN-20Ｌ |  | SENB |  | 12.75 | 6.4 |  | 押し込み | 6.21 | 有 | -40 | 10 | 192 | 192 | 2.68 | [7 empty] | 出光石油化学株式会社 | IDEMITSU PS |  | 245000 |  | 射出成形 | 13.4 | 16.7 |  | 30 |  | 200 | [5 empty] | 99 |  | 4 | 50 | 87 | 3000 | 1.9 |  | M60 |  | 1.05
871 | PS | HH30 | 破壊靭性 |  | ASTM D5045-93 | サーボパルサーEHF-ED50KN-20Ｌ |  | SENB |  | 12.8 | 6.4 |  | 押し込み | 6.11 | 有 | -40 | 10 | 183 | 183 | 2.47 | [7 empty] | 出光石油化学株式会社 | IDEMITSU PS |  | 245000 |  | 射出成形 | 13.4 | 16.7 |  | 30 |  | 200 | [5 empty] | 99 |  | 4 | 50 | 87 | 3000 | 1.9 |  | M60 |  | 1.05
872 | PS | HH30 | 破壊靭性 |  | ASTM D5045-93 | サーボパルサーEHF-ED50KN-20Ｌ |  | SENB |  | 12.75 | 6.4 |  | 押し込み | 6.17 | 有 | -40 | 10 | 216 | 216 | 2.98 | [7 empty] | 出光石油化学株式会社 | IDEMITSU PS |  | 245000 |  | 射出成形 | 13.4 | 16.7 |  | 50 |  | 200 | [5 empty] | 99 |  | 4 | 50 | 87 | 3000 | 1.9 |  | M60 |  | 1.05
873 | PS | HH30 | 破壊靭性 |  | ASTM D5045-93 | サーボパルサーEHF-ED50KN-20Ｌ |  | SENB |  | 12.75 | 6.4 |  | 押し込み | 6.15 | 有 | -40 | 10 | 201 | 201 | 2.78 | [7 empty] | 出光石油化学株式会社 | IDEMITSU PS |  | 245000 |  | 射出成形 | 13.4 | 16.7 |  | 50 |  | 200 | [5 empty] | 99 |  | 4 | 50 | 87 | 3000 | 1.9 |  | M60 |  | 1.05
874 | PS | HH30 | 破壊靭性 |  | ASTM D5045-93 | サーボパルサーEHF-ED50KN-20Ｌ |  | SENB |  | 12.75 | 6.4 |  | 押し込み | 6.12 | 有 | -40 | 10 | 213 | 213 | 2.91 | [7 empty] | 出光石油化学株式会社 | IDEMITSU PS |  | 245000 |  | 射出成形 | 13.4 | 16.7 |  | 50 |  | 200 | [5 empty] | 99 |  | 4 | 50 | 87 | 3000 | 1.9 |  | M60 |  | 1.05
875 | PS | HH30 | 破壊靭性 |  | ASTM D5045-93 | サーボパルサーEHF-ED50KN-20Ｌ |  | SENB |  | 12.8 | 6.4 |  | 押し込み | 6.12 | 有 | -40 | 10 | 211 | 211 | 2.85 | [7 empty] | 出光石油化学株式会社 | IDEMITSU PS |  | 245000 |  | 射出成形 | 13.4 | 16.7 |  | 50 |  | 200 | [5 empty] | 99 |  | 4 | 50 | 87 | 3000 | 1.9 |  | M60 |  | 1.05
876 | PS | HH30 | 破壊靭性 |  | ASTM D5045-93 | サーボパルサーEHF-ED50KN-20Ｌ |  | SENB |  | 12.8 | 6.4 |  | 押し込み | 6.17 | 有 | -40 | 10 | 232 | 232 | 3.2 | [7 empty] | 出光石油化学株式会社 | IDEMITSU PS |  | 245000 |  | 射出成形 | 13.4 | 16.7 |  | 100 |  | 200 | [5 empty] | 99 |  | 4 | 50 | 87 | 3000 | 1.9 |  | M60 |  | 1.05
877 | PS | HH30 | 破壊靭性 |  | ASTM D5045-93 | サーボパルサーEHF-ED50KN-20Ｌ |  | SENB |  | 12.8 | 6.4 |  | 押し込み | 6.11 | 有 | -40 | 10 | 199 | 199 | 2.69 | [7 empty] | 出光石油化学株式会社 | IDEMITSU PS |  | 245000 |  | 射出成形 | 1.5 | 1.9 |  | 50 |  | 200 | [5 empty] | 99 |  | 4 | 50 | 87 | 3000 | 1.9 |  | M60 |  | 1.05
878 | PS | HH30 | 破壊靭性 |  | ASTM D5045-93 | サーボパルサーEHF-ED50KN-20Ｌ |  | SENB |  | 12.8 | 6.4 |  | 押し込み | 6.11 | 有 | -40 | 10 | 195 | 195 | 2.63 | [7 empty] | 出光石油化学株式会社 | IDEMITSU PS |  | 245000 |  | 射出成形 | 1.5 | 1.9 |  | 50 |  | 200 | [5 empty] | 99 |  | 4 | 50 | 87 | 3000 | 1.9 |  | M60 |  | 1.05
879 | PS | HH30 | 破壊靭性 |  | ASTM D5045-93 | サーボパルサーEHF-ED50KN-20Ｌ |  | SENB |  | 12.8 | 6.4 |  | 押し込み | 6.06 | 有 | -40 | 10 | 187 | 187 | 2.5 | [7 empty] | 出光石油化学株式会社 | IDEMITSU PS |  | 245000 |  | 射出成形 | 2.8 | 3.5 |  | 50 |  | 200 | [5 empty] | 99 |  | 4 | 50 | 87 | 3000 | 1.9 |  | M60 |  | 1.05
880 | PS | HH30 | 破壊靭性 |  | ASTM D5045-93 | サーボパルサーEHF-ED50KN-20Ｌ |  | SENB |  | 12.8 | 6.4 |  | 押し込み | 6.12 | 有 | -40 | 10 | 180 | 197 | 2.43 | [7 empty] | 出光石油化学株式会社 | IDEMITSU PS |  | 245000 |  | 射出成形 | 2.8 | 3.5 |  | 50 |  | 200 | [5 empty] | 99 |  | 4 | 50 | 87 | 3000 | 1.9 |  | M60 |  | 1.05
881 | PS | HH30 | 破壊靭性 |  | ASTM D5045-93 | サーボパルサーEHF-ED50KN-20Ｌ |  | SENB |  | 12.8 | 6.4 |  | 押し込み | 6.1 | 有 | -40 | 10 | 201 | 201 | 2.7 | [7 empty] | 出光石油化学株式会社 | IDEMITSU PS |  | 245000 |  | 射出成形 | 29.4 | 36.6 |  | 50 |  | 200 | [5 empty] | 99 |  | 4 | 50 | 87 | 3000 | 1.9 |  | M60 |  | 1.05
882 | PS | HH30 | 破壊靭性 |  | ASTM D5045-93 | サーボパルサーEHF-ED50KN-20Ｌ |  | SENB |  | 12.8 | 6.4 |  | 押し込み | 5.98 | 有 | -40 | 10 | 210 | 210 | 2.75 | [7 empty] | 出光石油化学株式会社 | IDEMITSU PS |  | 245000 |  | 射出成形 | 29.4 | 36.6 |  | 50 |  | 200 | [5 empty] | 99 |  | 4 | 50 | 87 | 3000 | 1.9 |  | M60 |  | 1.05
883 | PS | HH30 | 破壊靭性 |  | ASTM D5045-93 | サーボパルサーEHF-ED50KN-20Ｌ |  | SENB |  | 12.8 | 6.4 |  | 押し込み | 6.24 | 有 | -40 | 10 | 201 | 201 | 2.8 | [7 empty] | 出光石油化学株式会社 | IDEMITSU PS |  | 245000 |  | 射出成形 | 36.8 | 45.8 |  | 50 |  | 200 | [5 empty] | 99 |  | 4 | 50 | 87 | 3000 | 1.9 |  | M60 |  | 1.05
884 | PS | HH30 | 破壊靭性 |  | ASTM D5045-93 | サーボパルサーEHF-ED50KN-20Ｌ |  | SENB |  | 12.8 | 6.4 |  | 押し込み | 6.11 | 有 | -40 | 10 | 202 | 202 | 2.73 | [7 empty] | 出光石油化学株式会社 | IDEMITSU PS |  | 245000 |  | 射出成形 | 36.8 | 45.8 |  | 50 |  | 200 | [5 empty] | 99 |  | 4 | 50 | 87 | 3000 | 1.9 |  | M60 |  | 1.05
885 | ABS | 420 | 引張 |  | ISO 527-1及びISO 527-2 | 5567 30kNf |  | ダンベル型 | ISO 527-2/1A | 10 | 4 |  |  |  | 無 | -40 | 10 |  |  |  |  | 67.35 | 最大応力 | 3065 | 0.43 |  |  | ダイセルポリマー株式会社 | セビアン V |  | 120000 |  | 射出成形 | 13 | 16.2 |  | 50 |  | 235 | [7 empty] | 2 | 51 | 75 | 2500 | 150 | 80 | R112 | 8 | 1.05 |  | 自動車・電気部品 | 平均分子量はＡＳ分についての重量平均分子量
886 | ABS | 420 | 引張 |  | ISO 527-1及びISO 527-2 | 5567 30kNf |  | ダンベル型 | ISO 527-2/1A | 10 | 4 |  |  |  | 無 | -40 | 10 |  |  |  |  | 68.63 | 最大応力 | 2856 | 0.38 |  |  | ダイセルポリマー株式会社 | セビアン V |  | 120000 |  | 射出成形 | 13 | 16.2 |  | 50 |  | 235 | [7 empty] | 2 | 51 | 75 | 2500 | 150 | 80 | R112 | 8 | 1.05 |  | 自動車・電気部品 | 平均分子量はＡＳ分についての重量平均分子量
887 | ABS | 420 | 引張 |  | ISO 527-1及びISO 527-2 | 5567 30kNf |  | ダンベル型 | ISO 527-2/1A | 10 | 4 |  |  |  | 無 | -40 | 10 |  |  |  |  | 68.57 | 最大応力 | 2944 | 0.36 |  |  | ダイセルポリマー株式会社 | セビアン V |  | 120000 |  | 射出成形 | 13 | 16.2 |  | 50 |  | 235 | [7 empty] | 2 | 51 | 75 | 2500 | 150 | 80 | R112 | 8 | 1.05 |  | 自動車・電気部品 | 平均分子量はＡＳ分についての重量平均分子量
888 | ABS | 420 | 引張 |  | ISO 527-1及びISO 527-2 | 5567 30kNf |  | ダンベル型 | ISO 527-2/1A | 10 | 4 |  |  |  | 無 | -40 | 10 |  |  |  |  | 68.24 | 最大応力 | 2894 | 0.38 |  |  | ダイセルポリマー株式会社 | セビアン V |  | 120000 |  | 射出成形 | 13 | 16.2 |  | 50 |  | 235 | [7 empty] | 2 | 51 | 75 | 2500 | 150 | 80 | R112 | 8 | 1.05 |  | 自動車・電気部品 | 平均分子量はＡＳ分についての重量平均分子量
889 | ABS | 420 | 引張 |  | ISO 527-1及びISO 527-2 | 5567 30kNf |  | ダンベル型 | ISO 527-2/1A | 10 | 4 |  |  |  | 無 | -40 | 10 |  |  |  |  | 67.51 | 最大応力 | 2904 | 0.40 |  |  | ダイセルポリマー株式会社 | セビアン V |  | 120000 |  | 射出成形 | 13 | 16.2 |  | 50 |  | 235 | [7 empty] | 2 | 51 | 75 | 2500 | 150 | 80 | R112 | 8 | 1.05 |  | 自動車・電気部品 | 平均分子量はＡＳ分についての重量平均分子量
890 | ABS | 500SF | 引張 |  | ISO 527-1及びISO 527-2 | 5567 30kNf |  | ダンベル型 | ISO 527-2/1A | 10 | 4 |  |  |  | 無 | -40 | 10 |  |  |  |  | 69.44 | 最大応力 | 3044 | 0.38 |  |  | ダイセルポリマー株式会社 | セビアン V |  |  |  | 射出成形 | 13 | 16.2 |  | 50 |  | 225 | [7 empty] | 19 | 48 | 75 | 2500 | 200 | 100 | R110 | 8 | 1.05
891 | ABS | 500SF | 引張 |  | ISO 527-1及びISO 527-2 | 5567 30kNf |  | ダンベル型 | ISO 527-2/1A | 10 | 4 |  |  |  | 無 | -40 | 10 |  |  |  |  | 68.42 | 最大応力 | 3125 | 0.42 |  |  | ダイセルポリマー株式会社 | セビアン V |  |  |  | 射出成形 | 13 | 16.2 |  | 50 |  | 225 | [7 empty] | 19 | 48 | 75 | 2500 | 200 | 100 | R110 | 8 | 1.05
892 | ABS | 500SF | 引張 |  | ISO 527-1及びISO 527-2 | 5567 30kNf |  | ダンベル型 | ISO 527-2/1A | 10 | 4 |  |  |  | 無 | -40 | 10 |  |  |  |  | 69.07 | 最大応力 | 3258 | 0.39 |  |  | ダイセルポリマー株式会社 | セビアン V |  |  |  | 射出成形 | 13 | 16.2 |  | 50 |  | 225 | [7 empty] | 19 | 48 | 75 | 2500 | 200 | 100 | R110 | 8 | 1.05
893 | ABS | 500SF | 引張 |  | ISO 527-1及びISO 527-2 | 5567 30kNf |  | ダンベル型 | ISO 527-2/1A | 10 | 4 |  |  |  | 無 | -40 | 10 |  |  |  |  | 68.18 | 最大応力 | 3281 |  |  |  | ダイセルポリマー株式会社 | セビアン V |  |  |  | 射出成形 | 13 | 16.2 |  | 50 |  | 225 | [7 empty] | 19 | 48 | 75 | 2500 | 200 | 100 | R110 | 8 | 1.05
894 | ABS | 500SF | 引張 |  | ISO 527-1及びISO 527-2 | 5567 30kNf |  | ダンベル型 | ISO 527-2/1A | 10 | 4 |  |  |  | 無 | -40 | 10 |  |  |  |  | 67.9 | 最大応力 | 3061 |  |  |  | ダイセルポリマー株式会社 | セビアン V |  |  |  | 射出成形 | 13 | 16.2 |  | 50 |  | 225 | [7 empty] | 19 | 48 | 75 | 2500 | 200 | 100 | R110 | 8 | 1.05
895 | ABS | 510SF | 引張 |  | ISO 527-1及びISO 527-2 | 5567 30kNf |  | ダンベル型 | ISO 527-2/1A | 10 | 4 |  |  |  | 無 | -40 | 10 |  |  |  |  | 76.02 | 最大応力 | 3346 | 0.38 |  |  | ダイセルポリマー株式会社 | セビアン V |  | 140000 |  | 射出成形 | 13 | 16.2 |  | 50 |  | 225 | [7 empty] | 21 | 51 | 80 | 2700 | 100 | 60 | R110 | 8 | 1.06 |  | 自動車、電機、工業部品 | 平均分子量はＡＳ分についての重量平均分子量
896 | ABS | 510SF | 引張 |  | ISO 527-1及びISO 527-2 | 5567 30kNf |  | ダンベル型 | ISO 527-2/1A | 10 | 4 |  |  |  | 無 | -40 | 10 |  |  |  |  | 75.34 | 最大応力 | 3315 | 0.31 |  |  | ダイセルポリマー株式会社 | セビアン V |  | 140000 |  | 射出成形 | 13 | 16.2 |  | 50 |  | 225 | [7 empty] | 21 | 51 | 80 | 2700 | 100 | 60 | R110 | 8 | 1.06 |  | 自動車、電機、工業部品 | 平均分子量はＡＳ分についての重量平均分子量
897 | ABS | 510SF | 引張 |  | ISO 527-1及びISO 527-2 | 5567 30kNf |  | ダンベル型 | ISO 527-2/1A | 10 | 4 |  |  |  | 無 | -40 | 10 |  |  |  |  | 75.02 | 最大応力 | 3326 | 0.37 |  |  | ダイセルポリマー株式会社 | セビアン V |  | 140000 |  | 射出成形 | 13 | 16.2 |  | 50 |  | 225 | [7 empty] | 21 | 51 | 80 | 2700 | 100 | 60 | R110 | 8 | 1.06 |  | 自動車、電機、工業部品 | 平均分子量はＡＳ分についての重量平均分子量
898 | ABS | 510SF | 引張 |  | ISO 527-1及びISO 527-2 | 5567 30kNf |  | ダンベル型 | ISO 527-2/1A | 10 | 4 |  |  |  | 無 | -40 | 10 |  |  |  |  | 76.16 | 最大応力 | 3350 | 0.31 |  |  | ダイセルポリマー株式会社 | セビアン V |  | 140000 |  | 射出成形 | 13 | 16.2 |  | 50 |  | 225 | [7 empty] | 21 | 51 | 80 | 2700 | 100 | 60 | R110 | 8 | 1.06 |  | 自動車、電機、工業部品 | 平均分子量はＡＳ分についての重量平均分子量
899 | ABS | 510SF | 引張 |  | ISO 527-1及びISO 527-2 | 5567 30kNf |  | ダンベル型 | ISO 527-2/1A | 10 | 4 |  |  |  | 無 | -40 | 10 |  |  |  |  | 76.02 | 最大応力 | 3432 | 0.38 |  |  | ダイセルポリマー株式会社 | セビアン V |  | 140000 |  | 射出成形 | 13 | 16.2 |  | 50 |  | 225 | [7 empty] | 21 | 51 | 80 | 2700 | 100 | 60 | R110 | 8 | 1.06 |  | 自動車、電機、工業部品 | 平均分子量はＡＳ分についての重量平均分子量
900 | ABS | 660SF | 引張 |  | ISO 527-1及びISO 527-2 | 5567 30kNf |  | ダンベル型 | ISO 527-2/1A | 10 | 4 |  |  |  | 無 | -40 | 10 |  |  |  |  | 62.69 | 最大応力 | 2804 | 0.41 |  |  | ダイセルポリマー株式会社 | セビアン V |  |  |  | 射出成形 | 13 | 16.2 |  | 50 |  | 225 | [7 empty] | 45 | 47 | 70 | 2300 | 250 | 130 | R110 | 8 | 1.05
901 | ABS | 660SF | 引張 |  | ISO 527-1及びISO 527-2 | 5567 30kNf |  | ダンベル型 | ISO 527-2/1A | 10 | 4 |  |  |  | 無 | -40 | 10 |  |  |  |  | 61.73 | 最大応力 | 2906 | 0.39 |  |  | ダイセルポリマー株式会社 | セビアン V |  |  |  | 射出成形 | 13 | 16.2 |  | 50 |  | 225 | [7 empty] | 45 | 47 | 70 | 2300 | 250 | 130 | R110 | 8 | 1.05
902 | ABS | 660SF | 引張 |  | ISO 527-1及びISO 527-2 | 5567 30kNf |  | ダンベル型 | ISO 527-2/1A | 10 | 4 |  |  |  | 無 | -40 | 10 |  |  |  |  | 61.99 | 最大応力 | 2883 | 0.37 |  |  | ダイセルポリマー株式会社 | セビアン V |  |  |  | 射出成形 | 13 | 16.2 |  | 50 |  | 225 | [7 empty] | 45 | 47 | 70 | 2300 | 250 | 130 | R110 | 8 | 1.05
903 | ABS | 660SF | 引張 |  | ISO 527-1及びISO 527-2 | 5567 30kNf |  | ダンベル型 | ISO 527-2/1A | 10 | 4 |  |  |  | 無 | -40 | 10 |  |  |  |  | 62.98 | 最大応力 | 2906 | 0.39 |  |  | ダイセルポリマー株式会社 | セビアン V |  |  |  | 射出成形 | 13 | 16.2 |  | 50 |  | 225 | [7 empty] | 45 | 47 | 70 | 2300 | 250 | 130 | R110 | 8 | 1.05
904 | ABS | 660SF | 引張 |  | ISO 527-1及びISO 527-2 | 5567 30kNf |  | ダンベル型 | ISO 527-2/1A | 10 | 4 |  |  |  | 無 | -40 | 10 |  |  |  |  | 62.81 | 最大応力 | 2900 | 0.35 |  |  | ダイセルポリマー株式会社 | セビアン V |  |  |  | 射出成形 | 13 | 16.2 |  | 50 |  | 225 | [7 empty] | 45 | 47 | 70 | 2300 | 250 | 130 | R110 | 8 | 1.05
905 | AS | 050SF | 引張 |  | ISO 527-1及びISO 527-2 | 5567 30kNf |  | ダンベル型 | ISO 527-2/1A | 10 | 4 |  |  |  | 無 | -40 | 10 |  |  |  |  | 75.55 | 最大応力 | 4418 | 0.39 |  |  | ダイセルポリマー株式会社 | セビアン N |  |  |  | 射出成形 | 13 | 16.2 |  | 50 |  | 200 | [7 empty] | 32 | 70 | 120 | 3600 | 20 |  | M85 | 7 | 1.07
906 | AS | 050SF | 引張 |  | ISO 527-1及びISO 527-2 | 5567 30kNf |  | ダンベル型 | ISO 527-2/1A | 10 | 4 |  |  |  | 無 | -40 | 10 |  |  |  |  | 77.05 | 最大応力 | 4603 | 0.35 |  |  | ダイセルポリマー株式会社 | セビアン N |  |  |  | 射出成形 | 13 | 16.2 |  | 50 |  | 200 | [7 empty] | 32 | 70 | 120 | 3600 | 20 |  | M85 | 7 | 1.07
907 | AS | 050SF | 引張 |  | ISO 527-1及びISO 527-2 | 5567 30kNf |  | ダンベル型 | ISO 527-2/1A | 10 | 4 |  |  |  | 無 | -40 | 10 |  |  |  |  | 76.15 | 最大応力 | 4411 | 0.34 |  |  | ダイセルポリマー株式会社 | セビアン N |  |  |  | 射出成形 | 13 | 16.2 |  | 50 |  | 200 | [7 empty] | 32 | 70 | 120 | 3600 | 20 |  | M85 | 7 | 1.07
908 | AS | 050SF | 引張 |  | ISO 527-1及びISO 527-2 | 5567 30kNf |  | ダンベル型 | ISO 527-2/1A | 10 | 4 |  |  |  | 無 | -40 | 10 |  |  |  |  | 75.38 | 最大応力 | 4562 | 0.37 |  |  | ダイセルポリマー株式会社 | セビアン N |  |  |  | 射出成形 | 13 | 16.2 |  | 50 |  | 200 | [7 empty] | 32 | 70 | 120 | 3600 | 20 |  | M85 | 7 | 1.07
909 | AS | 050SF | 引張 |  | ISO 527-1及びISO 527-2 | 5567 30kNf |  | ダンベル型 | ISO 527-2/1A | 10 | 4 |  |  |  | 無 | -40 | 10 |  |  |  |  | 84.65 | 最大応力 | 4366 | 0.35 |  |  | ダイセルポリマー株式会社 | セビアン N |  |  |  | 射出成形 | 13 | 16.2 |  | 50 |  | 200 | [7 empty] | 32 | 70 | 120 | 3600 | 20 |  | M85 | 7 | 1.07
910 | ABS | SER91 | 引張 |  | ISO 527-1及びISO 527-2 | 5567 30kNf |  | ダンベル型 | ISO 527-2/1A | 10 | 4 |  |  |  | 無 | -40 | 10 |  |  |  |  | 60.18 | 最大応力 | 2653 | 0.40 |  |  | ダイセルポリマー株式会社 | セビアン |  | 120000 |  | 射出成形 | 13 | 16.2 |  | 50 |  | 225 | [7 empty] | 20 | 45 | 70 | 2300 | 130 | 70 | R110 | 8 | 1.19 |  | 電機・事務機など難燃性を要求される部品 | 平均分子量はＡＳ分についての重量平均分子量
911 | ABS | SER91 | 引張 |  | ISO 527-1及びISO 527-2 | 5567 30kNf |  | ダンベル型 | ISO 527-2/1A | 10 | 4 |  |  |  | 無 | -40 | 10 |  |  |  |  | 59.89 | 最大応力 | 2617 | 0.41 |  |  | ダイセルポリマー株式会社 | セビアン |  | 120000 |  | 射出成形 | 13 | 16.2 |  | 50 |  | 225 | [7 empty] | 20 | 45 | 70 | 2300 | 130 | 70 | R110 | 8 | 1.19 |  | 電機・事務機など難燃性を要求される部品 | 平均分子量はＡＳ分についての重量平均分子量
912 | ABS | SER91 | 引張 |  | ISO 527-1及びISO 527-2 | 5567 30kNf |  | ダンベル型 | ISO 527-2/1A | 10 | 4 |  |  |  | 無 | -40 | 10 |  |  |  |  | 59.07 | 最大応力 | 2634 | 0.37 |  |  | ダイセルポリマー株式会社 | セビアン |  | 120000 |  | 射出成形 | 13 | 16.2 |  | 50 |  | 225 | [7 empty] | 20 | 45 | 70 | 2300 | 130 | 70 | R110 | 8 | 1.19 |  | 電機・事務機など難燃性を要求される部品 | 平均分子量はＡＳ分についての重量平均分子量
913 | ABS | SER91 | 引張 |  | ISO 527-1及びISO 527-2 | 5567 30kNf |  | ダンベル型 | ISO 527-2/1A | 10 | 4 |  |  |  | 無 | -40 | 10 |  |  |  |  | 59.14 | 最大応力 | 2789 | 0.41 |  |  | ダイセルポリマー株式会社 | セビアン |  | 120000 |  | 射出成形 | 13 | 16.2 |  | 50 |  | 225 | [7 empty] | 20 | 45 | 70 | 2300 | 130 | 70 | R110 | 8 | 1.19 |  | 電機・事務機など難燃性を要求される部品 | 平均分子量はＡＳ分についての重量平均分子量
914 | ABS | SER91 | 引張 |  | ISO 527-1及びISO 527-2 | 5567 30kNf |  | ダンベル型 | ISO 527-2/1A | 10 | 4 |  |  |  | 無 | -40 | 10 |  |  |  |  | 59.5 | 最大応力 | 2688 | 0.40 |  |  | ダイセルポリマー株式会社 | セビアン |  | 120000 |  | 射出成形 | 13 | 16.2 |  | 50 |  | 225 | [7 empty] | 20 | 45 | 70 | 2300 | 130 | 70 | R110 | 8 | 1.19 |  | 電機・事務機など難燃性を要求される部品 | 平均分子量はＡＳ分についての重量平均分子量
915 | ABS | 420 | 引張 |  | ISO 527-1及びISO 527-2 | 5567 30kNf |  | ダンベル型 | ISO 527-2/1A | 10 | 4 |  |  |  | 無 | -40 | 100 |  |  |  |  | 73.94 | 最大応力 | 3121 |  |  |  | ダイセルポリマー株式会社 | セビアン V |  | 120000 |  | 射出成形 | 13 | 16.2 |  | 50 |  | 235 | [7 empty] | 2 | 51 | 75 | 2500 | 150 | 80 | R112 | 8 | 1.05 |  | 自動車・電気部品 | 平均分子量はＡＳ分についての重量平均分子量
916 | ABS | 420 | 引張 |  | ISO 527-1及びISO 527-2 | 5567 30kNf |  | ダンベル型 | ISO 527-2/1A | 10 | 4 |  |  |  | 無 | -40 | 100 |  |  |  |  | 72.69 | 最大応力 | 2793 | 0.38 |  |  | ダイセルポリマー株式会社 | セビアン V |  | 120000 |  | 射出成形 | 13 | 16.2 |  | 50 |  | 235 | [7 empty] | 2 | 51 | 75 | 2500 | 150 | 80 | R112 | 8 | 1.05 |  | 自動車・電気部品 | 平均分子量はＡＳ分についての重量平均分子量
917 | ABS | 420 | 引張 |  | ISO 527-1及びISO 527-2 | 5567 30kNf |  | ダンベル型 | ISO 527-2/1A | 10 | 4 |  |  |  | 無 | -40 | 100 |  |  |  |  | 69.72 | 最大応力 | 2959 | 0.27 |  |  | ダイセルポリマー株式会社 | セビアン V |  | 120000 |  | 射出成形 | 13 | 16.2 |  | 50 |  | 235 | [7 empty] | 2 | 51 | 75 | 2500 | 150 | 80 | R112 | 8 | 1.05 |  | 自動車・電気部品 | 平均分子量はＡＳ分についての重量平均分子量
918 | ABS | 420 | 引張 |  | ISO 527-1及びISO 527-2 | 5567 30kNf |  | ダンベル型 | ISO 527-2/1A | 10 | 4 |  |  |  | 無 | -40 | 100 |  |  |  |  | 72.98 | 最大応力 | 2873 | 0.38 |  |  | ダイセルポリマー株式会社 | セビアン V |  | 120000 |  | 射出成形 | 13 | 16.2 |  | 50 |  | 235 | [7 empty] | 2 | 51 | 75 | 2500 | 150 | 80 | R112 | 8 | 1.05 |  | 自動車・電気部品 | 平均分子量はＡＳ分についての重量平均分子量
919 | ABS | 420 | 引張 |  | ISO 527-1及びISO 527-2 | 5567 30kNf |  | ダンベル型 | ISO 527-2/1A | 10 | 4 |  |  |  | 無 | -40 | 100 |  |  |  |  | 73.41 | 最大応力 | 2955 | 0.43 |  |  | ダイセルポリマー株式会社 | セビアン V |  | 120000 |  | 射出成形 | 13 | 16.2 |  | 50 |  | 235 | [7 empty] | 2 | 51 | 75 | 2500 | 150 | 80 | R112 | 8 | 1.05 |  | 自動車・電気部品 | 平均分子量はＡＳ分についての重量平均分子量
920 | ABS | 500SF | 引張 |  | ISO 527-1及びISO 527-2 | 5567 30kNf |  | ダンベル型 | ISO 527-2/1A | 10 | 4 |  |  |  | 無 | -40 | 100 |  |  |  |  | 73.37 | 最大応力 | 3129 | 0.31 |  |  | ダイセルポリマー株式会社 | セビアン V |  |  |  | 射出成形 | 13 | 16.2 |  | 50 |  | 225 | [7 empty] | 19 | 48 | 75 | 2500 | 200 | 100 | R110 | 8 | 1.05
921 | ABS | 500SF | 引張 |  | ISO 527-1及びISO 527-2 | 5567 30kNf |  | ダンベル型 | ISO 527-2/1A | 10 | 4 |  |  |  | 無 | -40 | 100 |  |  |  |  | 71.09 | 最大応力 | 2930 | 0.39 |  |  | ダイセルポリマー株式会社 | セビアン V |  |  |  | 射出成形 | 13 | 16.2 |  | 50 |  | 225 | [7 empty] | 19 | 48 | 75 | 2500 | 200 | 100 | R110 | 8 | 1.05
922 | ABS | 500SF | 引張 |  | ISO 527-1及びISO 527-2 | 5567 30kNf |  | ダンベル型 | ISO 527-2/1A | 10 | 4 |  |  |  | 無 | -40 | 100 |  |  |  |  | 66.62 | 最大応力 | 3150 | 0.28 |  |  | ダイセルポリマー株式会社 | セビアン V |  |  |  | 射出成形 | 13 | 16.2 |  | 50 |  | 225 | [7 empty] | 19 | 48 | 75 | 2500 | 200 | 100 | R110 | 8 | 1.05
923 | ABS | 500SF | 引張 |  | ISO 527-1及びISO 527-2 | 5567 30kNf |  | ダンベル型 | ISO 527-2/1A | 10 | 4 |  |  |  | 無 | -40 | 100 |  |  |  |  | 71.83 | 最大応力 | 3135 | 0.31 |  |  | ダイセルポリマー株式会社 | セビアン V |  |  |  | 射出成形 | 13 | 16.2 |  | 50 |  | 225 | [7 empty] | 19 | 48 | 75 | 2500 | 200 | 100 | R110 | 8 | 1.05
924 | ABS | 500SF | 引張 |  | ISO 527-1及びISO 527-2 | 5567 30kNf |  | ダンベル型 | ISO 527-2/1A | 10 | 4 |  |  |  | 無 | -40 | 100 |  |  |  |  | 71.05 | 最大応力 | 2983 | 0.30 |  |  | ダイセルポリマー株式会社 | セビアン V |  |  |  | 射出成形 | 13 | 16.2 |  | 50 |  | 225 | [7 empty] | 19 | 48 | 75 | 2500 | 200 | 100 | R110 | 8 | 1.05
925 | ABS | 510SF | 引張 |  | ISO 527-1及びISO 527-2 | 5567 30kNf |  | ダンベル型 | ISO 527-2/1A | 10 | 4 |  |  |  | 無 | -40 | 100 |  |  |  |  | 80.83 | 最大応力 | 3493 | 0.35 |  |  | ダイセルポリマー株式会社 | セビアン V |  | 140000 |  | 射出成形 | 13 | 16.2 |  | 50 |  | 225 | [7 empty] | 21 | 51 | 80 | 2700 | 100 | 60 | R110 | 8 | 1.06 |  | 自動車、電機、工業部品 | 平均分子量はＡＳ分についての重量平均分子量
926 | ABS | 510SF | 引張 |  | ISO 527-1及びISO 527-2 | 5567 30kNf |  | ダンベル型 | ISO 527-2/1A | 10 | 4 |  |  |  | 無 | -40 | 100 |  |  |  |  | 78.67 | 最大応力 | 3371 | 0.48 |  |  | ダイセルポリマー株式会社 | セビアン V |  | 140000 |  | 射出成形 | 13 | 16.2 |  | 50 |  | 225 | [7 empty] | 21 | 51 | 80 | 2700 | 100 | 60 | R110 | 8 | 1.06 |  | 自動車、電機、工業部品 | 平均分子量はＡＳ分についての重量平均分子量
927 | ABS | 510SF | 引張 |  | ISO 527-1及びISO 527-2 | 5567 30kNf |  | ダンベル型 | ISO 527-2/1A | 10 | 4 |  |  |  | 無 | -40 | 100 |  |  |  |  | 77.83 | 最大応力 | 3560 | 0.45 |  |  | ダイセルポリマー株式会社 | セビアン V |  | 140000 |  | 射出成形 | 13 | 16.2 |  | 50 |  | 225 | [7 empty] | 21 | 51 | 80 | 2700 | 100 | 60 | R110 | 8 | 1.06 |  | 自動車、電機、工業部品 | 平均分子量はＡＳ分についての重量平均分子量
928 | ABS | 510SF | 引張 |  | ISO 527-1及びISO 527-2 | 5567 30kNf |  | ダンベル型 | ISO 527-2/1A | 10 | 4 |  |  |  | 無 | -40 | 100 |  |  |  |  | 77.98 | 最大応力 | 3269 | 0.37 |  |  | ダイセルポリマー株式会社 | セビアン V |  | 140000 |  | 射出成形 | 13 | 16.2 |  | 50 |  | 225 | [7 empty] | 21 | 51 | 80 | 2700 | 100 | 60 | R110 | 8 | 1.06 |  | 自動車、電機、工業部品 | 平均分子量はＡＳ分についての重量平均分子量
929 | ABS | 510SF | 引張 |  | ISO 527-1及びISO 527-2 | 5567 30kNf |  | ダンベル型 | ISO 527-2/1A | 10 | 4 |  |  |  | 無 | -40 | 100 |  |  |  |  | 77.5 | 最大応力 | 3544 | 0.34 |  |  | ダイセルポリマー株式会社 | セビアン V |  | 140000 |  | 射出成形 | 13 | 16.2 |  | 50 |  | 225 | [7 empty] | 21 | 51 | 80 | 2700 | 100 | 60 | R110 | 8 | 1.06 |  | 自動車、電機、工業部品 | 平均分子量はＡＳ分についての重量平均分子量
930 | ABS | 660SF | 引張 |  | ISO 527-1及びISO 527-2 | 5567 30kNf |  | ダンベル型 | ISO 527-2/1A | 10 | 4 |  |  |  | 無 | -40 | 100 |  |  |  |  | 62.15 | 最大応力 | 2909 | 0.35 |  |  | ダイセルポリマー株式会社 | セビアン V |  |  |  | 射出成形 | 13 | 16.2 |  | 50 |  | 225 | [7 empty] | 45 | 47 | 70 | 2300 | 250 | 130 | R110 | 8 | 1.05
931 | ABS | 660SF | 引張 |  | ISO 527-1及びISO 527-2 | 5567 30kNf |  | ダンベル型 | ISO 527-2/1A | 10 | 4 |  |  |  | 無 | -40 | 100 |  |  |  |  | 63.9 | 最大応力 | 2853 | 0.33 |  |  | ダイセルポリマー株式会社 | セビアン V |  |  |  | 射出成形 | 13 | 16.2 |  | 50 |  | 225 | [7 empty] | 45 | 47 | 70 | 2300 | 250 | 130 | R110 | 8 | 1.05
932 | ABS | 660SF | 引張 |  | ISO 527-1及びISO 527-2 | 5567 30kNf |  | ダンベル型 | ISO 527-2/1A | 10 | 4 |  |  |  | 無 | -40 | 100 |  |  |  |  | 63.1 | 最大応力 | 2885 | 0.42 |  |  | ダイセルポリマー株式会社 | セビアン V |  |  |  | 射出成形 | 13 | 16.2 |  | 50 |  | 225 | [7 empty] | 45 | 47 | 70 | 2300 | 250 | 130 | R110 | 8 | 1.05
933 | ABS | 660SF | 引張 |  | ISO 527-1及びISO 527-2 | 5567 30kNf |  | ダンベル型 | ISO 527-2/1A | 10 | 4 |  |  |  | 無 | -40 | 100 |  |  |  |  | 64.39 | 最大応力 | 2891 | 0.35 |  |  | ダイセルポリマー株式会社 | セビアン V |  |  |  | 射出成形 | 13 | 16.2 |  | 50 |  | 225 | [7 empty] | 45 | 47 | 70 | 2300 | 250 | 130 | R110 | 8 | 1.05
934 | ABS | 660SF | 引張 |  | ISO 527-1及びISO 527-2 | 5567 30kNf |  | ダンベル型 | ISO 527-2/1A | 10 | 4 |  |  |  | 無 | -40 | 100 |  |  |  |  | 63.87 | 最大応力 | 2999 | 0.42 |  |  | ダイセルポリマー株式会社 | セビアン V |  |  |  | 射出成形 | 13 | 16.2 |  | 50 |  | 225 | [7 empty] | 45 | 47 | 70 | 2300 | 250 | 130 | R110 | 8 | 1.05
935 | AS | 050SF | 引張 |  | ISO 527-1及びISO 527-2 | 5567 30kNf |  | ダンベル型 | ISO 527-2/1A | 10 | 4 |  |  |  | 無 | -40 | 100 |  |  |  |  | 88.62 | 最大応力 | 4318 |  |  |  | ダイセルポリマー株式会社 | セビアン N |  |  |  | 射出成形 | 13 | 16.2 |  | 50 |  | 200 | [7 empty] | 32 | 70 | 120 | 3600 | 20 |  | M85 | 7 | 1.07
936 | AS | 050SF | 引張 |  | ISO 527-1及びISO 527-2 | 5567 30kNf |  | ダンベル型 | ISO 527-2/1A | 10 | 4 |  |  |  | 無 | -40 | 100 |  |  |  |  | 78.62 | 最大応力 | 4626 | 0.25 |  |  | ダイセルポリマー株式会社 | セビアン N |  |  |  | 射出成形 | 13 | 16.2 |  | 50 |  | 200 | [7 empty] | 32 | 70 | 120 | 3600 | 20 |  | M85 | 7 | 1.07
937 | AS | 050SF | 引張 |  | ISO 527-1及びISO 527-2 | 5567 30kNf |  | ダンベル型 | ISO 527-2/1A | 10 | 4 |  |  |  | 無 | -40 | 100 |  |  |  |  | 79.36 | 最大応力 | 4351 | 0.35 |  |  | ダイセルポリマー株式会社 | セビアン N |  |  |  | 射出成形 | 13 | 16.2 |  | 50 |  | 200 | [7 empty] | 32 | 70 | 120 | 3600 | 20 |  | M85 | 7 | 1.07
938 | AS | 050SF | 引張 |  | ISO 527-1及びISO 527-2 | 5567 30kNf |  | ダンベル型 | ISO 527-2/1A | 10 | 4 |  |  |  | 無 | -40 | 100 |  |  |  |  | 86.5 | 最大応力 | 4496 | 0.35 |  |  | ダイセルポリマー株式会社 | セビアン N |  |  |  | 射出成形 | 13 | 16.2 |  | 50 |  | 200 | [7 empty] | 32 | 70 | 120 | 3600 | 20 |  | M85 | 7 | 1.07
939 | AS | 050SF | 引張 |  | ISO 527-1及びISO 527-2 | 5567 30kNf |  | ダンベル型 | ISO 527-2/1A | 10 | 4 |  |  |  | 無 | -40 | 100 |  |  |  |  | 82.55 | 最大応力 | 4462 | 0.36 |  |  | ダイセルポリマー株式会社 | セビアン N |  |  |  | 射出成形 | 13 | 16.2 |  | 50 |  | 200 | [7 empty] | 32 | 70 | 120 | 3600 | 20 |  | M85 | 7 | 1.07
940 | ABS | SER91 | 引張 |  | ISO 527-1及びISO 527-2 | 5567 30kNf |  | ダンベル型 | ISO 527-2/1A | 10 | 4 |  |  |  | 無 | -40 | 100 |  |  |  |  | 60.95 | 最大応力 | 2707 | 0.42 |  |  | ダイセルポリマー株式会社 | セビアン |  | 120000 |  | 射出成形 | 13 | 16.2 |  | 50 |  | 225 | [7 empty] | 20 | 45 | 70 | 2300 | 130 | 70 | R110 | 8 | 1.19 |  | 電機・事務機など難燃性を要求される部品 | 平均分子量はＡＳ分についての重量平均分子量
941 | ABS | SER91 | 引張 |  | ISO 527-1及びISO 527-2 | 5567 30kNf |  | ダンベル型 | ISO 527-2/1A | 10 | 4 |  |  |  | 無 | -40 | 100 |  |  |  |  | 62.36 | 最大応力 | 2677 | 0.41 |  |  | ダイセルポリマー株式会社 | セビアン |  | 120000 |  | 射出成形 | 13 | 16.2 |  | 50 |  | 225 | [7 empty] | 20 | 45 | 70 | 2300 | 130 | 70 | R110 | 8 | 1.19 |  | 電機・事務機など難燃性を要求される部品 | 平均分子量はＡＳ分についての重量平均分子量
942 | ABS | SER91 | 引張 |  | ISO 527-1及びISO 527-2 | 5567 30kNf |  | ダンベル型 | ISO 527-2/1A | 10 | 4 |  |  |  | 無 | -40 | 100 |  |  |  |  | 61.92 | 最大応力 | 2685 | 0.42 |  |  | ダイセルポリマー株式会社 | セビアン |  | 120000 |  | 射出成形 | 13 | 16.2 |  | 50 |  | 225 | [7 empty] | 20 | 45 | 70 | 2300 | 130 | 70 | R110 | 8 | 1.19 |  | 電機・事務機など難燃性を要求される部品 | 平均分子量はＡＳ分についての重量平均分子量
943 | ABS | SER91 | 引張 |  | ISO 527-1及びISO 527-2 | 5567 30kNf |  | ダンベル型 | ISO 527-2/1A | 10 | 4 |  |  |  | 無 | -40 | 100 |  |  |  |  | 61.26 | 最大応力 | 2622 | 0.42 |  |  | ダイセルポリマー株式会社 | セビアン |  | 120000 |  | 射出成形 | 13 | 16.2 |  | 50 |  | 225 | [7 empty] | 20 | 45 | 70 | 2300 | 130 | 70 | R110 | 8 | 1.19 |  | 電機・事務機など難燃性を要求される部品 | 平均分子量はＡＳ分についての重量平均分子量
944 | ABS | SER91 | 引張 |  | ISO 527-1及びISO 527-2 | 5567 30kNf |  | ダンベル型 | ISO 527-2/1A | 10 | 4 |  |  |  | 無 | -40 | 100 |  |  |  |  | 60.63 | 最大応力 | 2733 | 0.42 |  |  | ダイセルポリマー株式会社 | セビアン |  | 120000 |  | 射出成形 | 13 | 16.2 |  | 50 |  | 225 | [7 empty] | 20 | 45 | 70 | 2300 | 130 | 70 | R110 | 8 | 1.19 |  | 電機・事務機など難燃性を要求される部品 | 平均分子量はＡＳ分についての重量平均分子量
945 | ABS | 420 | 引張 |  | ISO 527-1及びISO 527-2 | 5567 30kNf |  | ダンベル型 | ISO 527-2/1A | 10 | 4 |  |  |  | 無 | -40 | 500 |  |  |  |  | 76.87 | 最大応力 | 3193 | 0.39 |  |  | ダイセルポリマー株式会社 | セビアン V |  | 120000 |  | 射出成形 | 13 | 16.2 |  | 50 |  | 235 | [7 empty] | 2 | 51 | 75 | 2500 | 150 | 80 | R112 | 8 | 1.05 |  | 自動車・電気部品 | 平均分子量はＡＳ分についての重量平均分子量
946 | ABS | 500SF | 引張 |  | ISO 527-1及びISO 527-2 | 5567 30kNf |  | ダンベル型 | ISO 527-2/1A | 10 | 4 |  |  |  | 無 | -40 | 500 |  |  |  |  | 73.32 | 最大応力 | 3053 | 0.39 |  |  | ダイセルポリマー株式会社 | セビアン V |  |  |  | 射出成形 | 13 | 16.2 |  | 50 |  | 225 | [7 empty] | 19 | 48 | 75 | 2500 | 200 | 100 | R110 | 8 | 1.05
947 | ABS | 510SF | 引張 |  | ISO 527-1及びISO 527-2 | 5567 30kNf |  | ダンベル型 | ISO 527-2/1A | 10 | 4 |  |  |  | 無 | -40 | 500 |  |  |  |  | 82.4 | 最大応力 | 3507 | 0.34 |  |  | ダイセルポリマー株式会社 | セビアン V |  | 140000 |  | 射出成形 | 13 | 16.2 |  | 50 |  | 225 | [7 empty] | 21 | 51 | 80 | 2700 | 100 | 60 | R110 | 8 | 1.06 |  | 自動車、電機、工業部品 | 平均分子量はＡＳ分についての重量平均分子量
948 | ABS | 660SF | 引張 |  | ISO 527-1及びISO 527-2 | 5567 30kNf |  | ダンベル型 | ISO 527-2/1A | 10 | 4 |  |  |  | 無 | -40 | 500 |  |  |  |  | 68.57 | 最大応力 | 3043 | 0.40 |  |  | ダイセルポリマー株式会社 | セビアン V |  |  |  | 射出成形 | 13 | 16.2 |  | 50 |  | 225 | [7 empty] | 45 | 47 | 70 | 2300 | 250 | 130 | R110 | 8 | 1.05
949 | AS | 050SF | 引張 |  | ISO 527-1及びISO 527-2 | 5567 30kNf |  | ダンベル型 | ISO 527-2/1A | 10 | 4 |  |  |  | 無 | -40 | 500 |  |  |  |  | 81.68 | 最大応力 | 4648 | 0.34 |  |  | ダイセルポリマー株式会社 | セビアン N |  |  |  | 射出成形 | 13 | 16.2 |  | 50 |  | 200 | [7 empty] | 32 | 70 | 120 | 3600 | 20 |  | M85 | 7 | 1.07
950 | ABS | SER91 | 引張 |  | ISO 527-1及びISO 527-2 | 5567 30kNf |  | ダンベル型 | ISO 527-2/1A | 10 | 4 |  |  |  | 無 | -40 | 500 |  |  |  |  | 66.27 | 最大応力 | 2777 | 0.38 |  |  | ダイセルポリマー株式会社 | セビアン |  | 120000 |  | 射出成形 | 13 | 16.2 |  | 50 |  | 225 | [7 empty] | 20 | 45 | 70 | 2300 | 130 | 70 | R110 | 8 | 1.19 |  | 電機・事務機など難燃性を要求される部品 | 平均分子量はＡＳ分についての重量平均分子量
951 | ABS | 420 | 引張 |  | ISO 527-1及びISO 527-2 | 5567 30kNf |  | ダンベル型 | ISO 527-2/1A | 10 | 4 |  |  |  | 無 | -20 | 10 |  |  |  |  | 62.55 | 最大応力 | 2773 | 0.38 |  |  | ダイセルポリマー株式会社 | セビアン V |  | 120000 |  | 射出成形 | 13 | 16.2 |  | 50 |  | 235 | [7 empty] | 2 | 51 | 75 | 2500 | 150 | 80 | R112 | 8 | 1.05 |  | 自動車・電気部品 | 平均分子量はＡＳ分についての重量平均分子量
952 | ABS | 420 | 引張 |  | ISO 527-1及びISO 527-2 | 5567 30kNf |  | ダンベル型 | ISO 527-2/1A | 10 | 4 |  |  |  | 無 | -20 | 10 |  |  |  |  | 62.95 | 最大応力 | 2765 | 0.41 |  |  | ダイセルポリマー株式会社 | セビアン V |  | 120000 |  | 射出成形 | 13 | 16.2 |  | 50 |  | 235 | [7 empty] | 2 | 51 | 75 | 2500 | 150 | 80 | R112 | 8 | 1.05 |  | 自動車・電気部品 | 平均分子量はＡＳ分についての重量平均分子量
953 | ABS | 420 | 引張 |  | ISO 527-1及びISO 527-2 | 5567 30kNf |  | ダンベル型 | ISO 527-2/1A | 10 | 4 |  |  |  | 無 | -20 | 10 |  |  |  |  | 62.93 | 最大応力 | 2807 | 0.39 |  |  | ダイセルポリマー株式会社 | セビアン V |  | 120000 |  | 射出成形 | 13 | 16.2 |  | 50 |  | 235 | [7 empty] | 2 | 51 | 75 | 2500 | 150 | 80 | R112 | 8 | 1.05 |  | 自動車・電気部品 | 平均分子量はＡＳ分についての重量平均分子量
954 | ABS | 420 | 引張 |  | ISO 527-1及びISO 527-2 | 5567 30kNf |  | ダンベル型 | ISO 527-2/1A | 10 | 4 |  |  |  | 無 | -20 | 10 |  |  |  |  | 62.86 | 最大応力 | 2777 | 0.39 |  |  | ダイセルポリマー株式会社 | セビアン V |  | 120000 |  | 射出成形 | 13 | 16.2 |  | 50 |  | 235 | [7 empty] | 2 | 51 | 75 | 2500 | 150 | 80 | R112 | 8 | 1.05 |  | 自動車・電気部品 | 平均分子量はＡＳ分についての重量平均分子量
955 | ABS | 420 | 引張 |  | ISO 527-1及びISO 527-2 | 5567 30kNf |  | ダンベル型 | ISO 527-2/1A | 10 | 4 |  |  |  | 無 | -20 | 10 |  |  |  |  | 63.56 | 最大応力 | 2796 | 0.37 |  |  | ダイセルポリマー株式会社 | セビアン V |  | 120000 |  | 射出成形 | 13 | 16.2 |  | 50 |  | 235 | [7 empty] | 2 | 51 | 75 | 2500 | 150 | 80 | R112 | 8 | 1.05 |  | 自動車・電気部品 | 平均分子量はＡＳ分についての重量平均分子量
956 | ABS | 500SF | 引張 |  | ISO 527-1及びISO 527-2 | 5567 30kNf |  | ダンベル型 | ISO 527-2/1A | 10 | 4 |  |  |  | 無 | -20 | 10 |  |  |  |  | 63.98 | 最大応力 | 3014 | 0.38 |  |  | ダイセルポリマー株式会社 | セビアン V |  |  |  | 射出成形 | 13 | 16.2 |  | 50 |  | 225 | [7 empty] | 19 | 48 | 75 | 2500 | 200 | 100 | R110 | 8 | 1.05
957 | ABS | 500SF | 引張 |  | ISO 527-1及びISO 527-2 | 5567 30kNf |  | ダンベル型 | ISO 527-2/1A | 10 | 4 |  |  |  | 無 | -20 | 10 |  |  |  |  | 64.88 | 最大応力 | 2834 | 0.36 |  |  | ダイセルポリマー株式会社 | セビアン V |  |  |  | 射出成形 | 13 | 16.2 |  | 50 |  | 225 | [7 empty] | 19 | 48 | 75 | 2500 | 200 | 100 | R110 | 8 | 1.05
958 | ABS | 500SF | 引張 |  | ISO 527-1及びISO 527-2 | 5567 30kNf |  | ダンベル型 | ISO 527-2/1A | 10 | 4 |  |  |  | 無 | -20 | 10 |  |  |  |  | 65.25 | 最大応力 | 2951 | 0.40 |  |  | ダイセルポリマー株式会社 | セビアン V |  |  |  | 射出成形 | 13 | 16.2 |  | 50 |  | 225 | [7 empty] | 19 | 48 | 75 | 2500 | 200 | 100 | R110 | 8 | 1.05
959 | ABS | 500SF | 引張 |  | ISO 527-1及びISO 527-2 | 5567 30kNf |  | ダンベル型 | ISO 527-2/1A | 10 | 4 |  |  |  | 無 | -20 | 10 |  |  |  |  | 64.75 | 最大応力 | 2904 | 0.38 |  |  | ダイセルポリマー株式会社 | セビアン V |  |  |  | 射出成形 | 13 | 16.2 |  | 50 |  | 225 | [7 empty] | 19 | 48 | 75 | 2500 | 200 | 100 | R110 | 8 | 1.05
960 | ABS | 500SF | 引張 |  | ISO 527-1及びISO 527-2 | 5567 30kNf |  | ダンベル型 | ISO 527-2/1A | 10 | 4 |  |  |  | 無 | -20 | 10 |  |  |  |  | 64.6 | 最大応力 | 2869 | 0.36 |  |  | ダイセルポリマー株式会社 | セビアン V |  |  |  | 射出成形 | 13 | 16.2 |  | 50 |  | 225 | [7 empty] | 19 | 48 | 75 | 2500 | 200 | 100 | R110 | 8 | 1.05
961 | ABS | 510SF | 引張 |  | ISO 527-1及びISO 527-2 | 5567 30kNf |  | ダンベル型 | ISO 527-2/1A | 10 | 4 |  |  |  | 無 | -20 | 10 |  |  |  |  | 70.56 | 最大応力 | 3231 | 0.37 |  |  | ダイセルポリマー株式会社 | セビアン V |  | 140000 |  | 射出成形 | 13 | 16.2 |  | 50 |  | 225 | [7 empty] | 21 | 51 | 80 | 2700 | 100 | 60 | R110 | 8 | 1.06 |  | 自動車、電機、工業部品 | 平均分子量はＡＳ分についての重量平均分子量
962 | ABS | 510SF | 引張 |  | ISO 527-1及びISO 527-2 | 5567 30kNf |  | ダンベル型 | ISO 527-2/1A | 10 | 4 |  |  |  | 無 | -20 | 10 |  |  |  |  | 71.51 | 最大応力 | 3100 | 0.38 |  |  | ダイセルポリマー株式会社 | セビアン V |  | 140000 |  | 射出成形 | 13 | 16.2 |  | 50 |  | 225 | [7 empty] | 21 | 51 | 80 | 2700 | 100 | 60 | R110 | 8 | 1.06 |  | 自動車、電機、工業部品 | 平均分子量はＡＳ分についての重量平均分子量
963 | ABS | 510SF | 引張 |  | ISO 527-1及びISO 527-2 | 5567 30kNf |  | ダンベル型 | ISO 527-2/1A | 10 | 4 |  |  |  | 無 | -20 | 10 |  |  |  |  | 72.1 | 最大応力 | 3119 | 0.38 |  |  | ダイセルポリマー株式会社 | セビアン V |  | 140000 |  | 射出成形 | 13 | 16.2 |  | 50 |  | 225 | [7 empty] | 21 | 51 | 80 | 2700 | 100 | 60 | R110 | 8 | 1.06 |  | 自動車、電機、工業部品 | 平均分子量はＡＳ分についての重量平均分子量
964 | ABS | 510SF | 引張 |  | ISO 527-1及びISO 527-2 | 5567 30kNf |  | ダンベル型 | ISO 527-2/1A | 10 | 4 |  |  |  | 無 | -20 | 10 |  |  |  |  | 71.62 | 最大応力 | 3064 | 0.36 |  |  | ダイセルポリマー株式会社 | セビアン V |  | 140000 |  | 射出成形 | 13 | 16.2 |  | 50 |  | 225 | [7 empty] | 21 | 51 | 80 | 2700 | 100 | 60 | R110 | 8 | 1.06 |  | 自動車、電機、工業部品 | 平均分子量はＡＳ分についての重量平均分子量
965 | ABS | 510SF | 引張 |  | ISO 527-1及びISO 527-2 | 5567 30kNf |  | ダンベル型 | ISO 527-2/1A | 10 | 4 |  |  |  | 無 | -20 | 10 |  |  |  |  | 72.28 | 最大応力 | 3221 | 0.36 |  |  | ダイセルポリマー株式会社 | セビアン V |  | 140000 |  | 射出成形 | 13 | 16.2 |  | 50 |  | 225 | [7 empty] | 21 | 51 | 80 | 2700 | 100 | 60 | R110 | 8 | 1.06 |  | 自動車、電機、工業部品 | 平均分子量はＡＳ分についての重量平均分子量
966 | ABS | 660SF | 引張 |  | ISO 527-1及びISO 527-2 | 5567 30kNf |  | ダンベル型 | ISO 527-2/1A | 10 | 4 |  |  |  | 無 | -20 | 10 |  |  |  |  | 58.19 | 最大応力 | 2764 | 0.40 |  |  | ダイセルポリマー株式会社 | セビアン V |  |  |  | 射出成形 | 13 | 16.2 |  | 50 |  | 225 | [7 empty] | 45 | 47 | 70 | 2300 | 250 | 130 | R110 | 8 | 1.05
967 | ABS | 660SF | 引張 |  | ISO 527-1及びISO 527-2 | 5567 30kNf |  | ダンベル型 | ISO 527-2/1A | 10 | 4 |  |  |  | 無 | -20 | 10 |  |  |  |  | 58.35 | 最大応力 | 2718 | 0.40 |  |  | ダイセルポリマー株式会社 | セビアン V |  |  |  | 射出成形 | 13 | 16.2 |  | 50 |  | 225 | [7 empty] | 45 | 47 | 70 | 2300 | 250 | 130 | R110 | 8 | 1.05
968 | ABS | 660SF | 引張 |  | ISO 527-1及びISO 527-2 | 5567 30kNf |  | ダンベル型 | ISO 527-2/1A | 10 | 4 |  |  |  | 無 | -20 | 10 |  |  |  |  | 58.74 | 最大応力 | 2660 | 0.36 |  |  | ダイセルポリマー株式会社 | セビアン V |  |  |  | 射出成形 | 13 | 16.2 |  | 50 |  | 225 | [7 empty] | 45 | 47 | 70 | 2300 | 250 | 130 | R110 | 8 | 1.05
969 | ABS | 660SF | 引張 |  | ISO 527-1及びISO 527-2 | 5567 30kNf |  | ダンベル型 | ISO 527-2/1A | 10 | 4 |  |  |  | 無 | -20 | 10 |  |  |  |  | 58.23 | 最大応力 | 2724 | 0.37 |  |  | ダイセルポリマー株式会社 | セビアン V |  |  |  | 射出成形 | 13 | 16.2 |  | 50 |  | 225 | [7 empty] | 45 | 47 | 70 | 2300 | 250 | 130 | R110 | 8 | 1.05
970 | ABS | 660SF | 引張 |  | ISO 527-1及びISO 527-2 | 5567 30kNf |  | ダンベル型 | ISO 527-2/1A | 10 | 4 |  |  |  | 無 | -20 | 10 |  |  |  |  | 58.87 | 最大応力 | 2703 | 0.39 |  |  | ダイセルポリマー株式会社 | セビアン V |  |  |  | 射出成形 | 13 | 16.2 |  | 50 |  | 225 | [7 empty] | 45 | 47 | 70 | 2300 | 250 | 130 | R110 | 8 | 1.05
971 | AS | 050SF | 引張 |  | ISO 527-1及びISO 527-2 | 5567 30kNf |  | ダンベル型 | ISO 527-2/1A | 10 | 4 |  |  |  | 無 | -20 | 10 |  |  |  |  | 72.44 | 最大応力 | 4116 | 0.35 |  |  | ダイセルポリマー株式会社 | セビアン N |  |  |  | 射出成形 | 13 | 16.2 |  | 50 |  | 200 | [7 empty] | 32 | 70 | 120 | 3600 | 20 |  | M85 | 7 | 1.07
972 | AS | 050SF | 引張 |  | ISO 527-1及びISO 527-2 | 5567 30kNf |  | ダンベル型 | ISO 527-2/1A | 10 | 4 |  |  |  | 無 | -20 | 10 |  |  |  |  | 74.62 | 最大応力 | 4215 | 0.34 |  |  | ダイセルポリマー株式会社 | セビアン N |  |  |  | 射出成形 | 13 | 16.2 |  | 50 |  | 200 | [7 empty] | 32 | 70 | 120 | 3600 | 20 |  | M85 | 7 | 1.07
973 | AS | 050SF | 引張 |  | ISO 527-1及びISO 527-2 | 5567 30kNf |  | ダンベル型 | ISO 527-2/1A | 10 | 4 |  |  |  | 無 | -20 | 10 |  |  |  |  | 75.19 | 最大応力 | 4222 | 0.34 |  |  | ダイセルポリマー株式会社 | セビアン N |  |  |  | 射出成形 | 13 | 16.2 |  | 50 |  | 200 | [7 empty] | 32 | 70 | 120 | 3600 | 20 |  | M85 | 7 | 1.07
974 | AS | 050SF | 引張 |  | ISO 527-1及びISO 527-2 | 5567 30kNf |  | ダンベル型 | ISO 527-2/1A | 10 | 4 |  |  |  | 無 | -20 | 10 |  |  |  |  | 76.18 | 最大応力 | 4150 | 0.34 |  |  | ダイセルポリマー株式会社 | セビアン N |  |  |  | 射出成形 | 13 | 16.2 |  | 50 |  | 200 | [7 empty] | 32 | 70 | 120 | 3600 | 20 |  | M85 | 7 | 1.07
975 | AS | 050SF | 引張 |  | ISO 527-1及びISO 527-2 | 5567 30kNf |  | ダンベル型 | ISO 527-2/1A | 10 | 4 |  |  |  | 無 | -20 | 10 |  |  |  |  | 74.25 | 最大応力 | 4331 | 0.38 |  |  | ダイセルポリマー株式会社 | セビアン N |  |  |  | 射出成形 | 13 | 16.2 |  | 50 |  | 200 | [7 empty] | 32 | 70 | 120 | 3600 | 20 |  | M85 | 7 | 1.07
976 | ABS | SER91 | 引張 |  | ISO 527-1及びISO 527-2 | 5567 30kNf |  | ダンベル型 | ISO 527-2/1A | 10 | 4 |  |  |  | 無 | -20 | 10 |  |  |  |  | 54.05 | 最大応力 | 2468 | 0.41 |  |  | ダイセルポリマー株式会社 | セビアン |  | 120000 |  | 射出成形 | 13 | 16.2 |  | 50 |  | 225 | [7 empty] | 20 | 45 | 70 | 2300 | 130 | 70 | R110 | 8 | 1.19 |  | 電機・事務機など難燃性を要求される部品 | 平均分子量はＡＳ分についての重量平均分子量
977 | ABS | SER91 | 引張 |  | ISO 527-1及びISO 527-2 | 5567 30kNf |  | ダンベル型 | ISO 527-2/1A | 10 | 4 |  |  |  | 無 | -20 | 10 |  |  |  |  | 55 | 最大応力 | 2427 | 0.39 |  |  | ダイセルポリマー株式会社 | セビアン |  | 120000 |  | 射出成形 | 13 | 16.2 |  | 50 |  | 225 | [7 empty] | 20 | 45 | 70 | 2300 | 130 | 70 | R110 | 8 | 1.19 |  | 電機・事務機など難燃性を要求される部品 | 平均分子量はＡＳ分についての重量平均分子量
978 | ABS | SER91 | 引張 |  | ISO 527-1及びISO 527-2 | 5567 30kNf |  | ダンベル型 | ISO 527-2/1A | 10 | 4 |  |  |  | 無 | -20 | 10 |  |  |  |  | 55.86 | 最大応力 | 2499 | 0.41 |  |  | ダイセルポリマー株式会社 | セビアン |  | 120000 |  | 射出成形 | 13 | 16.2 |  | 50 |  | 225 | [7 empty] | 20 | 45 | 70 | 2300 | 130 | 70 | R110 | 8 | 1.19 |  | 電機・事務機など難燃性を要求される部品 | 平均分子量はＡＳ分についての重量平均分子量
979 | ABS | SER91 | 引張 |  | ISO 527-1及びISO 527-2 | 5567 30kNf |  | ダンベル型 | ISO 527-2/1A | 10 | 4 |  |  |  | 無 | -20 | 10 |  |  |  |  | 55.34 | 最大応力 | 2550 | 0.41 |  |  | ダイセルポリマー株式会社 | セビアン |  | 120000 |  | 射出成形 | 13 | 16.2 |  | 50 |  | 225 | [7 empty] | 20 | 45 | 70 | 2300 | 130 | 70 | R110 | 8 | 1.19 |  | 電機・事務機など難燃性を要求される部品 | 平均分子量はＡＳ分についての重量平均分子量
980 | ABS | SER91 | 引張 |  | ISO 527-1及びISO 527-2 | 5567 30kNf |  | ダンベル型 | ISO 527-2/1A | 10 | 4 |  |  |  | 無 | -20 | 10 |  |  |  |  | 55.53 | 最大応力 | 2484 | 0.38 |  |  | ダイセルポリマー株式会社 | セビアン |  | 120000 |  | 射出成形 | 13 | 16.2 |  | 50 |  | 225 | [7 empty] | 20 | 45 | 70 | 2300 | 130 | 70 | R110 | 8 | 1.19 |  | 電機・事務機など難燃性を要求される部品 | 平均分子量はＡＳ分についての重量平均分子量
981 | ABS | 420 | 引張 |  | ISO 527-1及びISO 527-2 | 5567 30kNf |  | ダンベル型 | ISO 527-2/1A | 10 | 4 |  |  |  | 無 | -20 | 100 |  |  |  |  | 67.41 | 最大応力 | 2725 | 0.36 |  |  | ダイセルポリマー株式会社 | セビアン V |  | 120000 |  | 射出成形 | 13 | 16.2 |  | 50 |  | 235 | [7 empty] | 2 | 51 | 75 | 2500 | 150 | 80 | R112 | 8 | 1.05 |  | 自動車・電気部品 | 平均分子量はＡＳ分についての重量平均分子量
982 | ABS | 420 | 引張 |  | ISO 527-1及びISO 527-2 | 5567 30kNf |  | ダンベル型 | ISO 527-2/1A | 10 | 4 |  |  |  | 無 | -20 | 100 |  |  |  |  | 68.25 | 最大応力 | 2953 | 0.41 |  |  | ダイセルポリマー株式会社 | セビアン V |  | 120000 |  | 射出成形 | 13 | 16.2 |  | 50 |  | 235 | [7 empty] | 2 | 51 | 75 | 2500 | 150 | 80 | R112 | 8 | 1.05 |  | 自動車・電気部品 | 平均分子量はＡＳ分についての重量平均分子量
983 | ABS | 420 | 引張 |  | ISO 527-1及びISO 527-2 | 5567 30kNf |  | ダンベル型 | ISO 527-2/1A | 10 | 4 |  |  |  | 無 | -20 | 100 |  |  |  |  | 68.13 | 最大応力 | 2794 | 0.38 |  |  | ダイセルポリマー株式会社 | セビアン V |  | 120000 |  | 射出成形 | 13 | 16.2 |  | 50 |  | 235 | [7 empty] | 2 | 51 | 75 | 2500 | 150 | 80 | R112 | 8 | 1.05 |  | 自動車・電気部品 | 平均分子量はＡＳ分についての重量平均分子量
984 | ABS | 420 | 引張 |  | ISO 527-1及びISO 527-2 | 5567 30kNf |  | ダンベル型 | ISO 527-2/1A | 10 | 4 |  |  |  | 無 | -20 | 100 |  |  |  |  | 68.68 | 最大応力 | 2756 | 0.36 |  |  | ダイセルポリマー株式会社 | セビアン V |  | 120000 |  | 射出成形 | 13 | 16.2 |  | 50 |  | 235 | [7 empty] | 2 | 51 | 75 | 2500 | 150 | 80 | R112 | 8 | 1.05 |  | 自動車・電気部品 | 平均分子量はＡＳ分についての重量平均分子量
985 | ABS | 420 | 引張 |  | ISO 527-1及びISO 527-2 | 5567 30kNf |  | ダンベル型 | ISO 527-2/1A | 10 | 4 |  |  |  | 無 | -20 | 100 |  |  |  |  | 67.58 | 最大応力 | 2753 | 0.35 |  |  | ダイセルポリマー株式会社 | セビアン V |  | 120000 |  | 射出成形 | 13 | 16.2 |  | 50 |  | 235 | [7 empty] | 2 | 51 | 75 | 2500 | 150 | 80 | R112 | 8 | 1.05 |  | 自動車・電気部品 | 平均分子量はＡＳ分についての重量平均分子量
986 | ABS | 500SF | 引張 |  | ISO 527-1及びISO 527-2 | 5567 30kNf |  | ダンベル型 | ISO 527-2/1A | 10 | 4 |  |  |  | 無 | -20 | 100 |  |  |  |  | 67.43 | 最大応力 | 2942 | 0.37 |  |  | ダイセルポリマー株式会社 | セビアン V |  |  |  | 射出成形 | 13 | 16.2 |  | 50 |  | 225 | [7 empty] | 19 | 48 | 75 | 2500 | 200 | 100 | R110 | 8 | 1.05
987 | ABS | 500SF | 引張 |  | ISO 527-1及びISO 527-2 | 5567 30kNf |  | ダンベル型 | ISO 527-2/1A | 10 | 4 |  |  |  | 無 | -20 | 100 |  |  |  |  | 68.3 | 最大応力 | 2902 | 0.34 |  |  | ダイセルポリマー株式会社 | セビアン V |  |  |  | 射出成形 | 13 | 16.2 |  | 50 |  | 225 | [7 empty] | 19 | 48 | 75 | 2500 | 200 | 100 | R110 | 8 | 1.05
988 | ABS | 500SF | 引張 |  | ISO 527-1及びISO 527-2 | 5567 30kNf |  | ダンベル型 | ISO 527-2/1A | 10 | 4 |  |  |  | 無 | -20 | 100 |  |  |  |  | 71.76 | 最大応力 | 2868 | 0.27 |  |  | ダイセルポリマー株式会社 | セビアン V |  |  |  | 射出成形 | 13 | 16.2 |  | 50 |  | 225 | [7 empty] | 19 | 48 | 75 | 2500 | 200 | 100 | R110 | 8 | 1.05
989 | ABS | 500SF | 引張 |  | ISO 527-1及びISO 527-2 | 5567 30kNf |  | ダンベル型 | ISO 527-2/1A | 10 | 4 |  |  |  | 無 | -20 | 100 |  |  |  |  | 70.11 | 最大応力 | 3039 | 0.35 |  |  | ダイセルポリマー株式会社 | セビアン V |  |  |  | 射出成形 | 13 | 16.2 |  | 50 |  | 225 | [7 empty] | 19 | 48 | 75 | 2500 | 200 | 100 | R110 | 8 | 1.05
990 | ABS | 500SF | 引張 |  | ISO 527-1及びISO 527-2 | 5567 30kNf |  | ダンベル型 | ISO 527-2/1A | 10 | 4 |  |  |  | 無 | -20 | 100 |  |  |  |  | 68.16 | 最大応力 | 2917 | 0.40 |  |  | ダイセルポリマー株式会社 | セビアン V |  |  |  | 射出成形 | 13 | 16.2 |  | 50 |  | 225 | [7 empty] | 19 | 48 | 75 | 2500 | 200 | 100 | R110 | 8 | 1.05
991 | ABS | 510SF | 引張 |  | ISO 527-1及びISO 527-2 | 5567 30kNf |  | ダンベル型 | ISO 527-2/1A | 10 | 4 |  |  |  | 無 | -20 | 100 |  |  |  |  | 74.87 | 最大応力 | 3180 | 0.37 |  |  | ダイセルポリマー株式会社 | セビアン V |  | 140000 |  | 射出成形 | 13 | 16.2 |  | 50 |  | 225 | [7 empty] | 21 | 51 | 80 | 2700 | 100 | 60 | R110 | 8 | 1.06 |  | 自動車、電機、工業部品 | 平均分子量はＡＳ分についての重量平均分子量
992 | ABS | 510SF | 引張 |  | ISO 527-1及びISO 527-2 | 5567 30kNf |  | ダンベル型 | ISO 527-2/1A | 10 | 4 |  |  |  | 無 | -20 | 100 |  |  |  |  | 74.59 | 最大応力 | 3136 | 0.38 |  |  | ダイセルポリマー株式会社 | セビアン V |  | 140000 |  | 射出成形 | 13 | 16.2 |  | 50 |  | 225 | [7 empty] | 21 | 51 | 80 | 2700 | 100 | 60 | R110 | 8 | 1.06 |  | 自動車、電機、工業部品 | 平均分子量はＡＳ分についての重量平均分子量
993 | ABS | 510SF | 引張 |  | ISO 527-1及びISO 527-2 | 5567 30kNf |  | ダンベル型 | ISO 527-2/1A | 10 | 4 |  |  |  | 無 | -20 | 100 |  |  |  |  | 74.9 | 最大応力 | 3139 | 0.43 |  |  | ダイセルポリマー株式会社 | セビアン V |  | 140000 |  | 射出成形 | 13 | 16.2 |  | 50 |  | 225 | [7 empty] | 21 | 51 | 80 | 2700 | 100 | 60 | R110 | 8 | 1.06 |  | 自動車、電機、工業部品 | 平均分子量はＡＳ分についての重量平均分子量
994 | ABS | 510SF | 引張 |  | ISO 527-1及びISO 527-2 | 5567 30kNf |  | ダンベル型 | ISO 527-2/1A | 10 | 4 |  |  |  | 無 | -20 | 100 |  |  |  |  | 74.25 | 最大応力 | 3194 | 0.34 |  |  | ダイセルポリマー株式会社 | セビアン V |  | 140000 |  | 射出成形 | 13 | 16.2 |  | 50 |  | 225 | [7 empty] | 21 | 51 | 80 | 2700 | 100 | 60 | R110 | 8 | 1.06 |  | 自動車、電機、工業部品 | 平均分子量はＡＳ分についての重量平均分子量
995 | ABS | 510SF | 引張 |  | ISO 527-1及びISO 527-2 | 5567 30kNf |  | ダンベル型 | ISO 527-2/1A | 10 | 4 |  |  |  | 無 | -20 | 100 |  |  |  |  | 74.56 | 最大応力 | 3291 | 0.36 |  |  | ダイセルポリマー株式会社 | セビアン V |  | 140000 |  | 射出成形 | 13 | 16.2 |  | 50 |  | 225 | [7 empty] | 21 | 51 | 80 | 2700 | 100 | 60 | R110 | 8 | 1.06 |  | 自動車、電機、工業部品 | 平均分子量はＡＳ分についての重量平均分子量
996 | ABS | 660SF | 引張 |  | ISO 527-1及びISO 527-2 | 5567 30kNf |  | ダンベル型 | ISO 527-2/1A | 10 | 4 |  |  |  | 無 | -20 | 100 |  |  |  |  | 61.57 | 最大応力 | 2801 | 0.40 |  |  | ダイセルポリマー株式会社 | セビアン V |  |  |  | 射出成形 | 13 | 16.2 |  | 50 |  | 225 | [7 empty] | 45 | 47 | 70 | 2300 | 250 | 130 | R110 | 8 | 1.05
997 | ABS | 660SF | 引張 |  | ISO 527-1及びISO 527-2 | 5567 30kNf |  | ダンベル型 | ISO 527-2/1A | 10 | 4 |  |  |  | 無 | -20 | 100 |  |  |  |  | 61.26 | 最大応力 | 2719 | 0.34 |  |  | ダイセルポリマー株式会社 | セビアン V |  |  |  | 射出成形 | 13 | 16.2 |  | 50 |  | 225 | [7 empty] | 45 | 47 | 70 | 2300 | 250 | 130 | R110 | 8 | 1.05
998 | ABS | 660SF | 引張 |  | ISO 527-1及びISO 527-2 | 5567 30kNf |  | ダンベル型 | ISO 527-2/1A | 10 | 4 |  |  |  | 無 | -20 | 100 |  |  |  |  | 61.73 | 最大応力 | 2814 | 0.34 |  |  | ダイセルポリマー株式会社 | セビアン V |  |  |  | 射出成形 | 13 | 16.2 |  | 50 |  | 225 | [7 empty] | 45 | 47 | 70 | 2300 | 250 | 130 | R110 | 8 | 1.05
999 | ABS | 660SF | 引張 |  | ISO 527-1及びISO 527-2 | 5567 30kNf |  | ダンベル型 | ISO 527-2/1A | 10 | 4 |  |  |  | 無 | -20 | 100 |  |  |  |  | 61.12 | 最大応力 | 2751 | 0.36 |  |  | ダイセルポリマー株式会社 | セビアン V |  |  |  | 射出成形 | 13 | 16.2 |  | 50 |  | 225 | [7 empty] | 45 | 47 | 70 | 2300 | 250 | 130 | R110 | 8 | 1.05
1000 | ABS | 660SF | 引張 |  | ISO 527-1及びISO 527-2 | 5567 30kNf |  | ダンベル型 | ISO 527-2/1A | 10 | 4 |  |  |  | 無 | -20 | 100 |  |  |  |  | 61.6 | 最大応力 | 2762 | 0.35 |  |  | ダイセルポリマー株式会社 | セビアン V |  |  |  | 射出成形 | 13 | 16.2 |  | 50 |  | 225 | [7 empty] | 45 | 47 | 70 | 2300 | 250 | 130 | R110 | 8 | 1.05
1001 | AS | 050SF | 引張 |  | ISO 527-1及びISO 527-2 | 5567 30kNf |  | ダンベル型 | ISO 527-2/1A | 10 | 4 |  |  |  | 無 | -20 | 100 |  |  |  |  | 81.33 | 最大応力 | 4184 | 0.40 |  |  | ダイセルポリマー株式会社 | セビアン N |  |  |  | 射出成形 | 13 | 16.2 |  | 50 |  | 200 | [7 empty] | 32 | 70 | 120 | 3600 | 20 |  | M85 | 7 | 1.07
1002 | AS | 050SF | 引張 |  | ISO 527-1及びISO 527-2 | 5567 30kNf |  | ダンベル型 | ISO 527-2/1A | 10 | 4 |  |  |  | 無 | -20 | 100 |  |  |  |  | 79.72 | 最大応力 | 4204 | 0.36 |  |  | ダイセルポリマー株式会社 | セビアン N |  |  |  | 射出成形 | 13 | 16.2 |  | 50 |  | 200 | [7 empty] | 32 | 70 | 120 | 3600 | 20 |  | M85 | 7 | 1.07
1003 | AS | 050SF | 引張 |  | ISO 527-1及びISO 527-2 | 5567 30kNf |  | ダンベル型 | ISO 527-2/1A | 10 | 4 |  |  |  | 無 | -20 | 100 |  |  |  |  | 75.76 | 最大応力 | 4279 | 0.36 |  |  | ダイセルポリマー株式会社 | セビアン N |  |  |  | 射出成形 | 13 | 16.2 |  | 50 |  | 200 | [7 empty] | 32 | 70 | 120 | 3600 | 20 |  | M85 | 7 | 1.07
1004 | AS | 050SF | 引張 |  | ISO 527-1及びISO 527-2 | 5567 30kNf |  | ダンベル型 | ISO 527-2/1A | 10 | 4 |  |  |  | 無 | -20 | 100 |  |  |  |  | 75.91 | 最大応力 | 4297 | 0.35 |  |  | ダイセルポリマー株式会社 | セビアン N |  |  |  | 射出成形 | 13 | 16.2 |  | 50 |  | 200 | [7 empty] | 32 | 70 | 120 | 3600 | 20 |  | M85 | 7 | 1.07
1005 | AS | 050SF | 引張 |  | ISO 527-1及びISO 527-2 | 5567 30kNf |  | ダンベル型 | ISO 527-2/1A | 10 | 4 |  |  |  | 無 | -20 | 100 |  |  |  |  | 78.57 | 最大応力 | 4395 | 0.38 |  |  | ダイセルポリマー株式会社 | セビアン N |  |  |  | 射出成形 | 13 | 16.2 |  | 50 |  | 200 | [7 empty] | 32 | 70 | 120 | 3600 | 20 |  | M85 | 7 | 1.07
1006 | ABS | SER91 | 引張 |  | ISO 527-1及びISO 527-2 | 5567 30kNf |  | ダンベル型 | ISO 527-2/1A | 10 | 4 |  |  |  | 無 | -20 | 100 |  |  |  |  | 57.4 | 最大応力 | 2529 | 0.43 |  |  | ダイセルポリマー株式会社 | セビアン |  | 120000 |  | 射出成形 | 13 | 16.2 |  | 50 |  | 225 | [7 empty] | 20 | 45 | 70 | 2300 | 130 | 70 | R110 | 8 | 1.19 |  | 電機・事務機など難燃性を要求される部品 | 平均分子量はＡＳ分についての重量平均分子量
1007 | ABS | SER91 | 引張 |  | ISO 527-1及びISO 527-2 | 5567 30kNf |  | ダンベル型 | ISO 527-2/1A | 10 | 4 |  |  |  | 無 | -20 | 100 |  |  |  |  | 57.73 | 最大応力 | 2546 | 0.36 |  |  | ダイセルポリマー株式会社 | セビアン |  | 120000 |  | 射出成形 | 13 | 16.2 |  | 50 |  | 225 | [7 empty] | 20 | 45 | 70 | 2300 | 130 | 70 | R110 | 8 | 1.19 |  | 電機・事務機など難燃性を要求される部品 | 平均分子量はＡＳ分についての重量平均分子量
1008 | ABS | SER91 | 引張 |  | ISO 527-1及びISO 527-2 | 5567 30kNf |  | ダンベル型 | ISO 527-2/1A | 10 | 4 |  |  |  | 無 | -20 | 100 |  |  |  |  | 57.93 | 最大応力 | 2530 | 0.41 |  |  | ダイセルポリマー株式会社 | セビアン |  | 120000 |  | 射出成形 | 13 | 16.2 |  | 50 |  | 225 | [7 empty] | 20 | 45 | 70 | 2300 | 130 | 70 | R110 | 8 | 1.19 |  | 電機・事務機など難燃性を要求される部品 | 平均分子量はＡＳ分についての重量平均分子量
1009 | ABS | SER91 | 引張 |  | ISO 527-1及びISO 527-2 | 5567 30kNf |  | ダンベル型 | ISO 527-2/1A | 10 | 4 |  |  |  | 無 | -20 | 100 |  |  |  |  | 57.51 | 最大応力 | 2573 | 0.43 |  |  | ダイセルポリマー株式会社 | セビアン |  | 120000 |  | 射出成形 | 13 | 16.2 |  | 50 |  | 225 | [7 empty] | 20 | 45 | 70 | 2300 | 130 | 70 | R110 | 8 | 1.19 |  | 電機・事務機など難燃性を要求される部品 | 平均分子量はＡＳ分についての重量平均分子量
1010 | ABS | SER91 | 引張 |  | ISO 527-1及びISO 527-2 | 5567 30kNf |  | ダンベル型 | ISO 527-2/1A | 10 | 4 |  |  |  | 無 | -20 | 100 |  |  |  |  | 57.36 | 最大応力 | 2590 | 0.36 |  |  | ダイセルポリマー株式会社 | セビアン |  | 120000 |  | 射出成形 | 13 | 16.2 |  | 50 |  | 225 | [7 empty] | 20 | 45 | 70 | 2300 | 130 | 70 | R110 | 8 | 1.19 |  | 電機・事務機など難燃性を要求される部品 | 平均分子量はＡＳ分についての重量平均分子量
1011 | ABS | 420 | 引張 |  | ISO 527-1及びISO 527-2 | 5567 30kNf |  | ダンベル型 | ISO 527-2/1A | 10 | 4 |  |  |  | 無 | -20 | 500 |  |  |  |  | 71.24 | 最大応力 | 2979 | 0.30 |  |  | ダイセルポリマー株式会社 | セビアン V |  | 120000 |  | 射出成形 | 13 | 16.2 |  | 50 |  | 235 | [7 empty] | 2 | 51 | 75 | 2500 | 150 | 80 | R112 | 8 | 1.05 |  | 自動車・電気部品 | 平均分子量はＡＳ分についての重量平均分子量
1012 | ABS | 500SF | 引張 |  | ISO 527-1及びISO 527-2 | 5567 30kNf |  | ダンベル型 | ISO 527-2/1A | 10 | 4 |  |  |  | 無 | -20 | 500 |  |  |  |  | 69.76 | 最大応力 | 3154 | 0.42 |  |  | ダイセルポリマー株式会社 | セビアン V |  |  |  | 射出成形 | 13 | 16.2 |  | 50 |  | 225 | [7 empty] | 19 | 48 | 75 | 2500 | 200 | 100 | R110 | 8 | 1.05
1013 | ABS | 510SF | 引張 |  | ISO 527-1及びISO 527-2 | 5567 30kNf |  | ダンベル型 | ISO 527-2/1A | 10 | 4 |  |  |  | 無 | -20 | 500 |  |  |  |  | 76.49 | 最大応力 | 3246 | 0.32 |  |  | ダイセルポリマー株式会社 | セビアン V |  | 140000 |  | 射出成形 | 13 | 16.2 |  | 50 |  | 225 | [7 empty] | 21 | 51 | 80 | 2700 | 100 | 60 | R110 | 8 | 1.06 |  | 自動車、電機、工業部品 | 平均分子量はＡＳ分についての重量平均分子量
1014 | ABS | 660SF | 引張 |  | ISO 527-1及びISO 527-2 | 5567 30kNf |  | ダンベル型 | ISO 527-2/1A | 10 | 4 |  |  |  | 無 | -20 | 500 |  |  |  |  | 63.51 | 最大応力 | 2790 | 0.37 |  |  | ダイセルポリマー株式会社 | セビアン V |  |  |  | 射出成形 | 13 | 16.2 |  | 50 |  | 225 | [7 empty] | 45 | 47 | 70 | 2300 | 250 | 130 | R110 | 8 | 1.05
1015 | AS | 050SF | 引張 |  | ISO 527-1及びISO 527-2 | 5567 30kNf |  | ダンベル型 | ISO 527-2/1A | 10 | 4 |  |  |  | 無 | -20 | 500 |  |  |  |  | 77.04 | 最大応力 | 4610 | 0.35 |  |  | ダイセルポリマー株式会社 | セビアン N |  |  |  | 射出成形 | 13 | 16.2 |  | 50 |  | 200 | [7 empty] | 32 | 70 | 120 | 3600 | 20 |  | M85 | 7 | 1.07
1016 | ABS | SER91 | 引張 |  | ISO 527-1及びISO 527-2 | 5567 30kNf |  | ダンベル型 | ISO 527-2/1A | 10 | 4 |  |  |  | 無 | -20 | 500 |  |  |  |  | 59.59 | 最大応力 | 2515 | 0.34 |  |  | ダイセルポリマー株式会社 | セビアン |  | 120000 |  | 射出成形 | 13 | 16.2 |  | 50 |  | 225 | [7 empty] | 20 | 45 | 70 | 2300 | 130 | 70 | R110 | 8 | 1.19 |  | 電機・事務機など難燃性を要求される部品 | 平均分子量はＡＳ分についての重量平均分子量
1017 | ABS | 420 | 引張 |  | ISO 527-1及びISO 527-2 | 5567 30kNf |  | ダンベル型 | ISO 527-2/1A | 10 | 4 |  |  |  | 無 | 0 | 10 |  |  |  |  | 55.92 | 最大応力 | 2679 | 0.36 |  |  | ダイセルポリマー株式会社 | セビアン V |  | 120000 |  | 射出成形 | 13 | 16.2 |  | 50 |  | 235 | [7 empty] | 2 | 51 | 75 | 2500 | 150 | 80 | R112 | 8 | 1.05 |  | 自動車・電気部品 | 平均分子量はＡＳ分についての重量平均分子量
1018 | ABS | 420 | 引張 |  | ISO 527-1及びISO 527-2 | 5567 30kNf |  | ダンベル型 | ISO 527-2/1A | 10 | 4 |  |  |  | 無 | 0 | 10 |  |  |  |  | 56.09 | 最大応力 | 2770 | 0.39 |  |  | ダイセルポリマー株式会社 | セビアン V |  | 120000 |  | 射出成形 | 13 | 16.2 |  | 50 |  | 235 | [7 empty] | 2 | 51 | 75 | 2500 | 150 | 80 | R112 | 8 | 1.05 |  | 自動車・電気部品 | 平均分子量はＡＳ分についての重量平均分子量
1019 | ABS | 420 | 引張 |  | ISO 527-1及びISO 527-2 | 5567 30kNf |  | ダンベル型 | ISO 527-2/1A | 10 | 4 |  |  |  | 無 | 0 | 10 |  |  |  |  | 56.2 | 最大応力 | 2697 | 0.38 |  |  | ダイセルポリマー株式会社 | セビアン V |  | 120000 |  | 射出成形 | 13 | 16.2 |  | 50 |  | 235 | [7 empty] | 2 | 51 | 75 | 2500 | 150 | 80 | R112 | 8 | 1.05 |  | 自動車・電気部品 | 平均分子量はＡＳ分についての重量平均分子量
1020 | ABS | 420 | 引張 |  | ISO 527-1及びISO 527-2 | 5567 30kNf |  | ダンベル型 | ISO 527-2/1A | 10 | 4 |  |  |  | 無 | 0 | 10 |  |  |  |  | 54.56 | 最大応力 | 2646 | 0.38 |  |  | ダイセルポリマー株式会社 | セビアン V |  | 120000 |  | 射出成形 | 13 | 16.2 |  | 50 |  | 235 | [7 empty] | 2 | 51 | 75 | 2500 | 150 | 80 | R112 | 8 | 1.05 |  | 自動車・電気部品 | 平均分子量はＡＳ分についての重量平均分子量
1021 | ABS | 420 | 引張 |  | ISO 527-1及びISO 527-2 | 5567 30kNf |  | ダンベル型 | ISO 527-2/1A | 10 | 4 |  |  |  | 無 | 0 | 10 |  |  |  |  | 56.22 | 最大応力 | 2841 | 0.38 |  |  | ダイセルポリマー株式会社 | セビアン V |  | 120000 |  | 射出成形 | 13 | 16.2 |  | 50 |  | 235 | [7 empty] | 2 | 51 | 75 | 2500 | 150 | 80 | R112 | 8 | 1.05 |  | 自動車・電気部品 | 平均分子量はＡＳ分についての重量平均分子量
1022 | ABS | 500SF | 引張 |  | ISO 527-1及びISO 527-2 | 5567 30kNf |  | ダンベル型 | ISO 527-2/1A | 10 | 4 |  |  |  | 無 | 0 | 10 |  |  |  |  | 56.48 | 最大応力 | 2910 | 0.36 |  |  | ダイセルポリマー株式会社 | セビアン V |  |  |  | 射出成形 | 13 | 16.2 |  | 50 |  | 225 | [7 empty] | 19 | 48 | 75 | 2500 | 200 | 100 | R110 | 8 | 1.05
1023 | ABS | 500SF | 引張 |  | ISO 527-1及びISO 527-2 | 5567 30kNf |  | ダンベル型 | ISO 527-2/1A | 10 | 4 |  |  |  | 無 | 0 | 10 |  |  |  |  | 55.89 | 最大応力 | 2893 | 0.35 |  |  | ダイセルポリマー株式会社 | セビアン V |  |  |  | 射出成形 | 13 | 16.2 |  | 50 |  | 225 | [7 empty] | 19 | 48 | 75 | 2500 | 200 | 100 | R110 | 8 | 1.05
1024 | ABS | 500SF | 引張 |  | ISO 527-1及びISO 527-2 | 5567 30kNf |  | ダンベル型 | ISO 527-2/1A | 10 | 4 |  |  |  | 無 | 0 | 10 |  |  |  |  | 56.2 | 最大応力 | 2997 | 0.34 |  |  | ダイセルポリマー株式会社 | セビアン V |  |  |  | 射出成形 | 13 | 16.2 |  | 50 |  | 225 | [7 empty] | 19 | 48 | 75 | 2500 | 200 | 100 | R110 | 8 | 1.05
1025 | ABS | 500SF | 引張 |  | ISO 527-1及びISO 527-2 | 5567 30kNf |  | ダンベル型 | ISO 527-2/1A | 10 | 4 |  |  |  | 無 | 0 | 10 |  |  |  |  | 56.18 | 最大応力 | 2939 | 0.34 |  |  | ダイセルポリマー株式会社 | セビアン V |  |  |  | 射出成形 | 13 | 16.2 |  | 50 |  | 225 | [7 empty] | 19 | 48 | 75 | 2500 | 200 | 100 | R110 | 8 | 1.05
1026 | ABS | 500SF | 引張 |  | ISO 527-1及びISO 527-2 | 5567 30kNf |  | ダンベル型 | ISO 527-2/1A | 10 | 4 |  |  |  | 無 | 0 | 10 |  |  |  |  | 56.48 | 最大応力 | 3055 | 0.39 |  |  | ダイセルポリマー株式会社 | セビアン V |  |  |  | 射出成形 | 13 | 16.2 |  | 50 |  | 225 | [7 empty] | 19 | 48 | 75 | 2500 | 200 | 100 | R110 | 8 | 1.05
1027 | ABS | 510SF | 引張 |  | ISO 527-1及びISO 527-2 | 5567 30kNf |  | ダンベル型 | ISO 527-2/1A | 10 | 4 |  |  |  | 無 | 0 | 10 |  |  |  |  | 62.65 | 最大応力 | 3210 | 0.38 |  |  | ダイセルポリマー株式会社 | セビアン V |  | 140000 |  | 射出成形 | 13 | 16.2 |  | 50 |  | 225 | [7 empty] | 21 | 51 | 80 | 2700 | 100 | 60 | R110 | 8 | 1.06 |  | 自動車、電機、工業部品 | 平均分子量はＡＳ分についての重量平均分子量
1028 | ABS | 510SF | 引張 |  | ISO 527-1及びISO 527-2 | 5567 30kNf |  | ダンベル型 | ISO 527-2/1A | 10 | 4 |  |  |  | 無 | 0 | 10 |  |  |  |  | 63.09 | 最大応力 | 3126 | 0.34 |  |  | ダイセルポリマー株式会社 | セビアン V |  | 140000 |  | 射出成形 | 13 | 16.2 |  | 50 |  | 225 | [7 empty] | 21 | 51 | 80 | 2700 | 100 | 60 | R110 | 8 | 1.06 |  | 自動車、電機、工業部品 | 平均分子量はＡＳ分についての重量平均分子量
1029 | ABS | 510SF | 引張 |  | ISO 527-1及びISO 527-2 | 5567 30kNf |  | ダンベル型 | ISO 527-2/1A | 10 | 4 |  |  |  | 無 | 0 | 10 |  |  |  |  | 62.83 | 最大応力 | 3201 | 0.36 |  |  | ダイセルポリマー株式会社 | セビアン V |  | 140000 |  | 射出成形 | 13 | 16.2 |  | 50 |  | 225 | [7 empty] | 21 | 51 | 80 | 2700 | 100 | 60 | R110 | 8 | 1.06 |  | 自動車、電機、工業部品 | 平均分子量はＡＳ分についての重量平均分子量
1030 | ABS | 510SF | 引張 |  | ISO 527-1及びISO 527-2 | 5567 30kNf |  | ダンベル型 | ISO 527-2/1A | 10 | 4 |  |  |  | 無 | 0 | 10 |  |  |  |  | 62.53 | 最大応力 | 3277 | 0.37 |  |  | ダイセルポリマー株式会社 | セビアン V |  | 140000 |  | 射出成形 | 13 | 16.2 |  | 50 |  | 225 | [7 empty] | 21 | 51 | 80 | 2700 | 100 | 60 | R110 | 8 | 1.06 |  | 自動車、電機、工業部品 | 平均分子量はＡＳ分についての重量平均分子量
1031 | ABS | 510SF | 引張 |  | ISO 527-1及びISO 527-2 | 5567 30kNf |  | ダンベル型 | ISO 527-2/1A | 10 | 4 |  |  |  | 無 | 0 | 10 |  |  |  |  | 62.75 | 最大応力 | 3126 | 0.36 |  |  | ダイセルポリマー株式会社 | セビアン V |  | 140000 |  | 射出成形 | 13 | 16.2 |  | 50 |  | 225 | [7 empty] | 21 | 51 | 80 | 2700 | 100 | 60 | R110 | 8 | 1.06 |  | 自動車、電機、工業部品 | 平均分子量はＡＳ分についての重量平均分子量
1032 | ABS | 660SF | 引張 |  | ISO 527-1及びISO 527-2 | 5567 30kNf |  | ダンベル型 | ISO 527-2/1A | 10 | 4 |  |  |  | 無 | 0 | 10 |  |  |  |  | 51.06 | 最大応力 | 2744 | 0.36 |  |  | ダイセルポリマー株式会社 | セビアン V |  |  |  | 射出成形 | 13 | 16.2 |  | 50 |  | 225 | [7 empty] | 45 | 47 | 70 | 2300 | 250 | 130 | R110 | 8 | 1.05
1033 | ABS | 660SF | 引張 |  | ISO 527-1及びISO 527-2 | 5567 30kNf |  | ダンベル型 | ISO 527-2/1A | 10 | 4 |  |  |  | 無 | 0 | 10 |  |  |  |  | 51.2 | 最大応力 | 2747 | 0.37 |  |  | ダイセルポリマー株式会社 | セビアン V |  |  |  | 射出成形 | 13 | 16.2 |  | 50 |  | 225 | [7 empty] | 45 | 47 | 70 | 2300 | 250 | 130 | R110 | 8 | 1.05
1034 | ABS | 660SF | 引張 |  | ISO 527-1及びISO 527-2 | 5567 30kNf |  | ダンベル型 | ISO 527-2/1A | 10 | 4 |  |  |  | 無 | 0 | 10 |  |  |  |  | 50.93 | 最大応力 | 2687 | 0.36 |  |  | ダイセルポリマー株式会社 | セビアン V |  |  |  | 射出成形 | 13 | 16.2 |  | 50 |  | 225 | [7 empty] | 45 | 47 | 70 | 2300 | 250 | 130 | R110 | 8 | 1.05
1035 | ABS | 660SF | 引張 |  | ISO 527-1及びISO 527-2 | 5567 30kNf |  | ダンベル型 | ISO 527-2/1A | 10 | 4 |  |  |  | 無 | 0 | 10 |  |  |  |  | 51.16 | 最大応力 | 2749 | 0.37 |  |  | ダイセルポリマー株式会社 | セビアン V |  |  |  | 射出成形 | 13 | 16.2 |  | 50 |  | 225 | [7 empty] | 45 | 47 | 70 | 2300 | 250 | 130 | R110 | 8 | 1.05
1036 | ABS | 660SF | 引張 |  | ISO 527-1及びISO 527-2 | 5567 30kNf |  | ダンベル型 | ISO 527-2/1A | 10 | 4 |  |  |  | 無 | 0 | 10 |  |  |  |  | 50.99 | 最大応力 | 2726 | 0.35 |  |  | ダイセルポリマー株式会社 | セビアン V |  |  |  | 射出成形 | 13 | 16.2 |  | 50 |  | 225 | [7 empty] | 45 | 47 | 70 | 2300 | 250 | 130 | R110 | 8 | 1.05
1037 | AS | 050SF | 引張 |  | ISO 527-1及びISO 527-2 | 5567 30kNf |  | ダンベル型 | ISO 527-2/1A | 10 | 4 |  |  |  | 無 | 0 | 10 |  |  |  |  | 68.51 | 最大応力 | 4271 | 0.33 |  |  | ダイセルポリマー株式会社 | セビアン N |  |  |  | 射出成形 | 13 | 16.2 |  | 50 |  | 200 | [7 empty] | 32 | 70 | 120 | 3600 | 20 |  | M85 | 7 | 1.07
1038 | AS | 050SF | 引張 |  | ISO 527-1及びISO 527-2 | 5567 30kNf |  | ダンベル型 | ISO 527-2/1A | 10 | 4 |  |  |  | 無 | 0 | 10 |  |  |  |  | 64.91 | 最大応力 | 4337 | 0.36 |  |  | ダイセルポリマー株式会社 | セビアン N |  |  |  | 射出成形 | 13 | 16.2 |  | 50 |  | 200 | [7 empty] | 32 | 70 | 120 | 3600 | 20 |  | M85 | 7 | 1.07
1039 | AS | 050SF | 引張 |  | ISO 527-1及びISO 527-2 | 5567 30kNf |  | ダンベル型 | ISO 527-2/1A | 10 | 4 |  |  |  | 無 | 0 | 10 |  |  |  |  | 72.17 | 最大応力 | 4111 | 0.33 |  |  | ダイセルポリマー株式会社 | セビアン N |  |  |  | 射出成形 | 13 | 16.2 |  | 50 |  | 200 | [7 empty] | 32 | 70 | 120 | 3600 | 20 |  | M85 | 7 | 1.07
1040 | AS | 050SF | 引張 |  | ISO 527-1及びISO 527-2 | 5567 30kNf |  | ダンベル型 | ISO 527-2/1A | 10 | 4 |  |  |  | 無 | 0 | 10 |  |  |  |  | 68.8 | 最大応力 | 4291 | 0.36 |  |  | ダイセルポリマー株式会社 | セビアン N |  |  |  | 射出成形 | 13 | 16.2 |  | 50 |  | 200 | [7 empty] | 32 | 70 | 120 | 3600 | 20 |  | M85 | 7 | 1.07
1041 | AS | 050SF | 引張 |  | ISO 527-1及びISO 527-2 | 5567 30kNf |  | ダンベル型 | ISO 527-2/1A | 10 | 4 |  |  |  | 無 | 0 | 10 |  |  |  |  | 68.04 | 最大応力 | 4274 | 0.35 |  |  | ダイセルポリマー株式会社 | セビアン N |  |  |  | 射出成形 | 13 | 16.2 |  | 50 |  | 200 | [7 empty] | 32 | 70 | 120 | 3600 | 20 |  | M85 | 7 | 1.07
1042 | ABS | SER91 | 引張 |  | ISO 527-1及びISO 527-2 | 5567 30kNf |  | ダンベル型 | ISO 527-2/1A | 10 | 4 |  |  |  | 無 | 0 | 10 |  |  |  |  | 50.21 | 最大応力 | 2507 | 0.35 |  |  | ダイセルポリマー株式会社 | セビアン |  | 120000 |  | 射出成形 | 13 | 16.2 |  | 50 |  | 225 | [7 empty] | 20 | 45 | 70 | 2300 | 130 | 70 | R110 | 8 | 1.19 |  | 電機・事務機など難燃性を要求される部品 | 平均分子量はＡＳ分についての重量平均分子量
1043 | ABS | SER91 | 引張 |  | ISO 527-1及びISO 527-2 | 5567 30kNf |  | ダンベル型 | ISO 527-2/1A | 10 | 4 |  |  |  | 無 | 0 | 10 |  |  |  |  | 50.12 | 最大応力 | 2465 | 0.37 |  |  | ダイセルポリマー株式会社 | セビアン |  | 120000 |  | 射出成形 | 13 | 16.2 |  | 50 |  | 225 | [7 empty] | 20 | 45 | 70 | 2300 | 130 | 70 | R110 | 8 | 1.19 |  | 電機・事務機など難燃性を要求される部品 | 平均分子量はＡＳ分についての重量平均分子量
1044 | ABS | SER91 | 引張 |  | ISO 527-1及びISO 527-2 | 5567 30kNf |  | ダンベル型 | ISO 527-2/1A | 10 | 4 |  |  |  | 無 | 0 | 10 |  |  |  |  | 50.1 | 最大応力 | 2429 | 0.37 |  |  | ダイセルポリマー株式会社 | セビアン |  | 120000 |  | 射出成形 | 13 | 16.2 |  | 50 |  | 225 | [7 empty] | 20 | 45 | 70 | 2300 | 130 | 70 | R110 | 8 | 1.19 |  | 電機・事務機など難燃性を要求される部品 | 平均分子量はＡＳ分についての重量平均分子量
1045 | ABS | SER91 | 引張 |  | ISO 527-1及びISO 527-2 | 5567 30kNf |  | ダンベル型 | ISO 527-2/1A | 10 | 4 |  |  |  | 無 | 0 | 10 |  |  |  |  | 50.12 | 最大応力 | 2088 | 0.31 |  |  | ダイセルポリマー株式会社 | セビアン |  | 120000 |  | 射出成形 | 13 | 16.2 |  | 50 |  | 225 | [7 empty] | 20 | 45 | 70 | 2300 | 130 | 70 | R110 | 8 | 1.19 |  | 電機・事務機など難燃性を要求される部品 | 平均分子量はＡＳ分についての重量平均分子量
1046 | ABS | SER91 | 引張 |  | ISO 527-1及びISO 527-2 | 5567 30kNf |  | ダンベル型 | ISO 527-2/1A | 10 | 4 |  |  |  | 無 | 0 | 10 |  |  |  |  | 50.12 | 最大応力 | 2559 | 0.41 |  |  | ダイセルポリマー株式会社 | セビアン |  | 120000 |  | 射出成形 | 13 | 16.2 |  | 50 |  | 225 | [7 empty] | 20 | 45 | 70 | 2300 | 130 | 70 | R110 | 8 | 1.19 |  | 電機・事務機など難燃性を要求される部品 | 平均分子量はＡＳ分についての重量平均分子量
1047 | ABS | 420 | 引張 |  | ISO 527-1及びISO 527-2 | 5567 30kNf |  | ダンベル型 | ISO 527-2/1A | 10 | 4 |  |  |  | 無 | 0 | 100 |  |  |  |  | 61.07 | 最大応力 | 2851 | 0.40 |  |  | ダイセルポリマー株式会社 | セビアン V |  | 120000 |  | 射出成形 | 13 | 16.2 |  | 50 |  | 235 | [7 empty] | 2 | 51 | 75 | 2500 | 150 | 80 | R112 | 8 | 1.05 |  | 自動車・電気部品 | 平均分子量はＡＳ分についての重量平均分子量
1048 | ABS | 420 | 引張 |  | ISO 527-1及びISO 527-2 | 5567 30kNf |  | ダンベル型 | ISO 527-2/1A | 10 | 4 |  |  |  | 無 | 0 | 100 |  |  |  |  | 60.79 | 最大応力 | 2701 | 0.38 |  |  | ダイセルポリマー株式会社 | セビアン V |  | 120000 |  | 射出成形 | 13 | 16.2 |  | 50 |  | 235 | [7 empty] | 2 | 51 | 75 | 2500 | 150 | 80 | R112 | 8 | 1.05 |  | 自動車・電気部品 | 平均分子量はＡＳ分についての重量平均分子量
1049 | ABS | 420 | 引張 |  | ISO 527-1及びISO 527-2 | 5567 30kNf |  | ダンベル型 | ISO 527-2/1A | 10 | 4 |  |  |  | 無 | 0 | 100 |  |  |  |  | 61.07 | 最大応力 | 2755 | 0.36 |  |  | ダイセルポリマー株式会社 | セビアン V |  | 120000 |  | 射出成形 | 13 | 16.2 |  | 50 |  | 235 | [7 empty] | 2 | 51 | 75 | 2500 | 150 | 80 | R112 | 8 | 1.05 |  | 自動車・電気部品 | 平均分子量はＡＳ分についての重量平均分子量
1050 | ABS | 420 | 引張 |  | ISO 527-1及びISO 527-2 | 5567 30kNf |  | ダンベル型 | ISO 527-2/1A | 10 | 4 |  |  |  | 無 | 0 | 100 |  |  |  |  | 60.98 | 最大応力 | 2722 | 0.35 |  |  | ダイセルポリマー株式会社 | セビアン V |  | 120000 |  | 射出成形 | 13 | 16.2 |  | 50 |  | 235 | [7 empty] | 2 | 51 | 75 | 2500 | 150 | 80 | R112 | 8 | 1.05 |  | 自動車・電気部品 | 平均分子量はＡＳ分についての重量平均分子量
1051 | ABS | 420 | 引張 |  | ISO 527-1及びISO 527-2 | 5567 30kNf |  | ダンベル型 | ISO 527-2/1A | 10 | 4 |  |  |  | 無 | 0 | 100 |  |  |  |  | 60.98 | 最大応力 | 2697 | 0.35 |  |  | ダイセルポリマー株式会社 | セビアン V |  | 120000 |  | 射出成形 | 13 | 16.2 |  | 50 |  | 235 | [7 empty] | 2 | 51 | 75 | 2500 | 150 | 80 | R112 | 8 | 1.05 |  | 自動車・電気部品 | 平均分子量はＡＳ分についての重量平均分子量
1052 | ABS | 500SF | 引張 |  | ISO 527-1及びISO 527-2 | 5567 30kNf |  | ダンベル型 | ISO 527-2/1A | 10 | 4 |  |  |  | 無 | 0 | 100 |  |  |  |  | 61.49 | 最大応力 | 2882 | 0.39 |  |  | ダイセルポリマー株式会社 | セビアン V |  |  |  | 射出成形 | 13 | 16.2 |  | 50 |  | 225 | [7 empty] | 19 | 48 | 75 | 2500 | 200 | 100 | R110 | 8 | 1.05
1053 | ABS | 500SF | 引張 |  | ISO 527-1及びISO 527-2 | 5567 30kNf |  | ダンベル型 | ISO 527-2/1A | 10 | 4 |  |  |  | 無 | 0 | 100 |  |  |  |  | 61.79 | 最大応力 | 2876 | 0.38 |  |  | ダイセルポリマー株式会社 | セビアン V |  |  |  | 射出成形 | 13 | 16.2 |  | 50 |  | 225 | [7 empty] | 19 | 48 | 75 | 2500 | 200 | 100 | R110 | 8 | 1.05
1054 | ABS | 500SF | 引張 |  | ISO 527-1及びISO 527-2 | 5567 30kNf |  | ダンベル型 | ISO 527-2/1A | 10 | 4 |  |  |  | 無 | 0 | 100 |  |  |  |  | 62.15 | 最大応力 | 2860 | 0.36 |  |  | ダイセルポリマー株式会社 | セビアン V |  |  |  | 射出成形 | 13 | 16.2 |  | 50 |  | 225 | [7 empty] | 19 | 48 | 75 | 2500 | 200 | 100 | R110 | 8 | 1.05
1055 | ABS | 500SF | 引張 |  | ISO 527-1及びISO 527-2 | 5567 30kNf |  | ダンベル型 | ISO 527-2/1A | 10 | 4 |  |  |  | 無 | 0 | 100 |  |  |  |  | 61.42 | 最大応力 | 2863 | 0.34 |  |  | ダイセルポリマー株式会社 | セビアン V |  |  |  | 射出成形 | 13 | 16.2 |  | 50 |  | 225 | [7 empty] | 19 | 48 | 75 | 2500 | 200 | 100 | R110 | 8 | 1.05
1056 | ABS | 500SF | 引張 |  | ISO 527-1及びISO 527-2 | 5567 30kNf |  | ダンベル型 | ISO 527-2/1A | 10 | 4 |  |  |  | 無 | 0 | 100 |  |  |  |  | 61.48 | 最大応力 | 2948 | 0.36 |  |  | ダイセルポリマー株式会社 | セビアン V |  |  |  | 射出成形 | 13 | 16.2 |  | 50 |  | 225 | [7 empty] | 19 | 48 | 75 | 2500 | 200 | 100 | R110 | 8 | 1.05
1057 | ABS | 510SF | 引張 |  | ISO 527-1及びISO 527-2 | 5567 30kNf |  | ダンベル型 | ISO 527-2/1A | 10 | 4 |  |  |  | 無 | 0 | 100 |  |  |  |  | 68.71 | 最大応力 | 3115 | 0.36 |  |  | ダイセルポリマー株式会社 | セビアン V |  | 140000 |  | 射出成形 | 13 | 16.2 |  | 50 |  | 225 | [7 empty] | 21 | 51 | 80 | 2700 | 100 | 60 | R110 | 8 | 1.06 |  | 自動車、電機、工業部品 | 平均分子量はＡＳ分についての重量平均分子量
1058 | ABS | 510SF | 引張 |  | ISO 527-1及びISO 527-2 | 5567 30kNf |  | ダンベル型 | ISO 527-2/1A | 10 | 4 |  |  |  | 無 | 0 | 100 |  |  |  |  | 68.52 | 最大応力 | 3101 | 0.36 |  |  | ダイセルポリマー株式会社 | セビアン V |  | 140000 |  | 射出成形 | 13 | 16.2 |  | 50 |  | 225 | [7 empty] | 21 | 51 | 80 | 2700 | 100 | 60 | R110 | 8 | 1.06 |  | 自動車、電機、工業部品 | 平均分子量はＡＳ分についての重量平均分子量
1059 | ABS | 510SF | 引張 |  | ISO 527-1及びISO 527-2 | 5567 30kNf |  | ダンベル型 | ISO 527-2/1A | 10 | 4 |  |  |  | 無 | 0 | 100 |  |  |  |  | 68.49 | 最大応力 | 3124 | 0.36 |  |  | ダイセルポリマー株式会社 | セビアン V |  | 140000 |  | 射出成形 | 13 | 16.2 |  | 50 |  | 225 | [7 empty] | 21 | 51 | 80 | 2700 | 100 | 60 | R110 | 8 | 1.06 |  | 自動車、電機、工業部品 | 平均分子量はＡＳ分についての重量平均分子量
1060 | ABS | 510SF | 引張 |  | ISO 527-1及びISO 527-2 | 5567 30kNf |  | ダンベル型 | ISO 527-2/1A | 10 | 4 |  |  |  | 無 | 0 | 100 |  |  |  |  | 68.52 | 最大応力 | 3169 | 0.34 |  |  | ダイセルポリマー株式会社 | セビアン V |  | 140000 |  | 射出成形 | 13 | 16.2 |  | 50 |  | 225 | [7 empty] | 21 | 51 | 80 | 2700 | 100 | 60 | R110 | 8 | 1.06 |  | 自動車、電機、工業部品 | 平均分子量はＡＳ分についての重量平均分子量
1061 | ABS | 510SF | 引張 |  | ISO 527-1及びISO 527-2 | 5567 30kNf |  | ダンベル型 | ISO 527-2/1A | 10 | 4 |  |  |  | 無 | 0 | 100 |  |  |  |  | 68.35 | 最大応力 | 3164 | 0.35 |  |  | ダイセルポリマー株式会社 | セビアン V |  | 140000 |  | 射出成形 | 13 | 16.2 |  | 50 |  | 225 | [7 empty] | 21 | 51 | 80 | 2700 | 100 | 60 | R110 | 8 | 1.06 |  | 自動車、電機、工業部品 | 平均分子量はＡＳ分についての重量平均分子量
1062 | ABS | 660SF | 引張 |  | ISO 527-1及びISO 527-2 | 5567 30kNf |  | ダンベル型 | ISO 527-2/1A | 10 | 4 |  |  |  | 無 | 0 | 100 |  |  |  |  | 56.08 | 最大応力 | 2821 | 0.37 |  |  | ダイセルポリマー株式会社 | セビアン V |  |  |  | 射出成形 | 13 | 16.2 |  | 50 |  | 225 | [7 empty] | 45 | 47 | 70 | 2300 | 250 | 130 | R110 | 8 | 1.05
1063 | ABS | 660SF | 引張 |  | ISO 527-1及びISO 527-2 | 5567 30kNf |  | ダンベル型 | ISO 527-2/1A | 10 | 4 |  |  |  | 無 | 0 | 100 |  |  |  |  | 56.05 | 最大応力 | 2707 | 0.36 |  |  | ダイセルポリマー株式会社 | セビアン V |  |  |  | 射出成形 | 13 | 16.2 |  | 50 |  | 225 | [7 empty] | 45 | 47 | 70 | 2300 | 250 | 130 | R110 | 8 | 1.05
1064 | ABS | 660SF | 引張 |  | ISO 527-1及びISO 527-2 | 5567 30kNf |  | ダンベル型 | ISO 527-2/1A | 10 | 4 |  |  |  | 無 | 0 | 100 |  |  |  |  | 56.13 | 最大応力 | 2802 | 0.35 |  |  | ダイセルポリマー株式会社 | セビアン V |  |  |  | 射出成形 | 13 | 16.2 |  | 50 |  | 225 | [7 empty] | 45 | 47 | 70 | 2300 | 250 | 130 | R110 | 8 | 1.05
1065 | ABS | 660SF | 引張 |  | ISO 527-1及びISO 527-2 | 5567 30kNf |  | ダンベル型 | ISO 527-2/1A | 10 | 4 |  |  |  | 無 | 0 | 100 |  |  |  |  | 55.89 | 最大応力 | 2757 | 0.38 |  |  | ダイセルポリマー株式会社 | セビアン V |  |  |  | 射出成形 | 13 | 16.2 |  | 50 |  | 225 | [7 empty] | 45 | 47 | 70 | 2300 | 250 | 130 | R110 | 8 | 1.05
1066 | ABS | 660SF | 引張 |  | ISO 527-1及びISO 527-2 | 5567 30kNf |  | ダンベル型 | ISO 527-2/1A | 10 | 4 |  |  |  | 無 | 0 | 100 |  |  |  |  | 55.86 | 最大応力 | 2721 | 0.35 |  |  | ダイセルポリマー株式会社 | セビアン V |  |  |  | 射出成形 | 13 | 16.2 |  | 50 |  | 225 | [7 empty] | 45 | 47 | 70 | 2300 | 250 | 130 | R110 | 8 | 1.05
1067 | AS | 050SF | 引張 |  | ISO 527-1及びISO 527-2 | 5567 30kNf |  | ダンベル型 | ISO 527-2/1A | 10 | 4 |  |  |  | 無 | 0 | 100 |  |  |  |  | 72.78 | 最大応力 | 4132 | 0.33 |  |  | ダイセルポリマー株式会社 | セビアン N |  |  |  | 射出成形 | 13 | 16.2 |  | 50 |  | 200 | [7 empty] | 32 | 70 | 120 | 3600 | 20 |  | M85 | 7 | 1.07
1068 | AS | 050SF | 引張 |  | ISO 527-1及びISO 527-2 | 5567 30kNf |  | ダンベル型 | ISO 527-2/1A | 10 | 4 |  |  |  | 無 | 0 | 100 |  |  |  |  | 75.11 | 最大応力 | 4108 | 0.33 |  |  | ダイセルポリマー株式会社 | セビアン N |  |  |  | 射出成形 | 13 | 16.2 |  | 50 |  | 200 | [7 empty] | 32 | 70 | 120 | 3600 | 20 |  | M85 | 7 | 1.07
1069 | AS | 050SF | 引張 |  | ISO 527-1及びISO 527-2 | 5567 30kNf |  | ダンベル型 | ISO 527-2/1A | 10 | 4 |  |  |  | 無 | 0 | 100 |  |  |  |  | 74.25 | 最大応力 | 4139 | 0.32 |  |  | ダイセルポリマー株式会社 | セビアン N |  |  |  | 射出成形 | 13 | 16.2 |  | 50 |  | 200 | [7 empty] | 32 | 70 | 120 | 3600 | 20 |  | M85 | 7 | 1.07
1070 | AS | 050SF | 引張 |  | ISO 527-1及びISO 527-2 | 5567 30kNf |  | ダンベル型 | ISO 527-2/1A | 10 | 4 |  |  |  | 無 | 0 | 100 |  |  |  |  | 77.22 | 最大応力 | 4213 | 0.33 |  |  | ダイセルポリマー株式会社 | セビアン N |  |  |  | 射出成形 | 13 | 16.2 |  | 50 |  | 200 | [7 empty] | 32 | 70 | 120 | 3600 | 20 |  | M85 | 7 | 1.07
1071 | AS | 050SF | 引張 |  | ISO 527-1及びISO 527-2 | 5567 30kNf |  | ダンベル型 | ISO 527-2/1A | 10 | 4 |  |  |  | 無 | 0 | 100 |  |  |  |  | 74.21 | 最大応力 | 4090 | 0.33 |  |  | ダイセルポリマー株式会社 | セビアン N |  |  |  | 射出成形 | 13 | 16.2 |  | 50 |  | 200 | [7 empty] | 32 | 70 | 120 | 3600 | 20 |  | M85 | 7 | 1.07
1072 | ABS | SER91 | 引張 |  | ISO 527-1及びISO 527-2 | 5567 30kNf |  | ダンベル型 | ISO 527-2/1A | 10 | 4 |  |  |  | 無 | 0 | 100 |  |  |  |  | 52.46 | 最大応力 | 2415 | 0.39 |  |  | ダイセルポリマー株式会社 | セビアン |  | 120000 |  | 射出成形 | 13 | 16.2 |  | 50 |  | 225 | [7 empty] | 20 | 45 | 70 | 2300 | 130 | 70 | R110 | 8 | 1.19 |  | 電機・事務機など難燃性を要求される部品 | 平均分子量はＡＳ分についての重量平均分子量
1073 | ABS | SER91 | 引張 |  | ISO 527-1及びISO 527-2 | 5567 30kNf |  | ダンベル型 | ISO 527-2/1A | 10 | 4 |  |  |  | 無 | 0 | 100 |  |  |  |  | 52.48 | 最大応力 | 2384 | 0.37 |  |  | ダイセルポリマー株式会社 | セビアン |  | 120000 |  | 射出成形 | 13 | 16.2 |  | 50 |  | 225 | [7 empty] | 20 | 45 | 70 | 2300 | 130 | 70 | R110 | 8 | 1.19 |  | 電機・事務機など難燃性を要求される部品 | 平均分子量はＡＳ分についての重量平均分子量
1074 | ABS | SER91 | 引張 |  | ISO 527-1及びISO 527-2 | 5567 30kNf |  | ダンベル型 | ISO 527-2/1A | 10 | 4 |  |  |  | 無 | 0 | 100 |  |  |  |  | 52.57 | 最大応力 | 2494 | 0.35 |  |  | ダイセルポリマー株式会社 | セビアン |  | 120000 |  | 射出成形 | 13 | 16.2 |  | 50 |  | 225 | [7 empty] | 20 | 45 | 70 | 2300 | 130 | 70 | R110 | 8 | 1.19 |  | 電機・事務機など難燃性を要求される部品 | 平均分子量はＡＳ分についての重量平均分子量
1075 | ABS | SER91 | 引張 |  | ISO 527-1及びISO 527-2 | 5567 30kNf |  | ダンベル型 | ISO 527-2/1A | 10 | 4 |  |  |  | 無 | 0 | 100 |  |  |  |  | 52.55 | 最大応力 | 2491 | 0.38 |  |  | ダイセルポリマー株式会社 | セビアン |  | 120000 |  | 射出成形 | 13 | 16.2 |  | 50 |  | 225 | [7 empty] | 20 | 45 | 70 | 2300 | 130 | 70 | R110 | 8 | 1.19 |  | 電機・事務機など難燃性を要求される部品 | 平均分子量はＡＳ分についての重量平均分子量
1076 | ABS | SER91 | 引張 |  | ISO 527-1及びISO 527-2 | 5567 30kNf |  | ダンベル型 | ISO 527-2/1A | 10 | 4 |  |  |  | 無 | 0 | 100 |  |  |  |  | 52.6 | 最大応力 | 2543 | 0.38 |  |  | ダイセルポリマー株式会社 | セビアン |  | 120000 |  | 射出成形 | 13 | 16.2 |  | 50 |  | 225 | [7 empty] | 20 | 45 | 70 | 2300 | 130 | 70 | R110 | 8 | 1.19 |  | 電機・事務機など難燃性を要求される部品 | 平均分子量はＡＳ分についての重量平均分子量
1077 | ABS | 420 | 引張 |  | ISO 527-1及びISO 527-2 | 5567 30kNf |  | ダンベル型 | ISO 527-2/1A | 10 | 4 |  |  |  | 無 | 0 | 500 |  |  |  |  | 64.61 | 最大応力 | 2787 | 0.40 |  |  | ダイセルポリマー株式会社 | セビアン V |  | 120000 |  | 射出成形 | 13 | 16.2 |  | 50 |  | 235 | [7 empty] | 2 | 51 | 75 | 2500 | 150 | 80 | R112 | 8 | 1.05 |  | 自動車・電気部品 | 平均分子量はＡＳ分についての重量平均分子量
1078 | ABS | 500SF | 引張 |  | ISO 527-1及びISO 527-2 | 5567 30kNf |  | ダンベル型 | ISO 527-2/1A | 10 | 4 |  |  |  | 無 | 0 | 500 |  |  |  |  | 64.43 | 最大応力 | 2929 | 0.39 |  |  | ダイセルポリマー株式会社 | セビアン V |  |  |  | 射出成形 | 13 | 16.2 |  | 50 |  | 225 | [7 empty] | 19 | 48 | 75 | 2500 | 200 | 100 | R110 | 8 | 1.05
1079 | ABS | 510SF | 引張 |  | ISO 527-1及びISO 527-2 | 5567 30kNf |  | ダンベル型 | ISO 527-2/1A | 10 | 4 |  |  |  | 無 | 0 | 500 |  |  |  |  | 70.5 | 最大応力 | 3227 | 0.35 |  |  | ダイセルポリマー株式会社 | セビアン V |  | 140000 |  | 射出成形 | 13 | 16.2 |  | 50 |  | 225 | [7 empty] | 21 | 51 | 80 | 2700 | 100 | 60 | R110 | 8 | 1.06 |  | 自動車、電機、工業部品 | 平均分子量はＡＳ分についての重量平均分子量
1080 | ABS | 660SF | 引張 |  | ISO 527-1及びISO 527-2 | 5567 30kNf |  | ダンベル型 | ISO 527-2/1A | 10 | 4 |  |  |  | 無 | 0 | 500 |  |  |  |  | 58.58 | 最大応力 | 2839 | 0.32 |  |  | ダイセルポリマー株式会社 | セビアン V |  |  |  | 射出成形 | 13 | 16.2 |  | 50 |  | 225 | [7 empty] | 45 | 47 | 70 | 2300 | 250 | 130 | R110 | 8 | 1.05
1081 | AS | 050SF | 引張 |  | ISO 527-1及びISO 527-2 | 5567 30kNf |  | ダンベル型 | ISO 527-2/1A | 10 | 4 |  |  |  | 無 | 0 | 500 |  |  |  |  | 73.6 | 最大応力 | 4183 | 0.33 |  |  | ダイセルポリマー株式会社 | セビアン N |  |  |  | 射出成形 | 13 | 16.2 |  | 50 |  | 200 | [7 empty] | 32 | 70 | 120 | 3600 | 20 |  | M85 | 7 | 1.07
1082 | ABS | SER91 | 引張 |  | ISO 527-1及びISO 527-2 | 5567 30kNf |  | ダンベル型 | ISO 527-2/1A | 10 | 4 |  |  |  | 無 | 0 | 500 |  |  |  |  | 54.38 | 最大応力 | 2585 | 0.35 |  |  | ダイセルポリマー株式会社 | セビアン |  | 120000 |  | 射出成形 | 13 | 16.2 |  | 50 |  | 225 | [7 empty] | 20 | 45 | 70 | 2300 | 130 | 70 | R110 | 8 | 1.19 |  | 電機・事務機など難燃性を要求される部品 | 平均分子量はＡＳ分についての重量平均分子量
1083 | ABS | 420 | 引張 |  | ISO 527-1及びISO 527-2 | 5567 30kNf |  | ダンベル型 | ISO 527-2/1A | 10 | 4 |  |  |  | 無 | 23 | 10 |  |  |  |  | 53.46 | 最大応力 | 2516 | 0.36 |  |  | ダイセルポリマー株式会社 | セビアン V |  | 120000 |  | 射出成形 | 13 | 16.2 |  | 50 |  | 235 | [7 empty] | 2 | 51 | 75 | 2500 | 150 | 80 | R112 | 8 | 1.05 |  | 自動車・電気部品 | 平均分子量はＡＳ分についての重量平均分子量
1084 | ABS | 420 | 引張 |  | ISO 527-1及びISO 527-2 | 5567 30kNf |  | ダンベル型 | ISO 527-2/1A | 10 | 4 |  |  |  | 無 | 23 | 10 |  |  |  |  | 52.7 | 最大応力 | 2523 | 0.38 |  |  | ダイセルポリマー株式会社 | セビアン V |  | 120000 |  | 射出成形 | 13 | 16.2 |  | 50 |  | 235 | [7 empty] | 2 | 51 | 75 | 2500 | 150 | 80 | R112 | 8 | 1.05 |  | 自動車・電気部品 | 平均分子量はＡＳ分についての重量平均分子量
1085 | ABS | 420 | 引張 |  | ISO 527-1及びISO 527-2 | 5567 30kNf |  | ダンベル型 | ISO 527-2/1A | 10 | 4 |  |  |  | 無 | 23 | 10 |  |  |  |  | 52.2 | 最大応力 | 2703 | 0.33 |  |  | ダイセルポリマー株式会社 | セビアン V |  | 120000 |  | 射出成形 | 13 | 16.2 |  | 50 |  | 235 | [7 empty] | 2 | 51 | 75 | 2500 | 150 | 80 | R112 | 8 | 1.05 |  | 自動車・電気部品 | 平均分子量はＡＳ分についての重量平均分子量
1086 | ABS | 420 | 引張 |  | ISO 527-1及びISO 527-2 | 5567 30kNf |  | ダンベル型 | ISO 527-2/1A | 10 | 4 |  |  |  | 無 | 23 | 10 |  |  |  |  | 53.64 | 最大応力 | 3022 | 0.43 |  |  | ダイセルポリマー株式会社 | セビアン V |  | 120000 |  | 射出成形 | 13 | 16.2 |  | 50 |  | 235 | [7 empty] | 2 | 51 | 75 | 2500 | 150 | 80 | R112 | 8 | 1.05 |  | 自動車・電気部品 | 平均分子量はＡＳ分についての重量平均分子量
1087 | ABS | 420 | 引張 |  | ISO 527-1及びISO 527-2 | 5567 30kNf |  | ダンベル型 | ISO 527-2/1A | 10 | 4 |  |  |  | 無 | 23 | 10 |  |  |  |  | 51.43 | 最大応力 | 2418 | 0.34 |  |  | ダイセルポリマー株式会社 | セビアン V |  | 120000 |  | 射出成形 | 13 | 16.2 |  | 50 |  | 235 | [7 empty] | 2 | 51 | 75 | 2500 | 150 | 80 | R112 | 8 | 1.05 |  | 自動車・電気部品 | 平均分子量はＡＳ分についての重量平均分子量
1088 | ABS | 500SF | 引張 |  | ISO 527-1及びISO 527-2 | 5567 30kNf |  | ダンベル型 | ISO 527-2/1A | 10 | 4 |  |  |  | 無 | 23 | 10 |  |  |  |  | 51.5 | 最大応力 | 3456 | 0.40 |  |  | ダイセルポリマー株式会社 | セビアン V |  |  |  | 射出成形 | 13 | 16.2 |  | 50 |  | 225 | [7 empty] | 19 | 48 | 75 | 2500 | 200 | 100 | R110 | 8 | 1.05
1089 | ABS | 500SF | 引張 |  | ISO 527-1及びISO 527-2 | 5567 30kNf |  | ダンベル型 | ISO 527-2/1A | 10 | 4 |  |  |  | 無 | 23 | 10 |  |  |  |  | 51.85 | 最大応力 | 3192 | 0.37 |  |  | ダイセルポリマー株式会社 | セビアン V |  |  |  | 射出成形 | 13 | 16.2 |  | 50 |  | 225 | [7 empty] | 19 | 48 | 75 | 2500 | 200 | 100 | R110 | 8 | 1.05
1090 | ABS | 500SF | 引張 |  | ISO 527-1及びISO 527-2 | 5567 30kNf |  | ダンベル型 | ISO 527-2/1A | 10 | 4 |  |  |  | 無 | 23 | 10 |  |  |  |  | 51.91 | 最大応力 | 3205 | 0.35 |  |  | ダイセルポリマー株式会社 | セビアン V |  |  |  | 射出成形 | 13 | 16.2 |  | 50 |  | 225 | [7 empty] | 19 | 48 | 75 | 2500 | 200 | 100 | R110 | 8 | 1.05
1091 | ABS | 500SF | 引張 |  | ISO 527-1及びISO 527-2 | 5567 30kNf |  | ダンベル型 | ISO 527-2/1A | 10 | 4 |  |  |  | 無 | 23 | 10 |  |  |  |  | 52.33 | 最大応力 | 3724 | 0.45 |  |  | ダイセルポリマー株式会社 | セビアン V |  |  |  | 射出成形 | 13 | 16.2 |  | 50 |  | 225 | [7 empty] | 19 | 48 | 75 | 2500 | 200 | 100 | R110 | 8 | 1.05
1092 | ABS | 500SF | 引張 |  | ISO 527-1及びISO 527-2 | 5567 30kNf |  | ダンベル型 | ISO 527-2/1A | 10 | 4 |  |  |  | 無 | 23 | 10 |  |  |  |  | 52.42 | 最大応力 | 3182 | 0.32 |  |  | ダイセルポリマー株式会社 | セビアン V |  |  |  | 射出成形 | 13 | 16.2 |  | 50 |  | 225 | [7 empty] | 19 | 48 | 75 | 2500 | 200 | 100 | R110 | 8 | 1.05
1093 | ABS | 510SF | 引張 |  | ISO 527-1及びISO 527-2 | 5567 30kNf |  | ダンベル型 | ISO 527-2/1A | 10 | 4 |  |  |  | 無 | 23 | 10 |  |  |  |  | 58.7 | 最大応力 | 4041 | 0.40 |  |  | ダイセルポリマー株式会社 | セビアン V |  | 140000 |  | 射出成形 | 13 | 16.2 |  | 50 |  | 225 | [7 empty] | 21 | 51 | 80 | 2700 | 100 | 60 | R110 | 8 | 1.06 |  | 自動車、電機、工業部品 | 平均分子量はＡＳ分についての重量平均分子量
1094 | ABS | 510SF | 引張 |  | ISO 527-1及びISO 527-2 | 5567 30kNf |  | ダンベル型 | ISO 527-2/1A | 10 | 4 |  |  |  | 無 | 23 | 10 |  |  |  |  | 58.77 | 最大応力 | 4157 | 0.33 |  |  | ダイセルポリマー株式会社 | セビアン V |  | 140000 |  | 射出成形 | 13 | 16.2 |  | 50 |  | 225 | [7 empty] | 21 | 51 | 80 | 2700 | 100 | 60 | R110 | 8 | 1.06 |  | 自動車、電機、工業部品 | 平均分子量はＡＳ分についての重量平均分子量
1095 | ABS | 510SF | 引張 |  | ISO 527-1及びISO 527-2 | 5567 30kNf |  | ダンベル型 | ISO 527-2/1A | 10 | 4 |  |  |  | 無 | 23 | 10 |  |  |  |  | 58.85 | 最大応力 | 3530 | 0.24 |  |  | ダイセルポリマー株式会社 | セビアン V |  | 140000 |  | 射出成形 | 13 | 16.2 |  | 50 |  | 225 | [7 empty] | 21 | 51 | 80 | 2700 | 100 | 60 | R110 | 8 | 1.06 |  | 自動車、電機、工業部品 | 平均分子量はＡＳ分についての重量平均分子量
1096 | ABS | 510SF | 引張 |  | ISO 527-1及びISO 527-2 | 5567 30kNf |  | ダンベル型 | ISO 527-2/1A | 10 | 4 |  |  |  | 無 | 23 | 10 |  |  |  |  | 58.24 | 最大応力 | 3135 | 0.35 |  |  | ダイセルポリマー株式会社 | セビアン V |  | 140000 |  | 射出成形 | 13 | 16.2 |  | 50 |  | 225 | [7 empty] | 21 | 51 | 80 | 2700 | 100 | 60 | R110 | 8 | 1.06 |  | 自動車、電機、工業部品 | 平均分子量はＡＳ分についての重量平均分子量
1097 | ABS | 510SF | 引張 |  | ISO 527-1及びISO 527-2 | 5567 30kNf |  | ダンベル型 | ISO 527-2/1A | 10 | 4 |  |  |  | 無 | 23 | 10 |  |  |  |  | 58.03 | 最大応力 | 3475 | 0.41 |  |  | ダイセルポリマー株式会社 | セビアン V |  | 140000 |  | 射出成形 | 13 | 16.2 |  | 50 |  | 225 | [7 empty] | 21 | 51 | 80 | 2700 | 100 | 60 | R110 | 8 | 1.06 |  | 自動車、電機、工業部品 | 平均分子量はＡＳ分についての重量平均分子量
1098 | ABS | 660SF | 引張 |  | ISO 527-1及びISO 527-2 | 5567 30kNf |  | ダンベル型 | ISO 527-2/1A | 10 | 4 |  |  |  | 無 | 23 | 10 |  |  |  |  | 46.88 | 最大応力 | 2895 | 0.24 |  |  | ダイセルポリマー株式会社 | セビアン V |  |  |  | 射出成形 | 13 | 16.2 |  | 50 |  | 225 | [7 empty] | 45 | 47 | 70 | 2300 | 250 | 130 | R110 | 8 | 1.05
1099 | ABS | 660SF | 引張 |  | ISO 527-1及びISO 527-2 | 5567 30kNf |  | ダンベル型 | ISO 527-2/1A | 10 | 4 |  |  |  | 無 | 23 | 10 |  |  |  |  | 46.68 | 最大応力 | 3630 | 0.26 |  |  | ダイセルポリマー株式会社 | セビアン V |  |  |  | 射出成形 | 13 | 16.2 |  | 50 |  | 225 | [7 empty] | 45 | 47 | 70 | 2300 | 250 | 130 | R110 | 8 | 1.05
1100 | ABS | 660SF | 引張 |  | ISO 527-1及びISO 527-2 | 5567 30kNf |  | ダンベル型 | ISO 527-2/1A | 10 | 4 |  |  |  | 無 | 23 | 10 |  |  |  |  | 45.86 | 最大応力 | 2706 | 0.32 |  |  | ダイセルポリマー株式会社 | セビアン V |  |  |  | 射出成形 | 13 | 16.2 |  | 50 |  | 225 | [7 empty] | 45 | 47 | 70 | 2300 | 250 | 130 | R110 | 8 | 1.05
1101 | ABS | 660SF | 引張 |  | ISO 527-1及びISO 527-2 | 5567 30kNf |  | ダンベル型 | ISO 527-2/1A | 10 | 4 |  |  |  | 無 | 23 | 10 |  |  |  |  | 46.73 | 最大応力 | 3393 | 0.50 |  |  | ダイセルポリマー株式会社 | セビアン V |  |  |  | 射出成形 | 13 | 16.2 |  | 50 |  | 225 | [7 empty] | 45 | 47 | 70 | 2300 | 250 | 130 | R110 | 8 | 1.05
1102 | ABS | 660SF | 引張 |  | ISO 527-1及びISO 527-2 | 5567 30kNf |  | ダンベル型 | ISO 527-2/1A | 10 | 4 |  |  |  | 無 | 23 | 10 |  |  |  |  | 46.31 | 最大応力 | 2783 | 0.00 |  |  | ダイセルポリマー株式会社 | セビアン V |  |  |  | 射出成形 | 13 | 16.2 |  | 50 |  | 225 | [7 empty] | 45 | 47 | 70 | 2300 | 250 | 130 | R110 | 8 | 1.05
1103 | AS | 050SF | 引張 |  | ISO 527-1及びISO 527-2 | 5567 30kNf |  | ダンベル型 | ISO 527-2/1A | 10 | 4 |  |  |  | 無 | 23 | 10 |  |  |  |  | 61.9 | 最大応力 | 3983 | 0.28 |  |  | ダイセルポリマー株式会社 | セビアン N |  |  |  | 射出成形 | 13 | 16.2 |  | 50 |  | 200 | [7 empty] | 32 | 70 | 120 | 3600 | 20 |  | M85 | 7 | 1.07
1104 | AS | 050SF | 引張 |  | ISO 527-1及びISO 527-2 | 5567 30kNf |  | ダンベル型 | ISO 527-2/1A | 10 | 4 |  |  |  | 無 | 23 | 10 |  |  |  |  | 64.06 | 最大応力 | 3957 | 0.30 |  |  | ダイセルポリマー株式会社 | セビアン N |  |  |  | 射出成形 | 13 | 16.2 |  | 50 |  | 200 | [7 empty] | 32 | 70 | 120 | 3600 | 20 |  | M85 | 7 | 1.07
1105 | AS | 050SF | 引張 |  | ISO 527-1及びISO 527-2 | 5567 30kNf |  | ダンベル型 | ISO 527-2/1A | 10 | 4 |  |  |  | 無 | 23 | 10 |  |  |  |  | 63.66 | 最大応力 | 4240 | 0.33 |  |  | ダイセルポリマー株式会社 | セビアン N |  |  |  | 射出成形 | 13 | 16.2 |  | 50 |  | 200 | [7 empty] | 32 | 70 | 120 | 3600 | 20 |  | M85 | 7 | 1.07
1106 | AS | 050SF | 引張 |  | ISO 527-1及びISO 527-2 | 5567 30kNf |  | ダンベル型 | ISO 527-2/1A | 10 | 4 |  |  |  | 無 | 23 | 10 |  |  |  |  | 63.32 | 最大応力 | 4070 | 0.35 |  |  | ダイセルポリマー株式会社 | セビアン N |  |  |  | 射出成形 | 13 | 16.2 |  | 50 |  | 200 | [7 empty] | 32 | 70 | 120 | 3600 | 20 |  | M85 | 7 | 1.07
1107 | AS | 050SF | 引張 |  | ISO 527-1及びISO 527-2 | 5567 30kNf |  | ダンベル型 | ISO 527-2/1A | 10 | 4 |  |  |  | 無 | 23 | 10 |  |  |  |  | 62.75 | 最大応力 | 3925 | 0.35 |  |  | ダイセルポリマー株式会社 | セビアン N |  |  |  | 射出成形 | 13 | 16.2 |  | 50 |  | 200 | [7 empty] | 32 | 70 | 120 | 3600 | 20 |  | M85 | 7 | 1.07
1108 | ABS | SER91 | 引張 |  | ISO 527-1及びISO 527-2 | 5567 30kNf |  | ダンベル型 | ISO 527-2/1A | 10 | 4 |  |  |  | 無 | 23 | 10 |  |  |  |  | 43 | 最大応力 | 2340 | 0.42 |  |  | ダイセルポリマー株式会社 | セビアン |  | 120000 |  | 射出成形 | 13 | 16.2 |  | 50 |  | 225 | [7 empty] | 20 | 45 | 70 | 2300 | 130 | 70 | R110 | 8 | 1.19 |  | 電機・事務機など難燃性を要求される部品 | 平均分子量はＡＳ分についての重量平均分子量
1109 | ABS | SER91 | 引張 |  | ISO 527-1及びISO 527-2 | 5567 30kNf |  | ダンベル型 | ISO 527-2/1A | 10 | 4 |  |  |  | 無 | 23 | 10 |  |  |  |  | 42.73 | 最大応力 | 2106 | 0.00 |  |  | ダイセルポリマー株式会社 | セビアン |  | 120000 |  | 射出成形 | 13 | 16.2 |  | 50 |  | 225 | [7 empty] | 20 | 45 | 70 | 2300 | 130 | 70 | R110 | 8 | 1.19 |  | 電機・事務機など難燃性を要求される部品 | 平均分子量はＡＳ分についての重量平均分子量
1110 | ABS | SER91 | 引張 |  | ISO 527-1及びISO 527-2 | 5567 30kNf |  | ダンベル型 | ISO 527-2/1A | 10 | 4 |  |  |  | 無 | 23 | 10 |  |  |  |  | 43.4 | 最大応力 | 2457 | 0.40 |  |  | ダイセルポリマー株式会社 | セビアン |  | 120000 |  | 射出成形 | 13 | 16.2 |  | 50 |  | 225 | [7 empty] | 20 | 45 | 70 | 2300 | 130 | 70 | R110 | 8 | 1.19 |  | 電機・事務機など難燃性を要求される部品 | 平均分子量はＡＳ分についての重量平均分子量
1111 | ABS | SER91 | 引張 |  | ISO 527-1及びISO 527-2 | 5567 30kNf |  | ダンベル型 | ISO 527-2/1A | 10 | 4 |  |  |  | 無 | 23 | 10 |  |  |  |  | 42.74 | 最大応力 | 2497 | 0.46 |  |  | ダイセルポリマー株式会社 | セビアン |  | 120000 |  | 射出成形 | 13 | 16.2 |  | 50 |  | 225 | [7 empty] | 20 | 45 | 70 | 2300 | 130 | 70 | R110 | 8 | 1.19 |  | 電機・事務機など難燃性を要求される部品 | 平均分子量はＡＳ分についての重量平均分子量
1112 | ABS | SER91 | 引張 |  | ISO 527-1及びISO 527-2 | 5567 30kNf |  | ダンベル型 | ISO 527-2/1A | 10 | 4 |  |  |  | 無 | 23 | 10 |  |  |  |  | 42.61 | 最大応力 | 2422 | 0.44 |  |  | ダイセルポリマー株式会社 | セビアン |  | 120000 |  | 射出成形 | 13 | 16.2 |  | 50 |  | 225 | [7 empty] | 20 | 45 | 70 | 2300 | 130 | 70 | R110 | 8 | 1.19 |  | 電機・事務機など難燃性を要求される部品 | 平均分子量はＡＳ分についての重量平均分子量
1113 | ABS | 420 | 引張 |  | ISO 527-1及びISO 527-2 | 5567 30kNf |  | ダンベル型 | ISO 527-2/1A | 10 | 4 |  |  |  | 無 | 23 | 100 |  |  |  |  | 53.02 | 最大応力 | 2363 | 0.34 |  |  | ダイセルポリマー株式会社 | セビアン V |  | 120000 |  | 射出成形 | 13 | 16.2 |  | 50 |  | 235 | [7 empty] | 2 | 51 | 75 | 2500 | 150 | 80 | R112 | 8 | 1.05 |  | 自動車・電気部品 | 平均分子量はＡＳ分についての重量平均分子量
1114 | ABS | 420 | 引張 |  | ISO 527-1及びISO 527-2 | 5567 30kNf |  | ダンベル型 | ISO 527-2/1A | 10 | 4 |  |  |  | 無 | 23 | 100 |  |  |  |  | 53.51 | 最大応力 | 2386 | 0.32 |  |  | ダイセルポリマー株式会社 | セビアン V |  | 120000 |  | 射出成形 | 13 | 16.2 |  | 50 |  | 235 | [7 empty] | 2 | 51 | 75 | 2500 | 150 | 80 | R112 | 8 | 1.05 |  | 自動車・電気部品 | 平均分子量はＡＳ分についての重量平均分子量
1115 | ABS | 420 | 引張 |  | ISO 527-1及びISO 527-2 | 5567 30kNf |  | ダンベル型 | ISO 527-2/1A | 10 | 4 |  |  |  | 無 | 23 | 100 |  |  |  |  | 53.44 | 最大応力 | 2508 | 0.38 |  |  | ダイセルポリマー株式会社 | セビアン V |  | 120000 |  | 射出成形 | 13 | 16.2 |  | 50 |  | 235 | [7 empty] | 2 | 51 | 75 | 2500 | 150 | 80 | R112 | 8 | 1.05 |  | 自動車・電気部品 | 平均分子量はＡＳ分についての重量平均分子量
1116 | ABS | 420 | 引張 |  | ISO 527-1及びISO 527-2 | 5567 30kNf |  | ダンベル型 | ISO 527-2/1A | 10 | 4 |  |  |  | 無 | 23 | 100 |  |  |  |  | 52.92 | 最大応力 | 2467 | 0.42 |  |  | ダイセルポリマー株式会社 | セビアン V |  | 120000 |  | 射出成形 | 13 | 16.2 |  | 50 |  | 235 | [7 empty] | 2 | 51 | 75 | 2500 | 150 | 80 | R112 | 8 | 1.05 |  | 自動車・電気部品 | 平均分子量はＡＳ分についての重量平均分子量
1117 | ABS | 420 | 引張 |  | ISO 527-1及びISO 527-2 | 5567 30kNf |  | ダンベル型 | ISO 527-2/1A | 10 | 4 |  |  |  | 無 | 23 | 100 |  |  |  |  | 54.04 | 最大応力 | 2606 | 0.34 |  |  | ダイセルポリマー株式会社 | セビアン V |  | 120000 |  | 射出成形 | 13 | 16.2 |  | 50 |  | 235 | [7 empty] | 2 | 51 | 75 | 2500 | 150 | 80 | R112 | 8 | 1.05 |  | 自動車・電気部品 | 平均分子量はＡＳ分についての重量平均分子量
1118 | ABS | 500SF | 引張 |  | ISO 527-1及びISO 527-2 | 5567 30kNf |  | ダンベル型 | ISO 527-2/1A | 10 | 4 |  |  |  | 無 | 23 | 100 |  |  |  |  | 52.71 | 最大応力 | 2669 | 0.37 |  |  | ダイセルポリマー株式会社 | セビアン V |  |  |  | 射出成形 | 13 | 16.2 |  | 50 |  | 225 | [7 empty] | 19 | 48 | 75 | 2500 | 200 | 100 | R110 | 8 | 1.05
1119 | ABS | 500SF | 引張 |  | ISO 527-1及びISO 527-2 | 5567 30kNf |  | ダンベル型 | ISO 527-2/1A | 10 | 4 |  |  |  | 無 | 23 | 100 |  |  |  |  | 53.64 | 最大応力 | 2707 | 0.36 |  |  | ダイセルポリマー株式会社 | セビアン V |  |  |  | 射出成形 | 13 | 16.2 |  | 50 |  | 225 | [7 empty] | 19 | 48 | 75 | 2500 | 200 | 100 | R110 | 8 | 1.05
1120 | ABS | 500SF | 引張 |  | ISO 527-1及びISO 527-2 | 5567 30kNf |  | ダンベル型 | ISO 527-2/1A | 10 | 4 |  |  |  | 無 | 23 | 100 |  |  |  |  | 53.63 | 最大応力 | 2671 | 0.36 |  |  | ダイセルポリマー株式会社 | セビアン V |  |  |  | 射出成形 | 13 | 16.2 |  | 50 |  | 225 | [7 empty] | 19 | 48 | 75 | 2500 | 200 | 100 | R110 | 8 | 1.05
1121 | ABS | 500SF | 引張 |  | ISO 527-1及びISO 527-2 | 5567 30kNf |  | ダンベル型 | ISO 527-2/1A | 10 | 4 |  |  |  | 無 | 23 | 100 |  |  |  |  | 53.26 | 最大応力 | 2742 | 0.35 |  |  | ダイセルポリマー株式会社 | セビアン V |  |  |  | 射出成形 | 13 | 16.2 |  | 50 |  | 225 | [7 empty] | 19 | 48 | 75 | 2500 | 200 | 100 | R110 | 8 | 1.05
1122 | ABS | 500SF | 引張 |  | ISO 527-1及びISO 527-2 | 5567 30kNf |  | ダンベル型 | ISO 527-2/1A | 10 | 4 |  |  |  | 無 | 23 | 100 |  |  |  |  | 53.64 | 最大応力 | 2711 | 0.33 |  |  | ダイセルポリマー株式会社 | セビアン V |  |  |  | 射出成形 | 13 | 16.2 |  | 50 |  | 225 | [7 empty] | 19 | 48 | 75 | 2500 | 200 | 100 | R110 | 8 | 1.05
1123 | ABS | 510SF | 引張 |  | ISO 527-1及びISO 527-2 | 5567 30kNf |  | ダンベル型 | ISO 527-2/1A | 10 | 4 |  |  |  | 無 | 23 | 100 |  |  |  |  | 57.75 | 最大応力 | 3210 | 0.37 |  |  | ダイセルポリマー株式会社 | セビアン V |  | 140000 |  | 射出成形 | 13 | 16.2 |  | 50 |  | 225 | [7 empty] | 21 | 51 | 80 | 2700 | 100 | 60 | R110 | 8 | 1.06 |  | 自動車、電機、工業部品 | 平均分子量はＡＳ分についての重量平均分子量
1124 | ABS | 510SF | 引張 |  | ISO 527-1及びISO 527-2 | 5567 30kNf |  | ダンベル型 | ISO 527-2/1A | 10 | 4 |  |  |  | 無 | 23 | 100 |  |  |  |  | 60.11 | 最大応力 | 2994 | 0.37 |  |  | ダイセルポリマー株式会社 | セビアン V |  | 140000 |  | 射出成形 | 13 | 16.2 |  | 50 |  | 225 | [7 empty] | 21 | 51 | 80 | 2700 | 100 | 60 | R110 | 8 | 1.06 |  | 自動車、電機、工業部品 | 平均分子量はＡＳ分についての重量平均分子量
1125 | ABS | 510SF | 引張 |  | ISO 527-1及びISO 527-2 | 5567 30kNf |  | ダンベル型 | ISO 527-2/1A | 10 | 4 |  |  |  | 無 | 23 | 100 |  |  |  |  | 59.29 | 最大応力 | 2923 | 0.36 |  |  | ダイセルポリマー株式会社 | セビアン V |  | 140000 |  | 射出成形 | 13 | 16.2 |  | 50 |  | 225 | [7 empty] | 21 | 51 | 80 | 2700 | 100 | 60 | R110 | 8 | 1.06 |  | 自動車、電機、工業部品 | 平均分子量はＡＳ分についての重量平均分子量
1126 | ABS | 510SF | 引張 |  | ISO 527-1及びISO 527-2 | 5567 30kNf |  | ダンベル型 | ISO 527-2/1A | 10 | 4 |  |  |  | 無 | 23 | 100 |  |  |  |  | 59.49 | 最大応力 | 2974 | 0.37 |  |  | ダイセルポリマー株式会社 | セビアン V |  | 140000 |  | 射出成形 | 13 | 16.2 |  | 50 |  | 225 | [7 empty] | 21 | 51 | 80 | 2700 | 100 | 60 | R110 | 8 | 1.06 |  | 自動車、電機、工業部品 | 平均分子量はＡＳ分についての重量平均分子量
1127 | ABS | 510SF | 引張 |  | ISO 527-1及びISO 527-2 | 5567 30kNf |  | ダンベル型 | ISO 527-2/1A | 10 | 4 |  |  |  | 無 | 23 | 100 |  |  |  |  | 60.1 | 最大応力 | 2954 | 0.34 |  |  | ダイセルポリマー株式会社 | セビアン V |  | 140000 |  | 射出成形 | 13 | 16.2 |  | 50 |  | 225 | [7 empty] | 21 | 51 | 80 | 2700 | 100 | 60 | R110 | 8 | 1.06 |  | 自動車、電機、工業部品 | 平均分子量はＡＳ分についての重量平均分子量
1128 | ABS | 660SF | 引張 |  | ISO 527-1及びISO 527-2 | 5567 30kNf |  | ダンベル型 | ISO 527-2/1A | 10 | 4 |  |  |  | 無 | 23 | 100 |  |  |  |  | 48.32 | 最大応力 | 2458 | 0.33 |  |  | ダイセルポリマー株式会社 | セビアン V |  |  |  | 射出成形 | 13 | 16.2 |  | 50 |  | 225 | [7 empty] | 45 | 47 | 70 | 2300 | 250 | 130 | R110 | 8 | 1.05
1129 | ABS | 660SF | 引張 |  | ISO 527-1及びISO 527-2 | 5567 30kNf |  | ダンベル型 | ISO 527-2/1A | 10 | 4 |  |  |  | 無 | 23 | 100 |  |  |  |  | 47.43 | 最大応力 | 2420 | 0.32 |  |  | ダイセルポリマー株式会社 | セビアン V |  |  |  | 射出成形 | 13 | 16.2 |  | 50 |  | 225 | [7 empty] | 45 | 47 | 70 | 2300 | 250 | 130 | R110 | 8 | 1.05
1130 | ABS | 660SF | 引張 |  | ISO 527-1及びISO 527-2 | 5567 30kNf |  | ダンベル型 | ISO 527-2/1A | 10 | 4 |  |  |  | 無 | 23 | 100 |  |  |  |  | 46.63 | 最大応力 | 2393 | 0.36 |  |  | ダイセルポリマー株式会社 | セビアン V |  |  |  | 射出成形 | 13 | 16.2 |  | 50 |  | 225 | [7 empty] | 45 | 47 | 70 | 2300 | 250 | 130 | R110 | 8 | 1.05
1131 | ABS | 660SF | 引張 |  | ISO 527-1及びISO 527-2 | 5567 30kNf |  | ダンベル型 | ISO 527-2/1A | 10 | 4 |  |  |  | 無 | 23 | 100 |  |  |  |  | 47.86 | 最大応力 | 2512 | 0.37 |  |  | ダイセルポリマー株式会社 | セビアン V |  |  |  | 射出成形 | 13 | 16.2 |  | 50 |  | 225 | [7 empty] | 45 | 47 | 70 | 2300 | 250 | 130 | R110 | 8 | 1.05
1132 | ABS | 660SF | 引張 |  | ISO 527-1及びISO 527-2 | 5567 30kNf |  | ダンベル型 | ISO 527-2/1A | 10 | 4 |  |  |  | 無 | 23 | 100 |  |  |  |  | 48.42 | 最大応力 | 2730 | 0.37 |  |  | ダイセルポリマー株式会社 | セビアン V |  |  |  | 射出成形 | 13 | 16.2 |  | 50 |  | 225 | [7 empty] | 45 | 47 | 70 | 2300 | 250 | 130 | R110 | 8 | 1.05
1133 | AS | 050SF | 引張 |  | ISO 527-1及びISO 527-2 | 5567 30kNf |  | ダンベル型 | ISO 527-2/1A | 10 | 4 |  |  |  | 無 | 23 | 100 |  |  |  |  | 74.28 | 最大応力 | 3683 | 0.33 |  |  | ダイセルポリマー株式会社 | セビアン N |  |  |  | 射出成形 | 13 | 16.2 |  | 50 |  | 200 | [7 empty] | 32 | 70 | 120 | 3600 | 20 |  | M85 | 7 | 1.07
1134 | AS | 050SF | 引張 |  | ISO 527-1及びISO 527-2 | 5567 30kNf |  | ダンベル型 | ISO 527-2/1A | 10 | 4 |  |  |  | 無 | 23 | 100 |  |  |  |  | 71.5 | 最大応力 | 3775 | 0.33 |  |  | ダイセルポリマー株式会社 | セビアン N |  |  |  | 射出成形 | 13 | 16.2 |  | 50 |  | 200 | [7 empty] | 32 | 70 | 120 | 3600 | 20 |  | M85 | 7 | 1.07
1135 | AS | 050SF | 引張 |  | ISO 527-1及びISO 527-2 | 5567 30kNf |  | ダンベル型 | ISO 527-2/1A | 10 | 4 |  |  |  | 無 | 23 | 100 |  |  |  |  | 67.3 | 最大応力 | 3976 | 0.34 |  |  | ダイセルポリマー株式会社 | セビアン N |  |  |  | 射出成形 | 13 | 16.2 |  | 50 |  | 200 | [7 empty] | 32 | 70 | 120 | 3600 | 20 |  | M85 | 7 | 1.07
1136 | AS | 050SF | 引張 |  | ISO 527-1及びISO 527-2 | 5567 30kNf |  | ダンベル型 | ISO 527-2/1A | 10 | 4 |  |  |  | 無 | 23 | 100 |  |  |  |  | 68.9 | 最大応力 | 3790 | 0.34 |  |  | ダイセルポリマー株式会社 | セビアン N |  |  |  | 射出成形 | 13 | 16.2 |  | 50 |  | 200 | [7 empty] | 32 | 70 | 120 | 3600 | 20 |  | M85 | 7 | 1.07
1137 | AS | 050SF | 引張 |  | ISO 527-1及びISO 527-2 | 5567 30kNf |  | ダンベル型 | ISO 527-2/1A | 10 | 4 |  |  |  | 無 | 23 | 100 |  |  |  |  | 65.15 | 最大応力 | 4011 | 0.44 |  |  | ダイセルポリマー株式会社 | セビアン N |  |  |  | 射出成形 | 13 | 16.2 |  | 50 |  | 200 | [7 empty] | 32 | 70 | 120 | 3600 | 20 |  | M85 | 7 | 1.07
1138 | ABS | SER91 | 引張 |  | ISO 527-1及びISO 527-2 | 5567 30kNf |  | ダンベル型 | ISO 527-2/1A | 10 | 4 |  |  |  | 無 | 23 | 100 |  |  |  |  | 47.66 | 最大応力 | 2415 | 0.39 |  |  | ダイセルポリマー株式会社 | セビアン |  | 120000 |  | 射出成形 | 13 | 16.2 |  | 50 |  | 225 | [7 empty] | 20 | 45 | 70 | 2300 | 130 | 70 | R110 | 8 | 1.19 |  | 電機・事務機など難燃性を要求される部品 | 平均分子量はＡＳ分についての重量平均分子量
1139 | ABS | SER91 | 引張 |  | ISO 527-1及びISO 527-2 | 5567 30kNf |  | ダンベル型 | ISO 527-2/1A | 10 | 4 |  |  |  | 無 | 23 | 100 |  |  |  |  | 46.84 | 最大応力 | 2189 | 0.31 |  |  | ダイセルポリマー株式会社 | セビアン |  | 120000 |  | 射出成形 | 13 | 16.2 |  | 50 |  | 225 | [7 empty] | 20 | 45 | 70 | 2300 | 130 | 70 | R110 | 8 | 1.19 |  | 電機・事務機など難燃性を要求される部品 | 平均分子量はＡＳ分についての重量平均分子量
1140 | ABS | SER91 | 引張 |  | ISO 527-1及びISO 527-2 | 5567 30kNf |  | ダンベル型 | ISO 527-2/1A | 10 | 4 |  |  |  | 無 | 23 | 100 |  |  |  |  | 47.49 | 最大応力 | 2336 | 0.40 |  |  | ダイセルポリマー株式会社 | セビアン |  | 120000 |  | 射出成形 | 13 | 16.2 |  | 50 |  | 225 | [7 empty] | 20 | 45 | 70 | 2300 | 130 | 70 | R110 | 8 | 1.19 |  | 電機・事務機など難燃性を要求される部品 | 平均分子量はＡＳ分についての重量平均分子量
1141 | ABS | SER91 | 引張 |  | ISO 527-1及びISO 527-2 | 5567 30kNf |  | ダンベル型 | ISO 527-2/1A | 10 | 4 |  |  |  | 無 | 23 | 100 |  |  |  |  | 47.29 | 最大応力 | 2394 | 0.42 |  |  | ダイセルポリマー株式会社 | セビアン |  | 120000 |  | 射出成形 | 13 | 16.2 |  | 50 |  | 225 | [7 empty] | 20 | 45 | 70 | 2300 | 130 | 70 | R110 | 8 | 1.19 |  | 電機・事務機など難燃性を要求される部品 | 平均分子量はＡＳ分についての重量平均分子量
1142 | ABS | SER91 | 引張 |  | ISO 527-1及びISO 527-2 | 5567 30kNf |  | ダンベル型 | ISO 527-2/1A | 10 | 4 |  |  |  | 無 | 23 | 100 |  |  |  |  | 47.72 | 最大応力 | 2356 | 0.37 |  |  | ダイセルポリマー株式会社 | セビアン |  | 120000 |  | 射出成形 | 13 | 16.2 |  | 50 |  | 225 | [7 empty] | 20 | 45 | 70 | 2300 | 130 | 70 | R110 | 8 | 1.19 |  | 電機・事務機など難燃性を要求される部品 | 平均分子量はＡＳ分についての重量平均分子量
1143 | ABS | 420 | 引張 |  | ISO 527-1及びISO 527-2 | 5567 30kNf |  | ダンベル型 | ISO 527-2/1A | 10 | 4 |  |  |  | 無 | 23 | 500 |  |  |  |  | 56.73 | 最大応力 | 2678 | 0.36 |  |  | ダイセルポリマー株式会社 | セビアン V |  | 120000 |  | 射出成形 | 13 | 16.2 |  | 50 |  | 235 | [7 empty] | 2 | 51 | 75 | 2500 | 150 | 80 | R112 | 8 | 1.05 |  | 自動車・電気部品 | 平均分子量はＡＳ分についての重量平均分子量
1144 | ABS | 500SF | 引張 |  | ISO 527-1及びISO 527-2 | 5567 30kNf |  | ダンベル型 | ISO 527-2/1A | 10 | 4 |  |  |  | 無 | 23 | 500 |  |  |  |  | 57.48 | 最大応力 | 2916 | 0.39 |  |  | ダイセルポリマー株式会社 | セビアン V |  |  |  | 射出成形 | 13 | 16.2 |  | 50 |  | 225 | [7 empty] | 19 | 48 | 75 | 2500 | 200 | 100 | R110 | 8 | 1.05
1145 | ABS | 510SF | 引張 |  | ISO 527-1及びISO 527-2 | 5567 30kNf |  | ダンベル型 | ISO 527-2/1A | 10 | 4 |  |  |  | 無 | 23 | 500 |  |  |  |  | 63.92 | 最大応力 | 3161 | 0.33 |  |  | ダイセルポリマー株式会社 | セビアン V |  | 140000 |  | 射出成形 | 13 | 16.2 |  | 50 |  | 225 | [7 empty] | 21 | 51 | 80 | 2700 | 100 | 60 | R110 | 8 | 1.06 |  | 自動車、電機、工業部品 | 平均分子量はＡＳ分についての重量平均分子量
1146 | ABS | 660SF | 引張 |  | ISO 527-1及びISO 527-2 | 5567 30kNf |  | ダンベル型 | ISO 527-2/1A | 10 | 4 |  |  |  | 無 | 23 | 500 |  |  |  |  | 52.08 | 最大応力 | 2601 | 0.35 |  |  | ダイセルポリマー株式会社 | セビアン V |  |  |  | 射出成形 | 13 | 16.2 |  | 50 |  | 225 | [7 empty] | 45 | 47 | 70 | 2300 | 250 | 130 | R110 | 8 | 1.05
1147 | AS | 050SF | 引張 |  | ISO 527-1及びISO 527-2 | 5567 30kNf |  | ダンベル型 | ISO 527-2/1A | 10 | 4 |  |  |  | 無 | 23 | 500 |  |  |  |  | 69.49 | 最大応力 | 4147 |  |  |  | ダイセルポリマー株式会社 | セビアン N |  |  |  | 射出成形 | 13 | 16.2 |  | 50 |  | 200 | [7 empty] | 32 | 70 | 120 | 3600 | 20 |  | M85 | 7 | 1.07
1148 | ABS | SER91 | 引張 |  | ISO 527-1及びISO 527-2 | 5567 30kNf |  | ダンベル型 | ISO 527-2/1A | 10 | 4 |  |  |  | 無 | 23 | 500 |  |  |  |  | 48.23 | 最大応力 | 2488 | 0.36 |  |  | ダイセルポリマー株式会社 | セビアン |  | 120000 |  | 射出成形 | 13 | 16.2 |  | 50 |  | 225 | [7 empty] | 20 | 45 | 70 | 2300 | 130 | 70 | R110 | 8 | 1.19 |  | 電機・事務機など難燃性を要求される部品 | 平均分子量はＡＳ分についての重量平均分子量
1149 | ABS | 420 | 破壊靭性 |  | ASTM D5045-93 | サーボパルサーEHF-ED50KN-20Ｌ |  | SENB |  | 12.92 | 6.4 |  | スライド | 6.68 | 無 | -40 | 10 | 195.98 | 248.05 |  | 3.39 | [6 empty] | ダイセルポリマー株式会社 | セビアン V |  | 120000 |  | 射出成形 | 13 | 16.2 |  | 50 |  | 235 | [7 empty] | 2 | 51 | 75 | 2500 | 150 | 80 | R112 | 8 | 1.05 |  | 自動車・電気部品 | 平均分子量はＡＳ分についての重量平均分子量
1150 | ABS | 420 | 破壊靭性 |  | ASTM D5045-93 | サーボパルサーEHF-ED50KN-20Ｌ |  | SENB |  | 12.89 | 6.4 |  | スライド | 6.82 | 無 | -40 | 10 | 181.96 | 237.12 |  | 3.29 | [6 empty] | ダイセルポリマー株式会社 | セビアン V |  | 120000 |  | 射出成形 | 13 | 16.2 |  | 50 |  | 235 | [7 empty] | 2 | 51 | 75 | 2500 | 150 | 80 | R112 | 8 | 1.05 |  | 自動車・電気部品 | 平均分子量はＡＳ分についての重量平均分子量
1151 | ABS | 420 | 破壊靭性 |  | ASTM D5045-93 | サーボパルサーEHF-ED50KN-20Ｌ |  | SENB |  | 12.87 | 6.4 |  | スライド | 6.73 | 無 | -40 | 10 | 188.89 | 256.90 |  | 3.21 | [6 empty] | ダイセルポリマー株式会社 | セビアン V |  | 120000 |  | 射出成形 | 13 | 16.2 |  | 50 |  | 235 | [7 empty] | 2 | 51 | 75 | 2500 | 150 | 80 | R112 | 8 | 1.05 |  | 自動車・電気部品 | 平均分子量はＡＳ分についての重量平均分子量
1152 | ABS | 420 | 破壊靭性 |  | ASTM D5045-93 | サーボパルサーEHF-ED50KN-20Ｌ |  | SENB |  | 12.93 | 6.4 |  | スライド | 6.71 | 無 | -40 | 10 | 214.87 | 251.71 |  | 4.34 | [6 empty] | ダイセルポリマー株式会社 | セビアン V |  | 120000 |  | 射出成形 | 13 | 16.2 |  | 50 |  | 235 | [7 empty] | 2 | 51 | 75 | 2500 | 150 | 80 | R112 | 8 | 1.05 |  | 自動車・電気部品 | 平均分子量はＡＳ分についての重量平均分子量
1153 | ABS | 420 | 破壊靭性 |  | ASTM D5045-93 | サーボパルサーEHF-ED50KN-20Ｌ |  | SENB |  | 12.84 | 6.4 |  | スライド | 6.56 | 無 | -40 | 10 | 209.35 | 248.94 |  | 4.78 | [6 empty] | ダイセルポリマー株式会社 | セビアン V |  | 120000 |  | 射出成形 | 13 | 16.2 |  | 50 |  | 235 | [7 empty] | 2 | 51 | 75 | 2500 | 150 | 80 | R112 | 8 | 1.05 |  | 自動車・電気部品 | 平均分子量はＡＳ分についての重量平均分子量
1154 | ABS | 500SF | 破壊靭性 |  | ASTM D5045-93 | サーボパルサーEHF-ED50KN-20Ｌ |  | SENB |  | 12.92 | 6.4 |  | スライド | 6.72 | 無 | -40 | 10 | 224.70 | 252.93 |  | 4.63 | [6 empty] | ダイセルポリマー株式会社 | セビアン V |  |  |  | 射出成形 | 13 | 16.2 |  | 50 |  | 225 | [7 empty] | 19 | 48 | 75 | 2500 | 200 | 100 | R110 | 8 | 1.05
1155 | ABS | 500SF | 破壊靭性 |  | ASTM D5045-93 | サーボパルサーEHF-ED50KN-20Ｌ |  | SENB |  | 12.9 | 6.4 |  | スライド | 6.68 | 無 | -40 | 10 | 221.59 | 258.27 |  | 33.62 | [6 empty] | ダイセルポリマー株式会社 | セビアン V |  |  |  | 射出成形 | 13 | 16.2 |  | 50 |  | 225 | [7 empty] | 19 | 48 | 75 | 2500 | 200 | 100 | R110 | 8 | 1.05
1156 | ABS | 500SF | 破壊靭性 |  | ASTM D5045-93 | サーボパルサーEHF-ED50KN-20Ｌ |  | SENB |  | 12.89 | 6.4 |  | スライド | 6.72 | 無 | -40 | 10 | 220.75 | 252.32 |  | 4.25 | [6 empty] | ダイセルポリマー株式会社 | セビアン V |  |  |  | 射出成形 | 13 | 16.2 |  | 50 |  | 225 | [7 empty] | 19 | 48 | 75 | 2500 | 200 | 100 | R110 | 8 | 1.05
1157 | ABS | 500SF | 破壊靭性 |  | ASTM D5045-93 | サーボパルサーEHF-ED50KN-20Ｌ |  | SENB |  | 12.88 | 6.4 |  | スライド | 6.73 | 無 | -40 | 10 | 222.11 | 250.49 |  | 4.39 | [6 empty] | ダイセルポリマー株式会社 | セビアン V |  |  |  | 射出成形 | 13 | 16.2 |  | 50 |  | 225 | [7 empty] | 19 | 48 | 75 | 2500 | 200 | 100 | R110 | 8 | 1.05
1158 | ABS | 500SF | 破壊靭性 |  | ASTM D5045-93 | サーボパルサーEHF-ED50KN-20Ｌ |  | SENB |  | 12.87 | 6.4 |  | スライド | 6.78 | 無 | -40 | 10 | 215.68 | 249.27 |  | 4.32 | [6 empty] | ダイセルポリマー株式会社 | セビアン V |  |  |  | 射出成形 | 13 | 16.2 |  | 50 |  | 225 | [7 empty] | 19 | 48 | 75 | 2500 | 200 | 100 | R110 | 8 | 1.05
1159 | ABS | 510SF | 破壊靭性 |  | ASTM D5045-93 | サーボパルサーEHF-ED50KN-20Ｌ |  | SENB |  | 12.85 | 6.4 |  | スライド | 6.62 | 無 | -40 | 10 | 224.27 | 256.59 |  | 4.30 | [6 empty] | ダイセルポリマー株式会社 | セビアン V |  | 140000 |  | 射出成形 | 13 | 16.2 |  | 50 |  | 225 | [7 empty] | 21 | 51 | 80 | 2700 | 100 | 60 | R110 | 8 | 1.06 |  | 自動車、電機、工業部品 | 平均分子量はＡＳ分についての重量平均分子量
1160 | ABS | 510SF | 破壊靭性 |  | ASTM D5045-93 | サーボパルサーEHF-ED50KN-20Ｌ |  | SENB |  | 12.88 | 6.4 |  | スライド | 6.55 | 無 | -40 | 10 | 212.83 | 267.82 |  | 3.06 | [6 empty] | ダイセルポリマー株式会社 | セビアン V |  | 140000 |  | 射出成形 | 13 | 16.2 |  | 50 |  | 225 | [7 empty] | 21 | 51 | 80 | 2700 | 100 | 60 | R110 | 8 | 1.06 |  | 自動車、電機、工業部品 | 平均分子量はＡＳ分についての重量平均分子量
1161 | ABS | 510SF | 破壊靭性 |  | ASTM D5045-93 | サーボパルサーEHF-ED50KN-20Ｌ |  | SENB |  | 12.87 | 6.4 |  | スライド | 6.70 | 無 | -40 | 10 | 205.85 | 261.54 |  | 27.50 | [6 empty] | ダイセルポリマー株式会社 | セビアン V |  | 140000 |  | 射出成形 | 13 | 16.2 |  | 50 |  | 225 | [7 empty] | 21 | 51 | 80 | 2700 | 100 | 60 | R110 | 8 | 1.06 |  | 自動車、電機、工業部品 | 平均分子量はＡＳ分についての重量平均分子量
1162 | ABS | 510SF | 破壊靭性 |  | ASTM D5045-93 | サーボパルサーEHF-ED50KN-20Ｌ |  | SENB |  | 12.88 | 6.4 |  | スライド | 6.88 | 無 | -40 | 10 | 210.37 | 242.61 |  | 3.87 | [6 empty] | ダイセルポリマー株式会社 | セビアン V |  | 140000 |  | 射出成形 | 13 | 16.2 |  | 50 |  | 225 | [7 empty] | 21 | 51 | 80 | 2700 | 100 | 60 | R110 | 8 | 1.06 |  | 自動車、電機、工業部品 | 平均分子量はＡＳ分についての重量平均分子量
1163 | ABS | 510SF | 破壊靭性 |  | ASTM D5045-93 | サーボパルサーEHF-ED50KN-20Ｌ |  | SENB |  | 12.87 | 6.4 |  | スライド | 6.76 | 無 | -40 | 10 | 217.13 | 256.71 |  | 3.71 | [6 empty] | ダイセルポリマー株式会社 | セビアン V |  | 140000 |  | 射出成形 | 13 | 16.2 |  | 50 |  | 225 | [7 empty] | 21 | 51 | 80 | 2700 | 100 | 60 | R110 | 8 | 1.06 |  | 自動車、電機、工業部品 | 平均分子量はＡＳ分についての重量平均分子量
1164 | ABS | 660SF | 破壊靭性 |  | ASTM D5045-93 | サーボパルサーEHF-ED50KN-20Ｌ |  | SENB |  | 12.85 | 6.4 |  | スライド | 6.29 | 無 | -40 | 10 | 198.94 | 251.10 |  | 3.00 | [6 empty] | ダイセルポリマー株式会社 | セビアン V |  |  |  | 射出成形 | 13 | 16.2 |  | 50 |  | 225 | [7 empty] | 45 | 47 | 70 | 2300 | 250 | 130 | R110 | 8 | 1.05
1165 | ABS | 660SF | 破壊靭性 |  | ASTM D5045-93 | サーボパルサーEHF-ED50KN-20Ｌ |  | SENB |  | 12.88 | 6.4 |  | スライド | 6.80 | 無 | -40 | 10 | 186.47 | 227.29 |  | 3.53 | [6 empty] | ダイセルポリマー株式会社 | セビアン V |  |  |  | 射出成形 | 13 | 16.2 |  | 50 |  | 225 | [7 empty] | 45 | 47 | 70 | 2300 | 250 | 130 | R110 | 8 | 1.05
1166 | ABS | 660SF | 破壊靭性 |  | ASTM D5045-93 | サーボパルサーEHF-ED50KN-20Ｌ |  | SENB |  | 12.78 | 6.4 |  | スライド | 6.57 | 無 | -40 | 10 | 191.19 | 233.52 |  | 3.09 | [6 empty] | ダイセルポリマー株式会社 | セビアン V |  |  |  | 射出成形 | 13 | 16.2 |  | 50 |  | 225 | [7 empty] | 45 | 47 | 70 | 2300 | 250 | 130 | R110 | 8 | 1.05
1167 | ABS | 660SF | 破壊靭性 |  | ASTM D5045-93 | サーボパルサーEHF-ED50KN-20Ｌ |  | SENB |  | 12.84 | 6.4 |  | スライド | 6.65 | 無 | -40 | 10 | 196.69 | 232.18 |  | 3.56 | [6 empty] | ダイセルポリマー株式会社 | セビアン V |  |  |  | 射出成形 | 13 | 16.2 |  | 50 |  | 225 | [7 empty] | 45 | 47 | 70 | 2300 | 250 | 130 | R110 | 8 | 1.05
1168 | ABS | 660SF | 破壊靭性 |  | ASTM D5045-93 | サーボパルサーEHF-ED50KN-20Ｌ |  | SENB |  | 12.83 | 6.4 |  | スライド | 6.53 | 無 | -40 | 10 | 207.16 | 238.28 |  | 4.01 | [6 empty] | ダイセルポリマー株式会社 | セビアン V |  |  |  | 射出成形 | 13 | 16.2 |  | 50 |  | 225 | [7 empty] | 45 | 47 | 70 | 2300 | 250 | 130 | R110 | 8 | 1.05
1169 | AS | 050SF | 破壊靭性 |  | ASTM D5045-93 | サーボパルサーEHF-ED50KN-20Ｌ |  | SENB |  | 12.84 | 6.4 |  | スライド | 6.34 | 無 | -40 | 10 | 227.85 | 227.85 | 3.23 | 3.58 | [6 empty] | ダイセルポリマー株式会社 | セビアン N |  |  |  | 射出成形 | 13 | 16.2 |  | 50 |  | 200 | [7 empty] | 32 | 70 | 120 | 3600 | 20 |  | M85 | 7 | 1.07
1170 | AS | 050SF | 破壊靭性 |  | ASTM D5045-93 | サーボパルサーEHF-ED50KN-20Ｌ |  | SENB |  | 12.79 | 6.4 |  | スライド | 6.46 | 無 | -40 | 10 | 204.22 | 204.22 | 3.01 | 2.12 | [6 empty] | ダイセルポリマー株式会社 | セビアン N |  |  |  | 射出成形 | 13 | 16.2 |  | 50 |  | 200 | [7 empty] | 32 | 70 | 120 | 3600 | 20 |  | M85 | 7 | 1.07
1171 | AS | 050SF | 破壊靭性 |  | ASTM D5045-93 | サーボパルサーEHF-ED50KN-20Ｌ |  | SENB |  | 12.83 | 6.4 |  | スライド | 6.69 | 無 | -40 | 10 | 212.77 | 212.77 | 3.30 | 2.68 | [6 empty] | ダイセルポリマー株式会社 | セビアン N |  |  |  | 射出成形 | 13 | 16.2 |  | 50 |  | 200 | [7 empty] | 32 | 70 | 120 | 3600 | 20 |  | M85 | 7 | 1.07
1172 | AS | 050SF | 破壊靭性 |  | ASTM D5045-93 | サーボパルサーEHF-ED50KN-20Ｌ |  | SENB |  | 12.89 | 6.4 |  | スライド | 6.83 | 無 | -40 | 10 | 199.34 | 199.34 | 3.17 | 2.14 | [6 empty] | ダイセルポリマー株式会社 | セビアン N |  |  |  | 射出成形 | 13 | 16.2 |  | 50 |  | 200 | [7 empty] | 32 | 70 | 120 | 3600 | 20 |  | M85 | 7 | 1.07
1173 | AS | 050SF | 破壊靭性 |  | ASTM D5045-93 | サーボパルサーEHF-ED50KN-20Ｌ |  | SENB |  | 12.93 | 6.4 |  | スライド | 6.72 | 無 | -40 | 10 | 155.27 | 155.27 | 2.38 | 1.18 | [6 empty] | ダイセルポリマー株式会社 | セビアン N |  |  |  | 射出成形 | 13 | 16.2 |  | 50 |  | 200 | [7 empty] | 32 | 70 | 120 | 3600 | 20 |  | M85 | 7 | 1.07
1174 | ABS | SER91 | 破壊靭性 |  | ASTM D5045-93 | サーボパルサーEHF-ED50KN-20Ｌ |  | SENB |  | 12.7 | 6.4 |  | スライド | 6.24 | 無 | -40 | 10 | 206.31 | 239.26 |  | 4.62 | [6 empty] | ダイセルポリマー株式会社 | セビアン |  | 120000 |  | 射出成形 | 13 | 16.2 |  | 50 |  | 225 | [7 empty] | 20 | 45 | 70 | 2300 | 130 | 70 | R110 | 8 | 1.19 |  | 電機・事務機など難燃性を要求される部品 | 平均分子量はＡＳ分についての重量平均分子量
1175 | ABS | SER91 | 破壊靭性 |  | ASTM D5045-93 | サーボパルサーEHF-ED50KN-20Ｌ |  | SENB |  | 12.85 | 6.4 |  | スライド | 6.68 | 無 | -40 | 10 | 195.19 | 221.31 |  | 29.87 | [6 empty] | ダイセルポリマー株式会社 | セビアン |  | 120000 |  | 射出成形 | 13 | 16.2 |  | 50 |  | 225 | [7 empty] | 20 | 45 | 70 | 2300 | 130 | 70 | R110 | 8 | 1.19 |  | 電機・事務機など難燃性を要求される部品 | 平均分子量はＡＳ分についての重量平均分子量
1176 | ABS | SER91 | 破壊靭性 |  | ASTM D5045-93 | サーボパルサーEHF-ED50KN-20Ｌ |  | SENB |  | 12.82 | 6.4 |  | スライド | 6.42 | 無 | -40 | 10 | 205.97 | 233.45 |  | 3.69 | [6 empty] | ダイセルポリマー株式会社 | セビアン |  | 120000 |  | 射出成形 | 13 | 16.2 |  | 50 |  | 225 | [7 empty] | 20 | 45 | 70 | 2300 | 130 | 70 | R110 | 8 | 1.19 |  | 電機・事務機など難燃性を要求される部品 | 平均分子量はＡＳ分についての重量平均分子量
1177 | ABS | SER91 | 破壊靭性 |  | ASTM D5045-93 | サーボパルサーEHF-ED50KN-20Ｌ |  | SENB |  | 12.86 | 6.4 |  | スライド | 6.47 | 無 | -40 | 10 | 191.12 | 238.34 |  | 3.08 | [6 empty] | ダイセルポリマー株式会社 | セビアン |  | 120000 |  | 射出成形 | 13 | 16.2 |  | 50 |  | 225 | [7 empty] | 20 | 45 | 70 | 2300 | 130 | 70 | R110 | 8 | 1.19 |  | 電機・事務機など難燃性を要求される部品 | 平均分子量はＡＳ分についての重量平均分子量
1178 | ABS | SER91 | 破壊靭性 |  | ASTM D5045-93 | サーボパルサーEHF-ED50KN-20Ｌ |  | SENB |  | 12.84 | 6.4 |  | スライド | 6.46 | 無 | -40 | 10 | 187.89 | 228.64 |  | 2.94 | [6 empty] | ダイセルポリマー株式会社 | セビアン |  | 120000 |  | 射出成形 | 13 | 16.2 |  | 50 |  | 225 | [7 empty] | 20 | 45 | 70 | 2300 | 130 | 70 | R110 | 8 | 1.19 |  | 電機・事務機など難燃性を要求される部品 | 平均分子量はＡＳ分についての重量平均分子量
1179 | ABS | 420 | 破壊靭性 |  | ASTM D5045-93 | サーボパルサーEHF-ED50KN-20Ｌ |  | SENB |  | 12.9 | 6.4 |  | スライド | 6.72 | 無 | -40 | 100 | 224.17 | 252.93 |  | 5.17 | [6 empty] | ダイセルポリマー株式会社 | セビアン V |  | 120000 |  | 射出成形 | 13 | 16.2 |  | 50 |  | 235 | [7 empty] | 2 | 51 | 75 | 2500 | 150 | 80 | R112 | 8 | 1.05 |  | 自動車・電気部品 | 平均分子量はＡＳ分についての重量平均分子量
1180 | ABS | 420 | 破壊靭性 |  | ASTM D5045-93 | サーボパルサーEHF-ED50KN-20Ｌ |  | SENB |  | 12.91 | 6.4 |  | スライド | 6.59 | 無 | -40 | 100 | 228.89 | 267.76 |  | 4.30 | [6 empty] | ダイセルポリマー株式会社 | セビアン V |  | 120000 |  | 射出成形 | 13 | 16.2 |  | 50 |  | 235 | [7 empty] | 2 | 51 | 75 | 2500 | 150 | 80 | R112 | 8 | 1.05 |  | 自動車・電気部品 | 平均分子量はＡＳ分についての重量平均分子量
1181 | ABS | 420 | 破壊靭性 |  | ASTM D5045-93 | サーボパルサーEHF-ED50KN-20Ｌ |  | SENB |  | 12.8 | 6.4 |  | スライド | 6.70 | 無 | -40 | 100 | 196.71 | 231.08 |  | 3.74 | [6 empty] | ダイセルポリマー株式会社 | セビアン V |  | 120000 |  | 射出成形 | 13 | 16.2 |  | 50 |  | 235 | [7 empty] | 2 | 51 | 75 | 2500 | 150 | 80 | R112 | 8 | 1.05 |  | 自動車・電気部品 | 平均分子量はＡＳ分についての重量平均分子量
1182 | ABS | 420 | 破壊靭性 |  | ASTM D5045-93 | サーボパルサーEHF-ED50KN-20Ｌ |  | SENB |  | 12.87 | 6.4 |  | スライド | 6.61 | 無 | -40 | 100 | 234.60 | 261.47 |  | 5.32 | [6 empty] | ダイセルポリマー株式会社 | セビアン V |  | 120000 |  | 射出成形 | 13 | 16.2 |  | 50 |  | 235 | [7 empty] | 2 | 51 | 75 | 2500 | 150 | 80 | R112 | 8 | 1.05 |  | 自動車・電気部品 | 平均分子量はＡＳ分についての重量平均分子量
1183 | ABS | 420 | 破壊靭性 |  | ASTM D5045-93 | サーボパルサーEHF-ED50KN-20Ｌ |  | SENB |  | 12.9 | 6.4 |  | スライド | 6.58 | 無 | -40 | 100 | 198.78 | 261.47 |  | 3.35 | [6 empty] | ダイセルポリマー株式会社 | セビアン V |  | 120000 |  | 射出成形 | 13 | 16.2 |  | 50 |  | 235 | [7 empty] | 2 | 51 | 75 | 2500 | 150 | 80 | R112 | 8 | 1.05 |  | 自動車・電気部品 | 平均分子量はＡＳ分についての重量平均分子量
1184 | ABS | 500SF | 破壊靭性 |  | ASTM D5045-93 | サーボパルサーEHF-ED50KN-20Ｌ |  | SENB |  | 12.91 | 6.4 |  | スライド | 6.84 | 無 | -40 | 100 | 226.90 | 252.48 |  | 4.87 | [6 empty] | ダイセルポリマー株式会社 | セビアン V |  |  |  | 射出成形 | 13 | 16.2 |  | 50 |  | 225 | [7 empty] | 19 | 48 | 75 | 2500 | 200 | 100 | R110 | 8 | 1.05
1185 | ABS | 500SF | 破壊靭性 |  | ASTM D5045-93 | サーボパルサーEHF-ED50KN-20Ｌ |  | SENB |  | 12.9 | 6.4 |  | スライド | 6.86 | 無 | -40 | 100 | 217.60 | 249.27 |  | 4.72 | [6 empty] | ダイセルポリマー株式会社 | セビアン V |  |  |  | 射出成形 | 13 | 16.2 |  | 50 |  | 225 | [7 empty] | 19 | 48 | 75 | 2500 | 200 | 100 | R110 | 8 | 1.05
1186 | ABS | 500SF | 破壊靭性 |  | ASTM D5045-93 | サーボパルサーEHF-ED50KN-20Ｌ |  | SENB |  | 12.92 | 6.4 |  | スライド | 6.94 | 無 | -40 | 100 | 222.02 | 251.16 |  | 4.74 | [6 empty] | ダイセルポリマー株式会社 | セビアン V |  |  |  | 射出成形 | 13 | 16.2 |  | 50 |  | 225 | [7 empty] | 19 | 48 | 75 | 2500 | 200 | 100 | R110 | 8 | 1.05
1187 | ABS | 500SF | 破壊靭性 |  | ASTM D5045-93 | サーボパルサーEHF-ED50KN-20Ｌ |  | SENB |  | 12.91 | 6.4 |  | スライド | 6.69 | 無 | -40 | 100 | 221.54 | 261.72 |  | 4.09 | [6 empty] | ダイセルポリマー株式会社 | セビアン V |  |  |  | 射出成形 | 13 | 16.2 |  | 50 |  | 225 | [7 empty] | 19 | 48 | 75 | 2500 | 200 | 100 | R110 | 8 | 1.05
1188 | ABS | 500SF | 破壊靭性 |  | ASTM D5045-93 | サーボパルサーEHF-ED50KN-20Ｌ |  | SENB |  | 12.9 | 6.4 |  | スライド | 6.77 | 無 | -40 | 100 | 209.35 | 255.37 |  | 25.35 | [6 empty] | ダイセルポリマー株式会社 | セビアン V |  |  |  | 射出成形 | 13 | 16.2 |  | 50 |  | 225 | [7 empty] | 19 | 48 | 75 | 2500 | 200 | 100 | R110 | 8 | 1.05
1189 | ABS | 510SF | 破壊靭性 |  | ASTM D5045-93 | サーボパルサーEHF-ED50KN-20Ｌ |  | SENB |  | 12.85 | 6.4 |  | スライド | 6.68 | 無 | -40 | 100 | 225.31 | 259.09 |  | 4.33 | [6 empty] | ダイセルポリマー株式会社 | セビアン V |  | 140000 |  | 射出成形 | 13 | 16.2 |  | 50 |  | 225 | [7 empty] | 21 | 51 | 80 | 2700 | 100 | 60 | R110 | 8 | 1.06 |  | 自動車、電機、工業部品 | 平均分子量はＡＳ分についての重量平均分子量
1190 | ABS | 510SF | 破壊靭性 |  | ASTM D5045-93 | サーボパルサーEHF-ED50KN-20Ｌ |  | SENB |  | 12.86 | 6.4 |  | スライド | 6.63 | 無 | -40 | 100 | 224.22 | 268.92 |  | 3.94 | [6 empty] | ダイセルポリマー株式会社 | セビアン V |  | 140000 |  | 射出成形 | 13 | 16.2 |  | 50 |  | 225 | [7 empty] | 21 | 51 | 80 | 2700 | 100 | 60 | R110 | 8 | 1.06 |  | 自動車、電機、工業部品 | 平均分子量はＡＳ分についての重量平均分子量
1191 | ABS | 510SF | 破壊靭性 |  | ASTM D5045-93 | サーボパルサーEHF-ED50KN-20Ｌ |  | SENB |  | 12.9 | 6.4 |  | スライド | 6.78 | 無 | -40 | 100 | 217.36 | 257.81 |  | 3.94 | [6 empty] | ダイセルポリマー株式会社 | セビアン V |  | 140000 |  | 射出成形 | 13 | 16.2 |  | 50 |  | 225 | [7 empty] | 21 | 51 | 80 | 2700 | 100 | 60 | R110 | 8 | 1.06 |  | 自動車、電機、工業部品 | 平均分子量はＡＳ分についての重量平均分子量
1192 | ABS | 510SF | 破壊靭性 |  | ASTM D5045-93 | サーボパルサーEHF-ED50KN-20Ｌ |  | SENB |  | 12.86 | 6.4 |  | スライド | 6.57 | 無 | -40 | 100 | 230.46 | 271.36 |  | 3.97 | [6 empty] | ダイセルポリマー株式会社 | セビアン V |  | 140000 |  | 射出成形 | 13 | 16.2 |  | 50 |  | 225 | [7 empty] | 21 | 51 | 80 | 2700 | 100 | 60 | R110 | 8 | 1.06 |  | 自動車、電機、工業部品 | 平均分子量はＡＳ分についての重量平均分子量
1193 | ABS | 510SF | 破壊靭性 |  | ASTM D5045-93 | サーボパルサーEHF-ED50KN-20Ｌ |  | SENB |  | 12.86 | 6.4 |  | スライド | 6.83 | 無 | -40 | 100 | 211.98 | 250.49 |  | 3.86 | [6 empty] | ダイセルポリマー株式会社 | セビアン V |  | 140000 |  | 射出成形 | 13 | 16.2 |  | 50 |  | 225 | [7 empty] | 21 | 51 | 80 | 2700 | 100 | 60 | R110 | 8 | 1.06 |  | 自動車、電機、工業部品 | 平均分子量はＡＳ分についての重量平均分子量
1194 | ABS | 660SF | 破壊靭性 |  | ASTM D5045-93 | サーボパルサーEHF-ED50KN-20Ｌ |  | SENB |  | 12.83 | 6.4 |  | スライド | 6.81 | 無 | -40 | 100 | 209.00 | 235.90 |  | 4.58 | [6 empty] | ダイセルポリマー株式会社 | セビアン V |  |  |  | 射出成形 | 13 | 16.2 |  | 50 |  | 225 | [7 empty] | 45 | 47 | 70 | 2300 | 250 | 130 | R110 | 8 | 1.05
1195 | ABS | 660SF | 破壊靭性 |  | ASTM D5045-93 | サーボパルサーEHF-ED50KN-20Ｌ |  | SENB |  | 12.84 | 6.4 |  | スライド | 6.77 | 無 | -40 | 100 | 185.03 | 229.86 |  | 3.46 | [6 empty] | ダイセルポリマー株式会社 | セビアン V |  |  |  | 射出成形 | 13 | 16.2 |  | 50 |  | 225 | [7 empty] | 45 | 47 | 70 | 2300 | 250 | 130 | R110 | 8 | 1.05
1196 | ABS | 660SF | 破壊靭性 |  | ASTM D5045-93 | サーボパルサーEHF-ED50KN-20Ｌ |  | SENB |  | 12.89 | 6.4 |  | スライド | 6.66 | 無 | -40 | 100 | 189.74 | 244.38 |  | 3.23 | [6 empty] | ダイセルポリマー株式会社 | セビアン V |  |  |  | 射出成形 | 13 | 16.2 |  | 50 |  | 225 | [7 empty] | 45 | 47 | 70 | 2300 | 250 | 130 | R110 | 8 | 1.05
1197 | ABS | 660SF | 破壊靭性 |  | ASTM D5045-93 | サーボパルサーEHF-ED50KN-20Ｌ |  | SENB |  | 12.82 | 6.4 |  | スライド | 6.76 | 無 | -40 | 100 | 197.01 | 228.64 |  | 4.07 | [6 empty] | ダイセルポリマー株式会社 | セビアン V |  |  |  | 射出成形 | 13 | 16.2 |  | 50 |  | 225 | [7 empty] | 45 | 47 | 70 | 2300 | 250 | 130 | R110 | 8 | 1.05
1198 | ABS | 660SF | 破壊靭性 |  | ASTM D5045-93 | サーボパルサーEHF-ED50KN-20Ｌ |  | SENB |  | 12.85 | 6.4 |  | スライド | 6.71 | 無 | -40 | 100 | 198.26 | 237.18 |  | 3.50 | [6 empty] | ダイセルポリマー株式会社 | セビアン V |  |  |  | 射出成形 | 13 | 16.2 |  | 50 |  | 225 | [7 empty] | 45 | 47 | 70 | 2300 | 250 | 130 | R110 | 8 | 1.05
1199 | AS | 050SF | 破壊靭性 |  | ASTM D5045-93 | サーボパルサーEHF-ED50KN-20Ｌ |  | SENB |  | 12.86 | 6.4 |  | スライド | 6.82 | 無 | -40 | 100 | 155.21 | 155.21 | 2.48 | 1.29 | [6 empty] | ダイセルポリマー株式会社 | セビアン N |  |  |  | 射出成形 | 13 | 16.2 |  | 50 |  | 200 | [7 empty] | 32 | 70 | 120 | 3600 | 20 |  | M85 | 7 | 1.07
1200 | AS | 050SF | 破壊靭性 |  | ASTM D5045-93 | サーボパルサーEHF-ED50KN-20Ｌ |  | SENB |  | 12.86 | 6.4 |  | スライド | 6.66 | 無 | -40 | 100 | 232.30 | 232.30 | 3.56 | 2.85 | [6 empty] | ダイセルポリマー株式会社 | セビアン N |  |  |  | 射出成形 | 13 | 16.2 |  | 50 |  | 200 | [7 empty] | 32 | 70 | 120 | 3600 | 20 |  | M85 | 7 | 1.07
1201 | AS | 050SF | 破壊靭性 |  | ASTM D5045-93 | サーボパルサーEHF-ED50KN-20Ｌ |  | SENB |  | 12.82 | 6.4 |  | スライド | 6.61 | 無 | -40 | 100 | 209.10 | 209.10 | 3.18 | 2.27 | [6 empty] | ダイセルポリマー株式会社 | セビアン N |  |  |  | 射出成形 | 13 | 16.2 |  | 50 |  | 200 | [7 empty] | 32 | 70 | 120 | 3600 | 20 |  | M85 | 7 | 1.07
1202 | AS | 050SF | 破壊靭性 |  | ASTM D5045-93 | サーボパルサーEHF-ED50KN-20Ｌ |  | SENB |  | 12.88 | 6.4 |  | スライド | 6.69 | 無 | -40 | 100 | 224.97 | 224.97 | 3.46 | 2.76 | [6 empty] | ダイセルポリマー株式会社 | セビアン N |  |  |  | 射出成形 | 13 | 16.2 |  | 50 |  | 200 | [7 empty] | 32 | 70 | 120 | 3600 | 20 |  | M85 | 7 | 1.07
1203 | AS | 050SF | 破壊靭性 |  | ASTM D5045-93 | サーボパルサーEHF-ED50KN-20Ｌ |  | SENB |  | 12.9 | 6.4 |  | スライド | 6.66 | 無 | -40 | 100 | 190.67 | 190.67 | 2.90 | 1.86 | [6 empty] | ダイセルポリマー株式会社 | セビアン N |  |  |  | 射出成形 | 13 | 16.2 |  | 50 |  | 200 | [7 empty] | 32 | 70 | 120 | 3600 | 20 |  | M85 | 7 | 1.07
1204 | ABS | SER91 | 破壊靭性 |  | ASTM D5045-93 | サーボパルサーEHF-ED50KN-20Ｌ |  | SENB |  | 12.84 | 6.4 |  | スライド | 6.38 | 無 | -40 | 100 | 211.75 | 250.61 |  | 3.80 | [6 empty] | ダイセルポリマー株式会社 | セビアン |  | 120000 |  | 射出成形 | 13 | 16.2 |  | 50 |  | 225 | [7 empty] | 20 | 45 | 70 | 2300 | 130 | 70 | R110 | 8 | 1.19 |  | 電機・事務機など難燃性を要求される部品 | 平均分子量はＡＳ分についての重量平均分子量
1205 | ABS | SER91 | 破壊靭性 |  | ASTM D5045-93 | サーボパルサーEHF-ED50KN-20Ｌ |  | SENB |  | 12.86 | 6.4 |  | スライド | 6.45 | 無 | -40 | 100 | 210.62 | 244.51 |  | 3.79 | [6 empty] | ダイセルポリマー株式会社 | セビアン |  | 120000 |  | 射出成形 | 13 | 16.2 |  | 50 |  | 225 | [7 empty] | 20 | 45 | 70 | 2300 | 130 | 70 | R110 | 8 | 1.19 |  | 電機・事務機など難燃性を要求される部品 | 平均分子量はＡＳ分についての重量平均分子量
1206 | ABS | SER91 | 破壊靭性 |  | ASTM D5045-93 | サーボパルサーEHF-ED50KN-20Ｌ |  | SENB |  | 12.86 | 6.4 |  | スライド | 6.48 | 無 | -40 | 100 | 189.38 | 244.50 |  | 2.95 | [6 empty] | ダイセルポリマー株式会社 | セビアン |  | 120000 |  | 射出成形 | 13 | 16.2 |  | 50 |  | 225 | [7 empty] | 20 | 45 | 70 | 2300 | 130 | 70 | R110 | 8 | 1.19 |  | 電機・事務機など難燃性を要求される部品 | 平均分子量はＡＳ分についての重量平均分子量
1207 | ABS | SER91 | 破壊靭性 |  | ASTM D5045-93 | サーボパルサーEHF-ED50KN-20Ｌ |  | SENB |  | 12.88 | 6.4 |  | スライド | 6.63 | 無 | -40 | 100 | 189.38 | 235.84 |  | 3.20 | [6 empty] | ダイセルポリマー株式会社 | セビアン |  | 120000 |  | 射出成形 | 13 | 16.2 |  | 50 |  | 225 | [7 empty] | 20 | 45 | 70 | 2300 | 130 | 70 | R110 | 8 | 1.19 |  | 電機・事務機など難燃性を要求される部品 | 平均分子量はＡＳ分についての重量平均分子量
1208 | ABS | SER91 | 破壊靭性 |  | ASTM D5045-93 | サーボパルサーEHF-ED50KN-20Ｌ |  | SENB |  | 12.88 | 6.4 |  | スライド | 6.51 | 無 | -40 | 100 | 202.92 | 241.39 |  | 3.32 | [6 empty] | ダイセルポリマー株式会社 | セビアン |  | 120000 |  | 射出成形 | 13 | 16.2 |  | 50 |  | 225 | [7 empty] | 20 | 45 | 70 | 2300 | 130 | 70 | R110 | 8 | 1.19 |  | 電機・事務機など難燃性を要求される部品 | 平均分子量はＡＳ分についての重量平均分子量
1209 | ABS | 420 | 破壊靭性 |  | ASTM D5045-93 | サーボパルサーEHF-ED50KN-20Ｌ |  | SENB |  | 12.89 | 6.4 |  | スライド | 6.65 | 無 | -40 | 1000 | 237.64 | 272.70 |  | 5.36 | [6 empty] | ダイセルポリマー株式会社 | セビアン V |  | 120000 |  | 射出成形 | 13 | 16.2 |  | 50 |  | 235 | [7 empty] | 2 | 51 | 75 | 2500 | 150 | 80 | R112 | 8 | 1.05 |  | 自動車・電気部品 | 平均分子量はＡＳ分についての重量平均分子量
1210 | ABS | 420 | 破壊靭性 |  | ASTM D5045-93 | サーボパルサーEHF-ED50KN-20Ｌ |  | SENB |  | 12.9 | 6.4 |  | スライド | 6.72 | 無 | -40 | 1000 | 205.56 | 259.03 |  | 3.78 | [6 empty] | ダイセルポリマー株式会社 | セビアン V |  | 120000 |  | 射出成形 | 13 | 16.2 |  | 50 |  | 235 | [7 empty] | 2 | 51 | 75 | 2500 | 150 | 80 | R112 | 8 | 1.05 |  | 自動車・電気部品 | 平均分子量はＡＳ分についての重量平均分子量
1211 | ABS | 420 | 破壊靭性 |  | ASTM D5045-93 | サーボパルサーEHF-ED50KN-20Ｌ |  | SENB |  | 12.9 | 6.4 |  | スライド | 6.67 | 無 | -40 | 1000 | 230.29 | 262.82 |  | 4.64 | [6 empty] | ダイセルポリマー株式会社 | セビアン V |  | 120000 |  | 射出成形 | 13 | 16.2 |  | 50 |  | 235 | [7 empty] | 2 | 51 | 75 | 2500 | 150 | 80 | R112 | 8 | 1.05 |  | 自動車・電気部品 | 平均分子量はＡＳ分についての重量平均分子量
1212 | ABS | 420 | 破壊靭性 |  | ASTM D5045-93 | サーボパルサーEHF-ED50KN-20Ｌ |  | SENB |  | 12.87 | 6.4 |  | スライド | 6.66 | 無 | -40 | 1000 | 234.81 | 262.94 |  | 5.02 | [6 empty] | ダイセルポリマー株式会社 | セビアン V |  | 120000 |  | 射出成形 | 13 | 16.2 |  | 50 |  | 235 | [7 empty] | 2 | 51 | 75 | 2500 | 150 | 80 | R112 | 8 | 1.05 |  | 自動車・電気部品 | 平均分子量はＡＳ分についての重量平均分子量
1213 | ABS | 420 | 破壊靭性 |  | ASTM D5045-93 | サーボパルサーEHF-ED50KN-20Ｌ |  | SENB |  | 12.79 | 6.4 |  | スライド | 6.41 | 無 | -40 | 1000 | 224.42 | 250.61 |  | 4.27 | [6 empty] | ダイセルポリマー株式会社 | セビアン V |  | 120000 |  | 射出成形 | 13 | 16.2 |  | 50 |  | 235 | [7 empty] | 2 | 51 | 75 | 2500 | 150 | 80 | R112 | 8 | 1.05 |  | 自動車・電気部品 | 平均分子量はＡＳ分についての重量平均分子量
1214 | ABS | 500SF | 破壊靭性 |  | ASTM D5045-93 | サーボパルサーEHF-ED50KN-20Ｌ |  | SENB |  | 12.92 | 6.4 |  | スライド | 6.75 | 無 | -40 | 1000 | 243.13 | 277.46 |  | 6.37 | [6 empty] | ダイセルポリマー株式会社 | セビアン V |  |  |  | 射出成形 | 13 | 16.2 |  | 50 |  | 225 | [7 empty] | 19 | 48 | 75 | 2500 | 200 | 100 | R110 | 8 | 1.05
1215 | ABS | 500SF | 破壊靭性 |  | ASTM D5045-93 | サーボパルサーEHF-ED50KN-20Ｌ |  | SENB |  | 12.9 | 6.4 |  | スライド | 6.83 | 無 | -40 | 1000 | 200.65 | 261.47 |  | 3.96 | [6 empty] | ダイセルポリマー株式会社 | セビアン V |  |  |  | 射出成形 | 13 | 16.2 |  | 50 |  | 225 | [7 empty] | 19 | 48 | 75 | 2500 | 200 | 100 | R110 | 8 | 1.05
1216 | ABS | 500SF | 破壊靭性 |  | ASTM D5045-93 | サーボパルサーEHF-ED50KN-20Ｌ |  | SENB |  | 12.92 | 6.4 |  | スライド | 6.74 | 無 | -40 | 1000 | 222.96 | 267.82 |  | 4.31 | [6 empty] | ダイセルポリマー株式会社 | セビアン V |  |  |  | 射出成形 | 13 | 16.2 |  | 50 |  | 225 | [7 empty] | 19 | 48 | 75 | 2500 | 200 | 100 | R110 | 8 | 1.05
1217 | ABS | 500SF | 破壊靭性 |  | ASTM D5045-93 | サーボパルサーEHF-ED50KN-20Ｌ |  | SENB |  | 12.98 | 6.4 |  | スライド | 6.74 | 無 | -40 | 1000 | 223.24 | 270.26 |  | 4.51 | [6 empty] | ダイセルポリマー株式会社 | セビアン V |  |  |  | 射出成形 | 13 | 16.2 |  | 50 |  | 225 | [7 empty] | 19 | 48 | 75 | 2500 | 200 | 100 | R110 | 8 | 1.05
1218 | ABS | 500SF | 破壊靭性 |  | ASTM D5045-93 | サーボパルサーEHF-ED50KN-20Ｌ |  | SENB |  | 12.93 | 6.4 |  | スライド | 6.76 | 無 | -40 | 1000 | 238.42 | 265.26 |  | 5.28 | [6 empty] | ダイセルポリマー株式会社 | セビアン V |  |  |  | 射出成形 | 13 | 16.2 |  | 50 |  | 225 | [7 empty] | 19 | 48 | 75 | 2500 | 200 | 100 | R110 | 8 | 1.05
1219 | ABS | 510SF | 破壊靭性 |  | ASTM D5045-93 | サーボパルサーEHF-ED50KN-20Ｌ |  | SENB |  | 12.85 | 6.4 |  | スライド | 6.55 | 無 | -40 | 1000 | 243.15 | 272.70 |  | 4.64 | [6 empty] | ダイセルポリマー株式会社 | セビアン V |  | 140000 |  | 射出成形 | 13 | 16.2 |  | 50 |  | 225 | [7 empty] | 21 | 51 | 80 | 2700 | 100 | 60 | R110 | 8 | 1.06 |  | 自動車、電機、工業部品 | 平均分子量はＡＳ分についての重量平均分子量
1220 | ABS | 510SF | 破壊靭性 |  | ASTM D5045-93 | サーボパルサーEHF-ED50KN-20Ｌ |  | SENB |  | 12.86 | 6.4 |  | スライド | 6.68 | 無 | -40 | 1000 | 216.41 | 262.94 |  | 3.68 | [6 empty] | ダイセルポリマー株式会社 | セビアン V |  | 140000 |  | 射出成形 | 13 | 16.2 |  | 50 |  | 225 | [7 empty] | 21 | 51 | 80 | 2700 | 100 | 60 | R110 | 8 | 1.06 |  | 自動車、電機、工業部品 | 平均分子量はＡＳ分についての重量平均分子量
1221 | ABS | 510SF | 破壊靭性 |  | ASTM D5045-93 | サーボパルサーEHF-ED50KN-20Ｌ |  | SENB |  | 12.85 | 6.4 |  | スライド | 6.91 | 無 | -40 | 1000 | 214.25 | 251.83 |  | 4.33 | [6 empty] | ダイセルポリマー株式会社 | セビアン V |  | 140000 |  | 射出成形 | 13 | 16.2 |  | 50 |  | 225 | [7 empty] | 21 | 51 | 80 | 2700 | 100 | 60 | R110 | 8 | 1.06 |  | 自動車、電機、工業部品 | 平均分子量はＡＳ分についての重量平均分子量
1222 | ABS | 510SF | 破壊靭性 |  | ASTM D5045-93 | サーボパルサーEHF-ED50KN-20Ｌ |  | SENB |  | 12.87 | 6.4 |  | スライド | 6.90 | 無 | -40 | 1000 | 223.67 | 251.83 |  | 4.33 | [6 empty] | ダイセルポリマー株式会社 | セビアン V |  | 140000 |  | 射出成形 | 13 | 16.2 |  | 50 |  | 225 | [7 empty] | 21 | 51 | 80 | 2700 | 100 | 60 | R110 | 8 | 1.06 |  | 自動車、電機、工業部品 | 平均分子量はＡＳ分についての重量平均分子量
1223 | ABS | 510SF | 破壊靭性 |  | ASTM D5045-93 | サーボパルサーEHF-ED50KN-20Ｌ |  | SENB |  | 12.87 | 6.4 |  | スライド | 6.77 | 無 | -40 | 1000 | 235.54 | 259.15 |  | 4.60 | [6 empty] | ダイセルポリマー株式会社 | セビアン V |  | 140000 |  | 射出成形 | 13 | 16.2 |  | 50 |  | 225 | [7 empty] | 21 | 51 | 80 | 2700 | 100 | 60 | R110 | 8 | 1.06 |  | 自動車、電機、工業部品 | 平均分子量はＡＳ分についての重量平均分子量
1224 | ABS | 660SF | 破壊靭性 |  | ASTM D5045-93 | サーボパルサーEHF-ED50KN-20Ｌ |  | SENB |  | 12.85 | 6.4 |  | スライド | 6.62 | 無 | -40 | 1000 | 205.27 | 253.05 |  | 3.95 | [6 empty] | ダイセルポリマー株式会社 | セビアン V |  |  |  | 射出成形 | 13 | 16.2 |  | 50 |  | 225 | [7 empty] | 45 | 47 | 70 | 2300 | 250 | 130 | R110 | 8 | 1.05
1225 | ABS | 660SF | 破壊靭性 |  | ASTM D5045-93 | サーボパルサーEHF-ED50KN-20Ｌ |  | SENB |  | 12.89 | 6.4 |  | スライド | 6.76 | 無 | -40 | 1000 | 219.87 | 250.49 |  | 4.72 | [6 empty] | ダイセルポリマー株式会社 | セビアン V |  |  |  | 射出成形 | 13 | 16.2 |  | 50 |  | 225 | [7 empty] | 45 | 47 | 70 | 2300 | 250 | 130 | R110 | 8 | 1.05
1226 | ABS | 660SF | 破壊靭性 |  | ASTM D5045-93 | サーボパルサーEHF-ED50KN-20Ｌ |  | SENB |  | 12.84 | 6.4 |  | スライド | 6.71 | 無 | -40 | 1000 | 228.56 | 251.71 |  | 5.66 | [6 empty] | ダイセルポリマー株式会社 | セビアン V |  |  |  | 射出成形 | 13 | 16.2 |  | 50 |  | 225 | [7 empty] | 45 | 47 | 70 | 2300 | 250 | 130 | R110 | 8 | 1.05
1227 | ABS | 660SF | 破壊靭性 |  | ASTM D5045-93 | サーボパルサーEHF-ED50KN-20Ｌ |  | SENB |  | 12.87 | 6.4 |  | スライド | 6.70 | 無 | -40 | 1000 | 207.34 | 249.39 |  | 4.24 | [6 empty] | ダイセルポリマー株式会社 | セビアン V |  |  |  | 射出成形 | 13 | 16.2 |  | 50 |  | 225 | [7 empty] | 45 | 47 | 70 | 2300 | 250 | 130 | R110 | 8 | 1.05
1228 | ABS | 660SF | 破壊靭性 |  | ASTM D5045-93 | サーボパルサーEHF-ED50KN-20Ｌ |  | SENB |  | 12.88 | 6.4 |  | スライド | 6.65 | 無 | -40 | 1000 | 224.12 | 256.71 |  | 4.60 | [6 empty] | ダイセルポリマー株式会社 | セビアン V |  |  |  | 射出成形 | 13 | 16.2 |  | 50 |  | 225 | [7 empty] | 45 | 47 | 70 | 2300 | 250 | 130 | R110 | 8 | 1.05
1229 | AS | 050SF | 破壊靭性 |  | ASTM D5045-93 | サーボパルサーEHF-ED50KN-20Ｌ |  | SENB |  | 12.89 | 6.4 |  | スライド | 6.41 | 無 | -40 | 1000 | 232.30 | 232.30 | 3.32 | 2.95 | [6 empty] | ダイセルポリマー株式会社 | セビアン N |  |  |  | 射出成形 | 13 | 16.2 |  | 50 |  | 200 | [7 empty] | 32 | 70 | 120 | 3600 | 20 |  | M85 | 7 | 1.07
1230 | AS | 050SF | 破壊靭性 |  | ASTM D5045-93 | サーボパルサーEHF-ED50KN-20Ｌ |  | SENB |  | 12.87 | 6.4 |  | スライド | 6.56 | 無 | -40 | 1000 | 243.16 | 243.16 | 3.62 | 3.35 | [6 empty] | ダイセルポリマー株式会社 | セビアン N |  |  |  | 射出成形 | 13 | 16.2 |  | 50 |  | 200 | [7 empty] | 32 | 70 | 120 | 3600 | 20 |  | M85 | 7 | 1.07
1231 | AS | 050SF | 破壊靭性 |  | ASTM D5045-93 | サーボパルサーEHF-ED50KN-20Ｌ |  | SENB |  | 12.87 | 6.4 |  | スライド | 6.77 | 無 | -40 | 1000 | 196.90 | 196.90 | 3.09 | 2.40 | [6 empty] | ダイセルポリマー株式会社 | セビアン N |  |  |  | 射出成形 | 13 | 16.2 |  | 50 |  | 200 | [7 empty] | 32 | 70 | 120 | 3600 | 20 |  | M85 | 7 | 1.07
1232 | AS | 050SF | 破壊靭性 |  | ASTM D5045-93 | サーボパルサーEHF-ED50KN-20Ｌ |  | SENB |  | 12.83 | 6.4 |  | スライド | 6.55 | 無 | -40 | 1000 | 223.63 | 223.63 | 3.35 | 2.73 | [6 empty] | ダイセルポリマー株式会社 | セビアン N |  |  |  | 射出成形 | 13 | 16.2 |  | 50 |  | 200 | [7 empty] | 32 | 70 | 120 | 3600 | 20 |  | M85 | 7 | 1.07
1233 | AS | 050SF | 破壊靭性 |  | ASTM D5045-93 | サーボパルサーEHF-ED50KN-20Ｌ |  | SENB |  | 12.9 | 6.4 |  | スライド | 6.64 | 無 | -40 | 1000 | 146.60 | 146.60 | 2.22 | 1.18 | [6 empty] | ダイセルポリマー株式会社 | セビアン N |  |  |  | 射出成形 | 13 | 16.2 |  | 50 |  | 200 | [7 empty] | 32 | 70 | 120 | 3600 | 20 |  | M85 | 7 | 1.07
1234 | ABS | SER91 | 破壊靭性 |  | ASTM D5045-93 | サーボパルサーEHF-ED50KN-20Ｌ |  | SENB |  | 12.89 | 6.4 |  | スライド | 6.54 | 無 | -40 | 1000 | 210.79 | 249.27 |  | 4.11 | [6 empty] | ダイセルポリマー株式会社 | セビアン |  | 120000 |  | 射出成形 | 13 | 16.2 |  | 50 |  | 225 | [7 empty] | 20 | 45 | 70 | 2300 | 130 | 70 | R110 | 8 | 1.19 |  | 電機・事務機など難燃性を要求される部品 | 平均分子量はＡＳ分についての重量平均分子量
1235 | ABS | SER91 | 破壊靭性 |  | ASTM D5045-93 | サーボパルサーEHF-ED50KN-20Ｌ |  | SENB |  | 12.92 | 6.4 |  | スライド | 6.84 | 無 | -40 | 1000 | 199.60 | 234.74 |  | 4.50 | [6 empty] | ダイセルポリマー株式会社 | セビアン |  | 120000 |  | 射出成形 | 13 | 16.2 |  | 50 |  | 225 | [7 empty] | 20 | 45 | 70 | 2300 | 130 | 70 | R110 | 8 | 1.19 |  | 電機・事務機など難燃性を要求される部品 | 平均分子量はＡＳ分についての重量平均分子量
1236 | ABS | SER91 | 破壊靭性 |  | ASTM D5045-93 | サーボパルサーEHF-ED50KN-20Ｌ |  | SENB |  | 12.87 | 6.4 |  | スライド | 6.42 | 無 | -40 | 1000 | 235.00 | 259.28 |  | 4.83 | [6 empty] | ダイセルポリマー株式会社 | セビアン |  | 120000 |  | 射出成形 | 13 | 16.2 |  | 50 |  | 225 | [7 empty] | 20 | 45 | 70 | 2300 | 130 | 70 | R110 | 8 | 1.19 |  | 電機・事務機など難燃性を要求される部品 | 平均分子量はＡＳ分についての重量平均分子量
1237 | ABS | SER91 | 破壊靭性 |  | ASTM D5045-93 | サーボパルサーEHF-ED50KN-20Ｌ |  | SENB |  | 12.89 | 6.4 |  | スライド | 6.51 | 無 | -40 | 1000 | 175.90 | 256.10 |  | 2.75 | [6 empty] | ダイセルポリマー株式会社 | セビアン |  | 120000 |  | 射出成形 | 13 | 16.2 |  | 50 |  | 225 | [7 empty] | 20 | 45 | 70 | 2300 | 130 | 70 | R110 | 8 | 1.19 |  | 電機・事務機など難燃性を要求される部品 | 平均分子量はＡＳ分についての重量平均分子量
1238 | ABS | SER91 | 破壊靭性 |  | ASTM D5045-93 | サーボパルサーEHF-ED50KN-20Ｌ |  | SENB |  | 12.85 | 6.4 |  | スライド | 6.53 | 無 | -40 | 1000 | 221.10 | 248.05 |  | 4.45 | [6 empty] | ダイセルポリマー株式会社 | セビアン |  | 120000 |  | 射出成形 | 13 | 16.2 |  | 50 |  | 225 | [7 empty] | 20 | 45 | 70 | 2300 | 130 | 70 | R110 | 8 | 1.19 |  | 電機・事務機など難燃性を要求される部品 | 平均分子量はＡＳ分についての重量平均分子量
1239 | ABS | 420 | 破壊靭性 |  | ASTM D5045-93 | サーボパルサーEHF-ED50KN-20Ｌ |  | SENB |  | 12.93 | 6.4 |  | スライド | 6.35 | 無 | -30 | 10 | 232.84 | 275.38 |  | 4.25 | [6 empty] | ダイセルポリマー株式会社 | セビアン V |  | 120000 |  | 射出成形 | 13 | 16.2 |  | 50 |  | 235 | [7 empty] | 2 | 51 | 75 | 2500 | 150 | 80 | R112 | 8 | 1.05 |  | 自動車・電気部品 | 平均分子量はＡＳ分についての重量平均分子量
1240 | ABS | 500SF | 破壊靭性 |  | ASTM D5045-93 | サーボパルサーEHF-ED50KN-20Ｌ |  | SENB |  | 12.89 | 6.4 |  | スライド | 6.32 | 無 | -30 | 10 | 222.16 | 273.26 |  | 3.59 | [6 empty] | ダイセルポリマー株式会社 | セビアン V |  |  |  | 射出成形 | 13 | 16.2 |  | 50 |  | 225 | [7 empty] | 19 | 48 | 75 | 2500 | 200 | 100 | R110 | 8 | 1.05
1241 | ABS | 510SF | 破壊靭性 |  | ASTM D5045-93 | サーボパルサーEHF-ED50KN-20Ｌ |  | SENB |  | 12.85 | 6.4 |  | スライド | 6.34 | 無 | -30 | 10 | 247.41 | 279.12 |  | 4.72 | [6 empty] | ダイセルポリマー株式会社 | セビアン V |  | 140000 |  | 射出成形 | 13 | 16.2 |  | 50 |  | 225 | [7 empty] | 21 | 51 | 80 | 2700 | 100 | 60 | R110 | 8 | 1.06 |  | 自動車、電機、工業部品 | 平均分子量はＡＳ分についての重量平均分子量
1242 | ABS | 660SF | 破壊靭性 |  | ASTM D5045-93 | サーボパルサーEHF-ED50KN-20Ｌ |  | SENB |  | 12.89 | 6.4 |  | スライド | 6.29 | 無 | -30 | 10 | 201.90 | 252.20 |  | 3.42 | [6 empty] | ダイセルポリマー株式会社 | セビアン V |  |  |  | 射出成形 | 13 | 16.2 |  | 50 |  | 225 | [7 empty] | 45 | 47 | 70 | 2300 | 250 | 130 | R110 | 8 | 1.05
1243 | AS | 050SF | 破壊靭性 |  | ASTM D5045-93 | サーボパルサーEHF-ED50KN-20Ｌ |  | SENB |  | 12.83 | 6.4 |  | スライド | 6.26 | 無 | -30 | 10 | 234.86 | 234.86 | 3.27 | 2.67 | [6 empty] | ダイセルポリマー株式会社 | セビアン N |  |  |  | 射出成形 | 13 | 16.2 |  | 50 |  | 200 | [7 empty] | 32 | 70 | 120 | 3600 | 20 |  | M85 | 7 | 1.07
1244 | ABS | SER91 | 破壊靭性 |  | ASTM D5045-93 | サーボパルサーEHF-ED50KN-20Ｌ |  | SENB |  | 12.86 | 6.4 |  | スライド | 6.26 | 無 | -30 | 10 | 196.32 | 239.75 |  | 3.24 | [6 empty] | ダイセルポリマー株式会社 | セビアン |  | 120000 |  | 射出成形 | 13 | 16.2 |  | 50 |  | 225 | [7 empty] | 20 | 45 | 70 | 2300 | 130 | 70 | R110 | 8 | 1.19 |  | 電機・事務機など難燃性を要求される部品 | 平均分子量はＡＳ分についての重量平均分子量
1245 | ABS | 420 | 破壊靭性 |  | ASTM D5045-93 | サーボパルサーEHF-ED50KN-20Ｌ |  | SENB |  | 12.88 | 6.4 |  | スライド | 6.33 | 無 | -20 | 10 | 222.11 | 279.18 |  | 3.99 | [6 empty] | ダイセルポリマー株式会社 | セビアン V |  | 120000 |  | 射出成形 | 13 | 16.2 |  | 50 |  | 235 | [7 empty] | 2 | 51 | 75 | 2500 | 150 | 80 | R112 | 8 | 1.05 |  | 自動車・電気部品 | 平均分子量はＡＳ分についての重量平均分子量
1246 | ABS | 420 | 破壊靭性 |  | ASTM D5045-93 | サーボパルサーEHF-ED50KN-20Ｌ |  | SENB |  | 12.9 | 6.4 |  | スライド | 6.67 | 無 | -20 | 10 | 176.29 | 240.84 |  | 2.92 | [6 empty] | ダイセルポリマー株式会社 | セビアン V |  | 120000 |  | 射出成形 | 13 | 16.2 |  | 50 |  | 235 | [7 empty] | 2 | 51 | 75 | 2500 | 150 | 80 | R112 | 8 | 1.05 |  | 自動車・電気部品 | 平均分子量はＡＳ分についての重量平均分子量
1247 | ABS | 420 | 破壊靭性 |  | ASTM D5045-93 | サーボパルサーEHF-ED50KN-20Ｌ |  | SENB |  | 12.95 | 6.4 |  | スライド | 6.65 | 無 | -20 | 10 | 180.06 | 261.47 |  | 2.83 | [6 empty] | ダイセルポリマー株式会社 | セビアン V |  | 120000 |  | 射出成形 | 13 | 16.2 |  | 50 |  | 235 | [7 empty] | 2 | 51 | 75 | 2500 | 150 | 80 | R112 | 8 | 1.05 |  | 自動車・電気部品 | 平均分子量はＡＳ分についての重量平均分子量
1248 | ABS | 420 | 破壊靭性 |  | ASTM D5045-93 | サーボパルサーEHF-ED50KN-20Ｌ |  | SENB |  | 12.9 | 6.4 |  | スライド | 6.60 | 無 | -20 | 10 | 183.53 | 254.15 |  | 3.08 | [6 empty] | ダイセルポリマー株式会社 | セビアン V |  | 120000 |  | 射出成形 | 13 | 16.2 |  | 50 |  | 235 | [7 empty] | 2 | 51 | 75 | 2500 | 150 | 80 | R112 | 8 | 1.05 |  | 自動車・電気部品 | 平均分子量はＡＳ分についての重量平均分子量
1249 | ABS | 420 | 破壊靭性 |  | ASTM D5045-93 | サーボパルサーEHF-ED50KN-20Ｌ |  | SENB |  | 12.86 | 6.4 |  | スライド | 6.69 | 無 | -20 | 10 | 198.56 | 241.94 |  | 4.10 | [6 empty] | ダイセルポリマー株式会社 | セビアン V |  | 120000 |  | 射出成形 | 13 | 16.2 |  | 50 |  | 235 | [7 empty] | 2 | 51 | 75 | 2500 | 150 | 80 | R112 | 8 | 1.05 |  | 自動車・電気部品 | 平均分子量はＡＳ分についての重量平均分子量
1250 | ABS | 500SF | 破壊靭性 |  | ASTM D5045-93 | サーボパルサーEHF-ED50KN-20Ｌ |  | SENB |  | 12.9 | 6.4 |  | スライド | 6.32 | 無 | -20 | 10 | 235.84 | 273.64 |  | 4.19 | [6 empty] | ダイセルポリマー株式会社 | セビアン V |  |  |  | 射出成形 | 13 | 16.2 |  | 50 |  | 225 | [7 empty] | 19 | 48 | 75 | 2500 | 200 | 100 | R110 | 8 | 1.05
1251 | ABS | 500SF | 破壊靭性 |  | ASTM D5045-93 | サーボパルサーEHF-ED50KN-20Ｌ |  | SENB |  | 12.9 | 6.4 |  | スライド | 6.70 | 無 | -20 | 10 | 188.33 | 246.95 |  | 3.12 | [6 empty] | ダイセルポリマー株式会社 | セビアン V |  |  |  | 射出成形 | 13 | 16.2 |  | 50 |  | 225 | [7 empty] | 19 | 48 | 75 | 2500 | 200 | 100 | R110 | 8 | 1.05
1252 | ABS | 500SF | 破壊靭性 |  | ASTM D5045-93 | サーボパルサーEHF-ED50KN-20Ｌ |  | SENB |  | 12.89 | 6.4 |  | スライド | 6.66 | 無 | -20 | 10 | 184.23 | 245.73 |  | 2.72 | [6 empty] | ダイセルポリマー株式会社 | セビアン V |  |  |  | 射出成形 | 13 | 16.2 |  | 50 |  | 225 | [7 empty] | 19 | 48 | 75 | 2500 | 200 | 100 | R110 | 8 | 1.05
1253 | ABS | 500SF | 破壊靭性 |  | ASTM D5045-93 | サーボパルサーEHF-ED50KN-20Ｌ |  | SENB |  | 12.94 | 6.4 |  | スライド | 6.69 | 無 | -20 | 10 | 215.78 | 250.61 |  | 4.24 | [6 empty] | ダイセルポリマー株式会社 | セビアン V |  |  |  | 射出成形 | 13 | 16.2 |  | 50 |  | 225 | [7 empty] | 19 | 48 | 75 | 2500 | 200 | 100 | R110 | 8 | 1.05
1254 | ABS | 500SF | 破壊靭性 |  | ASTM D5045-93 | サーボパルサーEHF-ED50KN-20Ｌ |  | SENB |  | 12.92 | 6.4 |  | スライド | 6.95 | 無 | -20 | 10 | 161.70 | 234.74 |  | 2.53 | [6 empty] | ダイセルポリマー株式会社 | セビアン V |  |  |  | 射出成形 | 13 | 16.2 |  | 50 |  | 225 | [7 empty] | 19 | 48 | 75 | 2500 | 200 | 100 | R110 | 8 | 1.05
1255 | ABS | 510SF | 破壊靭性 |  | ASTM D5045-93 | サーボパルサーEHF-ED50KN-20Ｌ |  | SENB |  | 12.87 | 6.4 |  | スライド | 6.29 | 無 | -20 | 10 | 246.41 | 279.12 |  | 4.29 | [6 empty] | ダイセルポリマー株式会社 | セビアン V |  | 140000 |  | 射出成形 | 13 | 16.2 |  | 50 |  | 225 | [7 empty] | 21 | 51 | 80 | 2700 | 100 | 60 | R110 | 8 | 1.06 |  | 自動車、電機、工業部品 | 平均分子量はＡＳ分についての重量平均分子量
1256 | ABS | 510SF | 破壊靭性 |  | ASTM D5045-93 | サーボパルサーEHF-ED50KN-20Ｌ |  | SENB |  | 12.88 | 6.4 |  | スライド | 6.57 | 無 | -20 | 10 | 192.67 | 265.38 |  | 2.82 | [6 empty] | ダイセルポリマー株式会社 | セビアン V |  | 140000 |  | 射出成形 | 13 | 16.2 |  | 50 |  | 225 | [7 empty] | 21 | 51 | 80 | 2700 | 100 | 60 | R110 | 8 | 1.06 |  | 自動車、電機、工業部品 | 平均分子量はＡＳ分についての重量平均分子量
1257 | ABS | 510SF | 破壊靭性 |  | ASTM D5045-93 | サーボパルサーEHF-ED50KN-20Ｌ |  | SENB |  | 12.82 | 6.4 |  | スライド | 6.61 | 無 | -20 | 10 | 201.58 | 254.27 |  | 2.98 | [6 empty] | ダイセルポリマー株式会社 | セビアン V |  | 140000 |  | 射出成形 | 13 | 16.2 |  | 50 |  | 225 | [7 empty] | 21 | 51 | 80 | 2700 | 100 | 60 | R110 | 8 | 1.06 |  | 自動車、電機、工業部品 | 平均分子量はＡＳ分についての重量平均分子量
1258 | ABS | 510SF | 破壊靭性 |  | ASTM D5045-93 | サーボパルサーEHF-ED50KN-20Ｌ |  | SENB |  | 12.88 | 6.4 |  | スライド | 6.56 | 無 | -20 | 10 | 208.89 | 262.94 |  | 3.27 | [6 empty] | ダイセルポリマー株式会社 | セビアン V |  | 140000 |  | 射出成形 | 13 | 16.2 |  | 50 |  | 225 | [7 empty] | 21 | 51 | 80 | 2700 | 100 | 60 | R110 | 8 | 1.06 |  | 自動車、電機、工業部品 | 平均分子量はＡＳ分についての重量平均分子量
1259 | ABS | 510SF | 破壊靭性 |  | ASTM D5045-93 | サーボパルサーEHF-ED50KN-20Ｌ |  | SENB |  | 12.86 | 6.4 |  | スライド | 6.58 | 無 | -20 | 10 | 214.83 | 255.49 |  | 3.52 | [6 empty] | ダイセルポリマー株式会社 | セビアン V |  | 140000 |  | 射出成形 | 13 | 16.2 |  | 50 |  | 225 | [7 empty] | 21 | 51 | 80 | 2700 | 100 | 60 | R110 | 8 | 1.06 |  | 自動車、電機、工業部品 | 平均分子量はＡＳ分についての重量平均分子量
1260 | ABS | 660SF | 破壊靭性 |  | ASTM D5045-93 | サーボパルサーEHF-ED50KN-20Ｌ |  | SENB |  | 12.83 | 6.4 |  | スライド | 6.25 | 無 | -20 | 10 | 216.49 | 245.73 |  | 3.99 | [6 empty] | ダイセルポリマー株式会社 | セビアン V |  |  |  | 射出成形 | 13 | 16.2 |  | 50 |  | 225 | [7 empty] | 45 | 47 | 70 | 2300 | 250 | 130 | R110 | 8 | 1.05
1261 | ABS | 660SF | 破壊靭性 |  | ASTM D5045-93 | サーボパルサーEHF-ED50KN-20Ｌ |  | SENB |  | 12.85 | 6.4 |  | スライド | 6.88 | 無 | -20 | 10 | 164.72 | 210.33 |  | 2.91 | [6 empty] | ダイセルポリマー株式会社 | セビアン V |  |  |  | 射出成形 | 13 | 16.2 |  | 50 |  | 225 | [7 empty] | 45 | 47 | 70 | 2300 | 250 | 130 | R110 | 8 | 1.05
1262 | ABS | 660SF | 破壊靭性 |  | ASTM D5045-93 | サーボパルサーEHF-ED50KN-20Ｌ |  | SENB |  | 12.84 | 6.4 |  | スライド | 6.66 | 無 | -20 | 10 | 173.88 | 228.51 |  | 3.09 | [6 empty] | ダイセルポリマー株式会社 | セビアン V |  |  |  | 射出成形 | 13 | 16.2 |  | 50 |  | 225 | [7 empty] | 45 | 47 | 70 | 2300 | 250 | 130 | R110 | 8 | 1.05
1263 | ABS | 660SF | 破壊靭性 |  | ASTM D5045-93 | サーボパルサーEHF-ED50KN-20Ｌ |  | SENB |  | 12.85 | 6.4 |  | スライド | 6.65 | 無 | -20 | 10 | 171.24 | 226.07 |  | 2.84 | [6 empty] | ダイセルポリマー株式会社 | セビアン V |  |  |  | 射出成形 | 13 | 16.2 |  | 50 |  | 225 | [7 empty] | 45 | 47 | 70 | 2300 | 250 | 130 | R110 | 8 | 1.05
1264 | ABS | 660SF | 破壊靭性 |  | ASTM D5045-93 | サーボパルサーEHF-ED50KN-20Ｌ |  | SENB |  | 12.85 | 6.4 |  | スライド | 6.63 | 無 | -20 | 10 | 192.36 | 226.13 |  | 3.82 | [6 empty] | ダイセルポリマー株式会社 | セビアン V |  |  |  | 射出成形 | 13 | 16.2 |  | 50 |  | 225 | [7 empty] | 45 | 47 | 70 | 2300 | 250 | 130 | R110 | 8 | 1.05
1265 | AS | 050SF | 破壊靭性 |  | ASTM D5045-93 | サーボパルサーEHF-ED50KN-20Ｌ |  | SENB |  | 12.84 | 6.4 |  | スライド | 6.27 | 無 | -20 | 10 | 230.53 | 230.53 | 3.21 | 2.59 | [6 empty] | ダイセルポリマー株式会社 | セビアン N |  |  |  | 射出成形 | 13 | 16.2 |  | 50 |  | 200 | [7 empty] | 32 | 70 | 120 | 3600 | 20 |  | M85 | 7 | 1.07
1266 | AS | 050SF | 破壊靭性 |  | ASTM D5045-93 | サーボパルサーEHF-ED50KN-20Ｌ |  | SENB |  | 12.84 | 6.4 |  | スライド | 6.66 | 無 | -20 | 10 | 216.43 | 216.43 | 3.32 | 2.64 | [6 empty] | ダイセルポリマー株式会社 | セビアン N |  |  |  | 射出成形 | 13 | 16.2 |  | 50 |  | 200 | [7 empty] | 32 | 70 | 120 | 3600 | 20 |  | M85 | 7 | 1.07
1267 | AS | 050SF | 破壊靭性 |  | ASTM D5045-93 | サーボパルサーEHF-ED50KN-20Ｌ |  | SENB |  | 12.89 | 6.4 |  | スライド | 6.72 | 無 | -20 | 10 | 195.56 | 195.56 | 3.02 | 2.09 | [6 empty] | ダイセルポリマー株式会社 | セビアン N |  |  |  | 射出成形 | 13 | 16.2 |  | 50 |  | 200 | [7 empty] | 32 | 70 | 120 | 3600 | 20 |  | M85 | 7 | 1.07
1268 | AS | 050SF | 破壊靭性 |  | ASTM D5045-93 | サーボパルサーEHF-ED50KN-20Ｌ |  | SENB |  | 12.91 | 6.4 |  | スライド | 6.75 | 無 | -20 | 10 | 161.81 | 161.81 | 2.51 | 1.47 | [6 empty] | ダイセルポリマー株式会社 | セビアン N |  |  |  | 射出成形 | 13 | 16.2 |  | 50 |  | 200 | [7 empty] | 32 | 70 | 120 | 3600 | 20 |  | M85 | 7 | 1.07
1269 | AS | 050SF | 破壊靭性 |  | ASTM D5045-93 | サーボパルサーEHF-ED50KN-20Ｌ |  | SENB |  | 12.92 | 6.4 |  | スライド | 6.83 | 無 | -20 | 10 | 184.07 | 203.00 |  | 2.05 | [6 empty] | ダイセルポリマー株式会社 | セビアン N |  |  |  | 射出成形 | 13 | 16.2 |  | 50 |  | 200 | [7 empty] | 32 | 70 | 120 | 3600 | 20 |  | M85 | 7 | 1.07
1270 | ABS | SER91 | 破壊靭性 |  | ASTM D5045-93 | サーボパルサーEHF-ED50KN-20Ｌ |  | SENB |  | 12.88 | 6.4 |  | スライド | 6.25 | 無 | -20 | 10 | 193.87 | 230.67 |  | 3.11 | [6 empty] | ダイセルポリマー株式会社 | セビアン |  | 120000 |  | 射出成形 | 13 | 16.2 |  | 50 |  | 225 | [7 empty] | 20 | 45 | 70 | 2300 | 130 | 70 | R110 | 8 | 1.19 |  | 電機・事務機など難燃性を要求される部品 | 平均分子量はＡＳ分についての重量平均分子量
1271 | ABS | SER91 | 破壊靭性 |  | ASTM D5045-93 | サーボパルサーEHF-ED50KN-20Ｌ |  | SENB |  | 12.83 | 6.4 |  | スライド | 6.43 | 無 | -20 | 10 | 181.86 | 238.40 |  | 3.03 | [6 empty] | ダイセルポリマー株式会社 | セビアン |  | 120000 |  | 射出成形 | 13 | 16.2 |  | 50 |  | 225 | [7 empty] | 20 | 45 | 70 | 2300 | 130 | 70 | R110 | 8 | 1.19 |  | 電機・事務機など難燃性を要求される部品 | 平均分子量はＡＳ分についての重量平均分子量
1272 | ABS | SER91 | 破壊靭性 |  | ASTM D5045-93 | サーボパルサーEHF-ED50KN-20Ｌ |  | SENB |  | 12.9 | 6.4 |  | スライド | 6.59 | 無 | -20 | 10 | 194.38 | 226.19 |  | 3.76 | [6 empty] | ダイセルポリマー株式会社 | セビアン |  | 120000 |  | 射出成形 | 13 | 16.2 |  | 50 |  | 225 | [7 empty] | 20 | 45 | 70 | 2300 | 130 | 70 | R110 | 8 | 1.19 |  | 電機・事務機など難燃性を要求される部品 | 平均分子量はＡＳ分についての重量平均分子量
1273 | ABS | SER91 | 破壊靭性 |  | ASTM D5045-93 | サーボパルサーEHF-ED50KN-20Ｌ |  | SENB |  | 12.99 | 6.4 |  | スライド | 6.48 | 無 | -20 | 10 | 158.87 | 239.62 |  | 2.04 | [6 empty] | ダイセルポリマー株式会社 | セビアン |  | 120000 |  | 射出成形 | 13 | 16.2 |  | 50 |  | 225 | [7 empty] | 20 | 45 | 70 | 2300 | 130 | 70 | R110 | 8 | 1.19 |  | 電機・事務機など難燃性を要求される部品 | 平均分子量はＡＳ分についての重量平均分子量
1274 | ABS | SER91 | 破壊靭性 |  | ASTM D5045-93 | サーボパルサーEHF-ED50KN-20Ｌ |  | SENB |  | 12.92 | 6.4 |  | スライド | 6.42 | 無 | -20 | 10 | 210.64 | 238.40 |  | 4.10 | [6 empty] | ダイセルポリマー株式会社 | セビアン |  | 120000 |  | 射出成形 | 13 | 16.2 |  | 50 |  | 225 | [7 empty] | 20 | 45 | 70 | 2300 | 130 | 70 | R110 | 8 | 1.19 |  | 電機・事務機など難燃性を要求される部品 | 平均分子量はＡＳ分についての重量平均分子量
1275 | ABS | 420 | 破壊靭性 |  | ASTM D5045-93 | サーボパルサーEHF-ED50KN-20Ｌ |  | SENB |  | 12.9 | 6.4 |  | スライド | 6.92 | 無 | -20 | 100 | 181.54 | 237.18 |  | 3.44 | [6 empty] | ダイセルポリマー株式会社 | セビアン V |  | 120000 |  | 射出成形 | 13 | 16.2 |  | 50 |  | 235 | [7 empty] | 2 | 51 | 75 | 2500 | 150 | 80 | R112 | 8 | 1.05 |  | 自動車・電気部品 | 平均分子量はＡＳ分についての重量平均分子量
1276 | ABS | 420 | 破壊靭性 |  | ASTM D5045-93 | サーボパルサーEHF-ED50KN-20Ｌ |  | SENB |  | 12.86 | 6.4 |  | スライド | 6.59 | 無 | -20 | 100 | 190.18 | 252.93 |  | 3.21 | [6 empty] | ダイセルポリマー株式会社 | セビアン V |  | 120000 |  | 射出成形 | 13 | 16.2 |  | 50 |  | 235 | [7 empty] | 2 | 51 | 75 | 2500 | 150 | 80 | R112 | 8 | 1.05 |  | 自動車・電気部品 | 平均分子量はＡＳ分についての重量平均分子量
1277 | ABS | 420 | 破壊靭性 |  | ASTM D5045-93 | サーボパルサーEHF-ED50KN-20Ｌ |  | SENB |  | 12.9 | 6.4 |  | スライド | 6.83 | 無 | -20 | 100 | 186.99 | 237.18 |  | 3.44 | [6 empty] | ダイセルポリマー株式会社 | セビアン V |  | 120000 |  | 射出成形 | 13 | 16.2 |  | 50 |  | 235 | [7 empty] | 2 | 51 | 75 | 2500 | 150 | 80 | R112 | 8 | 1.05 |  | 自動車・電気部品 | 平均分子量はＡＳ分についての重量平均分子量
1278 | ABS | 420 | 破壊靭性 |  | ASTM D5045-93 | サーボパルサーEHF-ED50KN-20Ｌ |  | SENB |  | 12.9 | 6.4 |  | スライド | 6.59 | 無 | -20 | 100 | 207.17 | 256.71 |  | 3.80 | [6 empty] | ダイセルポリマー株式会社 | セビアン V |  | 120000 |  | 射出成形 | 13 | 16.2 |  | 50 |  | 235 | [7 empty] | 2 | 51 | 75 | 2500 | 150 | 80 | R112 | 8 | 1.05 |  | 自動車・電気部品 | 平均分子量はＡＳ分についての重量平均分子量
1279 | ABS | 420 | 破壊靭性 |  | ASTM D5045-93 | サーボパルサーEHF-ED50KN-20Ｌ |  | SENB |  | 12.92 | 6.4 |  | スライド | 6.58 | 無 | -20 | 100 | 204.19 | 265.38 |  | 3.64 | [6 empty] | ダイセルポリマー株式会社 | セビアン V |  | 120000 |  | 射出成形 | 13 | 16.2 |  | 50 |  | 235 | [7 empty] | 2 | 51 | 75 | 2500 | 150 | 80 | R112 | 8 | 1.05 |  | 自動車・電気部品 | 平均分子量はＡＳ分についての重量平均分子量
1280 | ABS | 500SF | 破壊靭性 |  | ASTM D5045-93 | サーボパルサーEHF-ED50KN-20Ｌ |  | SENB |  | 12.91 | 6.4 |  | スライド | 6.82 | 無 | -20 | 100 | 192.64 | 246.95 |  | 3.37 | [6 empty] | ダイセルポリマー株式会社 | セビアン V |  |  |  | 射出成形 | 13 | 16.2 |  | 50 |  | 225 | [7 empty] | 19 | 48 | 75 | 2500 | 200 | 100 | R110 | 8 | 1.05
1281 | ABS | 500SF | 破壊靭性 |  | ASTM D5045-93 | サーボパルサーEHF-ED50KN-20Ｌ |  | SENB |  | 12.91 | 6.4 |  | スライド | 6.77 | 無 | -20 | 100 | 198.25 | 250.61 |  | 3.57 | [6 empty] | ダイセルポリマー株式会社 | セビアン V |  |  |  | 射出成形 | 13 | 16.2 |  | 50 |  | 225 | [7 empty] | 19 | 48 | 75 | 2500 | 200 | 100 | R110 | 8 | 1.05
1282 | ABS | 500SF | 破壊靭性 |  | ASTM D5045-93 | サーボパルサーEHF-ED50KN-20Ｌ |  | SENB |  | 12.94 | 6.4 |  | スライド | 6.79 | 無 | -20 | 100 | 195.55 | 250.49 |  | 3.44 | [6 empty] | ダイセルポリマー株式会社 | セビアン V |  |  |  | 射出成形 | 13 | 16.2 |  | 50 |  | 225 | [7 empty] | 19 | 48 | 75 | 2500 | 200 | 100 | R110 | 8 | 1.05
1283 | ABS | 500SF | 破壊靭性 |  | ASTM D5045-93 | サーボパルサーEHF-ED50KN-20Ｌ |  | SENB |  | 12.89 | 6.4 |  | スライド | 6.70 | 無 | -20 | 100 | 215.20 | 253.05 |  | 4.27 | [6 empty] | ダイセルポリマー株式会社 | セビアン V |  |  |  | 射出成形 | 13 | 16.2 |  | 50 |  | 225 | [7 empty] | 19 | 48 | 75 | 2500 | 200 | 100 | R110 | 8 | 1.05
1284 | ABS | 500SF | 破壊靭性 |  | ASTM D5045-93 | サーボパルサーEHF-ED50KN-20Ｌ |  | SENB |  | 12.91 | 6.4 |  | スライド | 6.41 | 無 | -20 | 100 | 202.67 | 253.05 |  | 2.78 | [6 empty] | ダイセルポリマー株式会社 | セビアン V |  |  |  | 射出成形 | 13 | 16.2 |  | 50 |  | 225 | [7 empty] | 19 | 48 | 75 | 2500 | 200 | 100 | R110 | 8 | 1.05
1285 | ABS | 510SF | 破壊靭性 |  | ASTM D5045-93 | サーボパルサーEHF-ED50KN-20Ｌ |  | SENB |  | 12.85 | 6.4 |  | スライド | 6.71 | 無 | -20 | 100 | 210.66 | 254.15 |  | 3.87 | [6 empty] | ダイセルポリマー株式会社 | セビアン V |  | 140000 |  | 射出成形 | 13 | 16.2 |  | 50 |  | 225 | [7 empty] | 21 | 51 | 80 | 2700 | 100 | 60 | R110 | 8 | 1.06 |  | 自動車、電機、工業部品 | 平均分子量はＡＳ分についての重量平均分子量
1286 | ABS | 510SF | 破壊靭性 |  | ASTM D5045-93 | サーボパルサーEHF-ED50KN-20Ｌ |  | SENB |  | 12.86 | 6.4 |  | スライド | 6.84 | 無 | -20 | 100 | 200.88 | 237.18 |  | 3.68 | [6 empty] | ダイセルポリマー株式会社 | セビアン V |  | 140000 |  | 射出成形 | 13 | 16.2 |  | 50 |  | 225 | [7 empty] | 21 | 51 | 80 | 2700 | 100 | 60 | R110 | 8 | 1.06 |  | 自動車、電機、工業部品 | 平均分子量はＡＳ分についての重量平均分子量
1287 | ABS | 510SF | 破壊靭性 |  | ASTM D5045-93 | サーボパルサーEHF-ED50KN-20Ｌ |  | SENB |  | 12.88 | 6.4 |  | スライド | 6.56 | 無 | -20 | 100 | 222.75 | 265.26 |  | 3.73 | [6 empty] | ダイセルポリマー株式会社 | セビアン V |  | 140000 |  | 射出成形 | 13 | 16.2 |  | 50 |  | 225 | [7 empty] | 21 | 51 | 80 | 2700 | 100 | 60 | R110 | 8 | 1.06 |  | 自動車、電機、工業部品 | 平均分子量はＡＳ分についての重量平均分子量
1288 | ABS | 510SF | 破壊靭性 |  | ASTM D5045-93 | サーボパルサーEHF-ED50KN-20Ｌ |  | SENB |  | 12.86 | 6.4 |  | スライド | 6.60 | 無 | -20 | 100 | 207.49 | 258.06 |  | 3.32 | [6 empty] | ダイセルポリマー株式会社 | セビアン V |  | 140000 |  | 射出成形 | 13 | 16.2 |  | 50 |  | 225 | [7 empty] | 21 | 51 | 80 | 2700 | 100 | 60 | R110 | 8 | 1.06 |  | 自動車、電機、工業部品 | 平均分子量はＡＳ分についての重量平均分子量
1289 | ABS | 510SF | 破壊靭性 |  | ASTM D5045-93 | サーボパルサーEHF-ED50KN-20Ｌ |  | SENB |  | 12.52 | 6.4 |  | スライド | 6.23 | 無 | -20 | 100 | 209.91 | 264.16 |  | 3.34 | [6 empty] | ダイセルポリマー株式会社 | セビアン V |  | 140000 |  | 射出成形 | 13 | 16.2 |  | 50 |  | 225 | [7 empty] | 21 | 51 | 80 | 2700 | 100 | 60 | R110 | 8 | 1.06 |  | 自動車、電機、工業部品 | 平均分子量はＡＳ分についての重量平均分子量
1290 | ABS | 660SF | 破壊靭性 |  | ASTM D5045-93 | サーボパルサーEHF-ED50KN-20Ｌ |  | SENB |  | 12.89 | 6.4 |  | スライド | 6.71 | 無 | -20 | 100 | 203.80 | 254.15 |  | 3.35 | [6 empty] | ダイセルポリマー株式会社 | セビアン V |  |  |  | 射出成形 | 13 | 16.2 |  | 50 |  | 225 | [7 empty] | 45 | 47 | 70 | 2300 | 250 | 130 | R110 | 8 | 1.05
1291 | ABS | 660SF | 破壊靭性 |  | ASTM D5045-93 | サーボパルサーEHF-ED50KN-20Ｌ |  | SENB |  | 12.88 | 6.4 |  | スライド | 6.63 | 無 | -20 | 100 | 193.17 | 235.84 |  | 3.74 | [6 empty] | ダイセルポリマー株式会社 | セビアン V |  |  |  | 射出成形 | 13 | 16.2 |  | 50 |  | 225 | [7 empty] | 45 | 47 | 70 | 2300 | 250 | 130 | R110 | 8 | 1.05
1292 | ABS | 660SF | 破壊靭性 |  | ASTM D5045-93 | サーボパルサーEHF-ED50KN-20Ｌ |  | SENB |  | 12.89 | 6.4 |  | スライド | 6.71 | 無 | -20 | 100 | 179.63 | 227.42 |  | 3.13 | [6 empty] | ダイセルポリマー株式会社 | セビアン V |  |  |  | 射出成形 | 13 | 16.2 |  | 50 |  | 225 | [7 empty] | 45 | 47 | 70 | 2300 | 250 | 130 | R110 | 8 | 1.05
1293 | ABS | 660SF | 破壊靭性 |  | ASTM D5045-93 | サーボパルサーEHF-ED50KN-20Ｌ |  | SENB |  | 12.84 | 6.4 |  | スライド | 6.67 | 無 | -20 | 100 | 178.44 | 231.08 |  | 3.07 | [6 empty] | ダイセルポリマー株式会社 | セビアン V |  |  |  | 射出成形 | 13 | 16.2 |  | 50 |  | 225 | [7 empty] | 45 | 47 | 70 | 2300 | 250 | 130 | R110 | 8 | 1.05
1294 | ABS | 660SF | 破壊靭性 |  | ASTM D5045-93 | サーボパルサーEHF-ED50KN-20Ｌ |  | SENB |  | 12.86 | 6.4 |  | スライド | 6.64 | 無 | -20 | 100 | 188.05 | 235.84 |  | 3.49 | [6 empty] | ダイセルポリマー株式会社 | セビアン V |  |  |  | 射出成形 | 13 | 16.2 |  | 50 |  | 225 | [7 empty] | 45 | 47 | 70 | 2300 | 250 | 130 | R110 | 8 | 1.05
1295 | AS | 050SF | 破壊靭性 |  | ASTM D5045-93 | サーボパルサーEHF-ED50KN-20Ｌ |  | SENB |  | 12.83 | 6.4 |  | スライド | 6.67 | 無 | -20 | 100 | 217.64 | 217.64 | 3.36 | 2.76 | [6 empty] | ダイセルポリマー株式会社 | セビアン N |  |  |  | 射出成形 | 13 | 16.2 |  | 50 |  | 200 | [7 empty] | 32 | 70 | 120 | 3600 | 20 |  | M85 | 7 | 1.07
1296 | AS | 050SF | 破壊靭性 |  | ASTM D5045-93 | サーボパルサーEHF-ED50KN-20Ｌ |  | SENB |  | 12.86 | 6.4 |  | スライド | 6.56 | 無 | -20 | 100 | 221.31 | 221.31 | 3.30 | 2.78 | [6 empty] | ダイセルポリマー株式会社 | セビアン N |  |  |  | 射出成形 | 13 | 16.2 |  | 50 |  | 200 | [7 empty] | 32 | 70 | 120 | 3600 | 20 |  | M85 | 7 | 1.07
1297 | AS | 050SF | 破壊靭性 |  | ASTM D5045-93 | サーボパルサーEHF-ED50KN-20Ｌ |  | SENB |  | 12.86 | 6.4 |  | スライド | 6.80 | 無 | -20 | 100 | 178.34 | 178.34 | 2.83 | 1.85 | [6 empty] | ダイセルポリマー株式会社 | セビアン N |  |  |  | 射出成形 | 13 | 16.2 |  | 50 |  | 200 | [7 empty] | 32 | 70 | 120 | 3600 | 20 |  | M85 | 7 | 1.07
1298 | AS | 050SF | 破壊靭性 |  | ASTM D5045-93 | サーボパルサーEHF-ED50KN-20Ｌ |  | SENB |  | 12.84 | 6.4 |  | スライド | 6.73 | 無 | -20 | 100 | 209.49 | 226.50 | 3.28 | 2.76 | [6 empty] | ダイセルポリマー株式会社 | セビアン N |  |  |  | 射出成形 | 13 | 16.2 |  | 50 |  | 200 | [7 empty] | 32 | 70 | 120 | 3600 | 20 |  | M85 | 7 | 1.07
1299 | AS | 050SF | 破壊靭性 |  | ASTM D5045-93 | サーボパルサーEHF-ED50KN-20Ｌ |  | SENB |  | 12.85 | 6.4 |  | スライド | 6.67 | 無 | -20 | 100 | 207.97 | 223.75 | 3.20 | 2.63 | [6 empty] | ダイセルポリマー株式会社 | セビアン N |  |  |  | 射出成形 | 13 | 16.2 |  | 50 |  | 200 | [7 empty] | 32 | 70 | 120 | 3600 | 20 |  | M85 | 7 | 1.07
1300 | ABS | SER91 | 破壊靭性 |  | ASTM D5045-93 | サーボパルサーEHF-ED50KN-20Ｌ |  | SENB |  | 12.89 | 6.4 |  | スライド | 6.49 | 無 | -20 | 100 | 194.61 | 239.50 |  | 3.48 | [6 empty] | ダイセルポリマー株式会社 | セビアン |  | 120000 |  | 射出成形 | 13 | 16.2 |  | 50 |  | 225 | [7 empty] | 20 | 45 | 70 | 2300 | 130 | 70 | R110 | 8 | 1.19 |  | 電機・事務機など難燃性を要求される部品 | 平均分子量はＡＳ分についての重量平均分子量
1301 | ABS | SER91 | 破壊靭性 |  | ASTM D5045-93 | サーボパルサーEHF-ED50KN-20Ｌ |  | SENB |  | 12.89 | 6.4 |  | スライド | 6.49 | 無 | -20 | 100 | 183.41 | 238.28 |  | 3.05 | [6 empty] | ダイセルポリマー株式会社 | セビアン |  | 120000 |  | 射出成形 | 13 | 16.2 |  | 50 |  | 225 | [7 empty] | 20 | 45 | 70 | 2300 | 130 | 70 | R110 | 8 | 1.19 |  | 電機・事務機など難燃性を要求される部品 | 平均分子量はＡＳ分についての重量平均分子量
1302 | ABS | SER91 | 破壊靭性 |  | ASTM D5045-93 | サーボパルサーEHF-ED50KN-20Ｌ |  | SENB |  | 12.9 | 6.4 |  | スライド | 6.80 | 無 | -20 | 100 | 170.11 | 213.87 |  | 3.14 | [6 empty] | ダイセルポリマー株式会社 | セビアン |  | 120000 |  | 射出成形 | 13 | 16.2 |  | 50 |  | 225 | [7 empty] | 20 | 45 | 70 | 2300 | 130 | 70 | R110 | 8 | 1.19 |  | 電機・事務機など難燃性を要求される部品 | 平均分子量はＡＳ分についての重量平均分子量
1303 | ABS | SER91 | 破壊靭性 |  | ASTM D5045-93 | サーボパルサーEHF-ED50KN-20Ｌ |  | SENB |  | 12.84 | 6.4 |  | スライド | 6.46 | 無 | -20 | 100 | 187.38 | 234.74 |  | 3.20 | [6 empty] | ダイセルポリマー株式会社 | セビアン |  | 120000 |  | 射出成形 | 13 | 16.2 |  | 50 |  | 225 | [7 empty] | 20 | 45 | 70 | 2300 | 130 | 70 | R110 | 8 | 1.19 |  | 電機・事務機など難燃性を要求される部品 | 平均分子量はＡＳ分についての重量平均分子量
1304 | ABS | SER91 | 破壊靭性 |  | ASTM D5045-93 | サーボパルサーEHF-ED50KN-20Ｌ |  | SENB |  | 12.9 | 6.4 |  | スライド | 6.57 | 無 | -20 | 100 | 192.84 | 235.84 |  | 3.66 | [6 empty] | ダイセルポリマー株式会社 | セビアン |  | 120000 |  | 射出成形 | 13 | 16.2 |  | 50 |  | 225 | [7 empty] | 20 | 45 | 70 | 2300 | 130 | 70 | R110 | 8 | 1.19 |  | 電機・事務機など難燃性を要求される部品 | 平均分子量はＡＳ分についての重量平均分子量
1305 | ABS | 420 | 破壊靭性 |  | ASTM D5045-93 | サーボパルサーEHF-ED50KN-20Ｌ |  | SENB |  | 12.84 | 6.4 |  | スライド | 6.77 | 無 | -20 | 1000 | 183.74 | 236.86 |  | 3.25 | [6 empty] | ダイセルポリマー株式会社 | セビアン V |  | 120000 |  | 射出成形 | 13 | 16.2 |  | 50 |  | 235 | [7 empty] | 2 | 51 | 75 | 2500 | 150 | 80 | R112 | 8 | 1.05 |  | 自動車・電気部品 | 平均分子量はＡＳ分についての重量平均分子量
1306 | ABS | 420 | 破壊靭性 |  | ASTM D5045-93 | サーボパルサーEHF-ED50KN-20Ｌ |  | SENB |  | 12.89 | 6.4 |  | スライド | 6.63 | 無 | -20 | 1000 | 216.46 | 263.91 |  | 4.15 | [6 empty] | ダイセルポリマー株式会社 | セビアン V |  | 120000 |  | 射出成形 | 13 | 16.2 |  | 50 |  | 235 | [7 empty] | 2 | 51 | 75 | 2500 | 150 | 80 | R112 | 8 | 1.05 |  | 自動車・電気部品 | 平均分子量はＡＳ分についての重量平均分子量
1307 | ABS | 420 | 破壊靭性 |  | ASTM D5045-93 | サーボパルサーEHF-ED50KN-20Ｌ |  | SENB |  | 12.9 | 6.4 |  | スライド | 6.56 | 無 | -20 | 1000 | 211.35 | 269.04 |  | 3.91 | [6 empty] | ダイセルポリマー株式会社 | セビアン V |  | 120000 |  | 射出成形 | 13 | 16.2 |  | 50 |  | 235 | [7 empty] | 2 | 51 | 75 | 2500 | 150 | 80 | R112 | 8 | 1.05 |  | 自動車・電気部品 | 平均分子量はＡＳ分についての重量平均分子量
1308 | ABS | 420 | 破壊靭性 |  | ASTM D5045-93 | サーボパルサーEHF-ED50KN-20Ｌ |  | SENB |  | 12.81 | 6.4 |  | スライド | 6.91 | 無 | -20 | 1000 | 172.57 | 222.53 |  | 3.14 | [6 empty] | ダイセルポリマー株式会社 | セビアン V |  | 120000 |  | 射出成形 | 13 | 16.2 |  | 50 |  | 235 | [7 empty] | 2 | 51 | 75 | 2500 | 150 | 80 | R112 | 8 | 1.05 |  | 自動車・電気部品 | 平均分子量はＡＳ分についての重量平均分子量
1309 | ABS | 420 | 破壊靭性 |  | ASTM D5045-93 | サーボパルサーEHF-ED50KN-20Ｌ |  | SENB |  | 12.9 | 6.4 |  | スライド | 6.69 | 無 | -20 | 1000 | 195.56 | 260.25 |  | 3.50 | [6 empty] | ダイセルポリマー株式会社 | セビアン V |  | 120000 |  | 射出成形 | 13 | 16.2 |  | 50 |  | 235 | [7 empty] | 2 | 51 | 75 | 2500 | 150 | 80 | R112 | 8 | 1.05 |  | 自動車・電気部品 | 平均分子量はＡＳ分についての重量平均分子量
1310 | ABS | 500SF | 破壊靭性 |  | ASTM D5045-93 | サーボパルサーEHF-ED50KN-20Ｌ |  | SENB |  | 12.91 | 6.4 |  | スライド | 6.98 | 無 | -20 | 1000 | 194.19 | 240.72 |  | 3.81 | [6 empty] | ダイセルポリマー株式会社 | セビアン V |  |  |  | 射出成形 | 13 | 16.2 |  | 50 |  | 225 | [7 empty] | 19 | 48 | 75 | 2500 | 200 | 100 | R110 | 8 | 1.05
1311 | ABS | 500SF | 破壊靭性 |  | ASTM D5045-93 | サーボパルサーEHF-ED50KN-20Ｌ |  | SENB |  | 12.89 | 6.4 |  | スライド | 6.82 | 無 | -20 | 1000 | 196.90 | 249.27 |  | 3.54 | [6 empty] | ダイセルポリマー株式会社 | セビアン V |  |  |  | 射出成形 | 13 | 16.2 |  | 50 |  | 225 | [7 empty] | 19 | 48 | 75 | 2500 | 200 | 100 | R110 | 8 | 1.05
1312 | ABS | 500SF | 破壊靭性 |  | ASTM D5045-93 | サーボパルサーEHF-ED50KN-20Ｌ |  | SENB |  | 12.89 | 6.4 |  | スライド | 7.01 | 無 | -20 | 1000 | 196.65 | 235.96 |  | 3.64 | [6 empty] | ダイセルポリマー株式会社 | セビアン V |  |  |  | 射出成形 | 13 | 16.2 |  | 50 |  | 225 | [7 empty] | 19 | 48 | 75 | 2500 | 200 | 100 | R110 | 8 | 1.05
1313 | ABS | 500SF | 破壊靭性 |  | ASTM D5045-93 | サーボパルサーEHF-ED50KN-20Ｌ |  | SENB |  | 12.92 | 6.4 |  | スライド | 6.61 | 無 | -20 | 1000 | 199.13 | 269.04 |  | 3.17 | [6 empty] | ダイセルポリマー株式会社 | セビアン V |  |  |  | 射出成形 | 13 | 16.2 |  | 50 |  | 225 | [7 empty] | 19 | 48 | 75 | 2500 | 200 | 100 | R110 | 8 | 1.05
1314 | ABS | 500SF | 破壊靭性 |  | ASTM D5045-93 | サーボパルサーEHF-ED50KN-20Ｌ |  | SENB |  | 12.92 | 6.4 |  | スライド | 6.65 | 無 | -20 | 1000 | 207.48 | 266.60 |  | 3.59 | [6 empty] | ダイセルポリマー株式会社 | セビアン V |  |  |  | 射出成形 | 13 | 16.2 |  | 50 |  | 225 | [7 empty] | 19 | 48 | 75 | 2500 | 200 | 100 | R110 | 8 | 1.05
1315 | ABS | 510SF | 破壊靭性 |  | ASTM D5045-93 | サーボパルサーEHF-ED50KN-20Ｌ |  | SENB |  | 12.87 | 6.4 |  | スライド | 6.86 | 無 | -20 | 1000 | 204.21 | 243.16 |  | 3.93 | [6 empty] | ダイセルポリマー株式会社 | セビアン V |  | 140000 |  | 射出成形 | 13 | 16.2 |  | 50 |  | 225 | [7 empty] | 21 | 51 | 80 | 2700 | 100 | 60 | R110 | 8 | 1.06 |  | 自動車、電機、工業部品 | 平均分子量はＡＳ分についての重量平均分子量
1316 | ABS | 510SF | 破壊靭性 |  | ASTM D5045-93 | サーボパルサーEHF-ED50KN-20Ｌ |  | SENB |  | 12.85 | 6.4 |  | スライド | 6.56 | 無 | -20 | 1000 | 213.66 | 260.25 |  | 3.55 | [6 empty] | ダイセルポリマー株式会社 | セビアン V |  | 140000 |  | 射出成形 | 13 | 16.2 |  | 50 |  | 225 | [7 empty] | 21 | 51 | 80 | 2700 | 100 | 60 | R110 | 8 | 1.06 |  | 自動車、電機、工業部品 | 平均分子量はＡＳ分についての重量平均分子量
1317 | ABS | 510SF | 破壊靭性 |  | ASTM D5045-93 | サーボパルサーEHF-ED50KN-20Ｌ |  | SENB |  | 12.86 | 6.4 |  | スライド | 6.77 | 無 | -20 | 1000 | 210.67 | 248.05 |  | 3.79 | [6 empty] | ダイセルポリマー株式会社 | セビアン V |  | 140000 |  | 射出成形 | 13 | 16.2 |  | 50 |  | 225 | [7 empty] | 21 | 51 | 80 | 2700 | 100 | 60 | R110 | 8 | 1.06 |  | 自動車、電機、工業部品 | 平均分子量はＡＳ分についての重量平均分子量
1318 | ABS | 510SF | 破壊靭性 |  | ASTM D5045-93 | サーボパルサーEHF-ED50KN-20Ｌ |  | SENB |  | 12.88 | 6.4 |  | スライド | 6.88 | 無 | -20 | 1000 | 201.13 | 248.05 |  | 3.61 | [6 empty] | ダイセルポリマー株式会社 | セビアン V |  | 140000 |  | 射出成形 | 13 | 16.2 |  | 50 |  | 225 | [7 empty] | 21 | 51 | 80 | 2700 | 100 | 60 | R110 | 8 | 1.06 |  | 自動車、電機、工業部品 | 平均分子量はＡＳ分についての重量平均分子量
1319 | ABS | 510SF | 破壊靭性 |  | ASTM D5045-93 | サーボパルサーEHF-ED50KN-20Ｌ |  | SENB |  | 12.86 | 6.4 |  | スライド | 6.61 | 無 | -20 | 1000 | 219.76 | 262.69 |  | 3.79 | [6 empty] | ダイセルポリマー株式会社 | セビアン V |  | 140000 |  | 射出成形 | 13 | 16.2 |  | 50 |  | 225 | [7 empty] | 21 | 51 | 80 | 2700 | 100 | 60 | R110 | 8 | 1.06 |  | 自動車、電機、工業部品 | 平均分子量はＡＳ分についての重量平均分子量
1320 | ABS | 660SF | 破壊靭性 |  | ASTM D5045-93 | サーボパルサーEHF-ED50KN-20Ｌ |  | SENB |  | 12.86 | 6.4 |  | スライド | 6.89 | 無 | -20 | 1000 | 192.08 | 224.85 |  | 4.16 | [6 empty] | ダイセルポリマー株式会社 | セビアン V |  |  |  | 射出成形 | 13 | 16.2 |  | 50 |  | 225 | [7 empty] | 45 | 47 | 70 | 2300 | 250 | 130 | R110 | 8 | 1.05
1321 | ABS | 660SF | 破壊靭性 |  | ASTM D5045-93 | サーボパルサーEHF-ED50KN-20Ｌ |  | SENB |  | 12.86 | 6.4 |  | スライド | 6.58 | 無 | -20 | 1000 | 173.39 | 211.55 |  | 3.31 | [6 empty] | ダイセルポリマー株式会社 | セビアン V |  |  |  | 射出成形 | 13 | 16.2 |  | 50 |  | 225 | [7 empty] | 45 | 47 | 70 | 2300 | 250 | 130 | R110 | 8 | 1.05
1322 | ABS | 660SF | 破壊靭性 |  | ASTM D5045-93 | サーボパルサーEHF-ED50KN-20Ｌ |  | SENB |  | 12.84 | 6.4 |  | スライド | 6.62 | 無 | -20 | 1000 | 210.81 | 242.06 |  | 4.41 | [6 empty] | ダイセルポリマー株式会社 | セビアン V |  |  |  | 射出成形 | 13 | 16.2 |  | 50 |  | 225 | [7 empty] | 45 | 47 | 70 | 2300 | 250 | 130 | R110 | 8 | 1.05
1323 | ABS | 660SF | 破壊靭性 |  | ASTM D5045-93 | サーボパルサーEHF-ED50KN-20Ｌ |  | SENB |  | 12.87 | 6.4 |  | スライド | 6.67 | 無 | -20 | 1000 | 186.86 | 238.28 |  | 3.34 | [6 empty] | ダイセルポリマー株式会社 | セビアン V |  |  |  | 射出成形 | 13 | 16.2 |  | 50 |  | 225 | [7 empty] | 45 | 47 | 70 | 2300 | 250 | 130 | R110 | 8 | 1.05
1324 | ABS | 660SF | 破壊靭性 |  | ASTM D5045-93 | サーボパルサーEHF-ED50KN-20Ｌ |  | SENB |  | 12.89 | 6.4 |  | スライド | 6.62 | 無 | -20 | 1000 | 197.28 | 250.49 |  | 3.62 | [6 empty] | ダイセルポリマー株式会社 | セビアン V |  |  |  | 射出成形 | 13 | 16.2 |  | 50 |  | 225 | [7 empty] | 45 | 47 | 70 | 2300 | 250 | 130 | R110 | 8 | 1.05
1325 | AS | 050SF | 破壊靭性 |  | ASTM D5045-93 | サーボパルサーEHF-ED50KN-20Ｌ |  | SENB |  | 12.85 | 6.4 |  | スライド | 6.83 | 無 | -20 | 1000 | 189.79 | 199.34 | 3.04 | 2.31 | [6 empty] | ダイセルポリマー株式会社 | セビアン N |  |  |  | 射出成形 | 13 | 16.2 |  | 50 |  | 200 | [7 empty] | 32 | 70 | 120 | 3600 | 20 |  | M85 | 7 | 1.07
1326 | AS | 050SF | 破壊靭性 |  | ASTM D5045-93 | サーボパルサーEHF-ED50KN-20Ｌ |  | SENB |  | 12.83 | 6.4 |  | スライド | 6.61 | 無 | -20 | 1000 | 204.22 | 204.22 | 3.10 | 2.33 | [6 empty] | ダイセルポリマー株式会社 | セビアン N |  |  |  | 射出成形 | 13 | 16.2 |  | 50 |  | 200 | [7 empty] | 32 | 70 | 120 | 3600 | 20 |  | M85 | 7 | 1.07
1327 | AS | 050SF | 破壊靭性 |  | ASTM D5045-93 | サーボパルサーEHF-ED50KN-20Ｌ |  | SENB |  | 12.82 | 6.4 |  | スライド | 6.59 | 無 | -20 | 1000 | 192.76 | 192.76 | 2.92 | 2.07 | [6 empty] | ダイセルポリマー株式会社 | セビアン N |  |  |  | 射出成形 | 13 | 16.2 |  | 50 |  | 200 | [7 empty] | 32 | 70 | 120 | 3600 | 20 |  | M85 | 7 | 1.07
1328 | AS | 050SF | 破壊靭性 |  | ASTM D5045-93 | サーボパルサーEHF-ED50KN-20Ｌ |  | SENB |  | 12.81 | 6.4 |  | スライド | 6.64 | 無 | -20 | 1000 | 195.69 | 195.69 | 3.01 | 2.20 | [6 empty] | ダイセルポリマー株式会社 | セビアン N |  |  |  | 射出成形 | 13 | 16.2 |  | 50 |  | 200 | [7 empty] | 32 | 70 | 120 | 3600 | 20 |  | M85 | 7 | 1.07
1329 | AS | 050SF | 破壊靭性 |  | ASTM D5045-93 | サーボパルサーEHF-ED50KN-20Ｌ |  | SENB |  | 12.81 | 6.4 |  | スライド | 6.65 | 無 | -20 | 1000 | 204.07 | 204.07 | 3.14 | 2.44 | [6 empty] | ダイセルポリマー株式会社 | セビアン N |  |  |  | 射出成形 | 13 | 16.2 |  | 50 |  | 200 | [7 empty] | 32 | 70 | 120 | 3600 | 20 |  | M85 | 7 | 1.07
1330 | ABS | SER91 | 破壊靭性 |  | ASTM D5045-93 | サーボパルサーEHF-ED50KN-20Ｌ |  | SENB |  | 12.86 | 6.4 |  | スライド | 6.41 | 無 | -20 | 1000 | 204.71 | 252.93 |  | 3.71 | [6 empty] | ダイセルポリマー株式会社 | セビアン |  | 120000 |  | 射出成形 | 13 | 16.2 |  | 50 |  | 225 | [7 empty] | 20 | 45 | 70 | 2300 | 130 | 70 | R110 | 8 | 1.19 |  | 電機・事務機など難燃性を要求される部品 | 平均分子量はＡＳ分についての重量平均分子量
1331 | ABS | SER91 | 破壊靭性 |  | ASTM D5045-93 | サーボパルサーEHF-ED50KN-20Ｌ |  | SENB |  | 12.9 | 6.4 |  | スライド | 6.70 | 無 | -20 | 1000 | 184.50 | 229.86 |  | 3.35 | [6 empty] | ダイセルポリマー株式会社 | セビアン |  | 120000 |  | 射出成形 | 13 | 16.2 |  | 50 |  | 225 | [7 empty] | 20 | 45 | 70 | 2300 | 130 | 70 | R110 | 8 | 1.19 |  | 電機・事務機など難燃性を要求される部品 | 平均分子量はＡＳ分についての重量平均分子量
1332 | ABS | SER91 | 破壊靭性 |  | ASTM D5045-93 | サーボパルサーEHF-ED50KN-20Ｌ |  | SENB |  | 12.87 | 6.4 |  | スライド | 6.47 | 無 | -20 | 1000 | 191.67 | 244.51 |  | 3.26 | [6 empty] | ダイセルポリマー株式会社 | セビアン |  | 120000 |  | 射出成形 | 13 | 16.2 |  | 50 |  | 225 | [7 empty] | 20 | 45 | 70 | 2300 | 130 | 70 | R110 | 8 | 1.19 |  | 電機・事務機など難燃性を要求される部品 | 平均分子量はＡＳ分についての重量平均分子量
1333 | ABS | SER91 | 破壊靭性 |  | ASTM D5045-93 | サーボパルサーEHF-ED50KN-20Ｌ |  | SENB |  | 12.86 | 6.4 |  | スライド | 6.56 | 無 | -20 | 1000 | 198.84 | 235.96 |  | 3.82 | [6 empty] | ダイセルポリマー株式会社 | セビアン |  | 120000 |  | 射出成形 | 13 | 16.2 |  | 50 |  | 225 | [7 empty] | 20 | 45 | 70 | 2300 | 130 | 70 | R110 | 8 | 1.19 |  | 電機・事務機など難燃性を要求される部品 | 平均分子量はＡＳ分についての重量平均分子量
1334 | ABS | SER91 | 破壊靭性 |  | ASTM D5045-93 | サーボパルサーEHF-ED50KN-20Ｌ |  | SENB |  | 12.85 | 6.4 |  | スライド | 6.48 | 無 | -20 | 1000 | 201.86 | 237.18 |  | 3.72 | [6 empty] | ダイセルポリマー株式会社 | セビアン |  | 120000 |  | 射出成形 | 13 | 16.2 |  | 50 |  | 225 | [7 empty] | 20 | 45 | 70 | 2300 | 130 | 70 | R110 | 8 | 1.19 |  | 電機・事務機など難燃性を要求される部品 | 平均分子量はＡＳ分についての重量平均分子量
1335 | ABS | 420 | 破壊靭性 |  | ASTM D5045-93 | サーボパルサーEHF-ED50KN-20Ｌ |  | SENB |  | 12.84 | 6.4 |  | スライド | 6.41 | 無 | -10 | 10 | 215.35 | 264.39 |  | 4.11 | [6 empty] | ダイセルポリマー株式会社 | セビアン V |  | 120000 |  | 射出成形 | 13 | 16.2 |  | 50 |  | 235 | [7 empty] | 2 | 51 | 75 | 2500 | 150 | 80 | R112 | 8 | 1.05 |  | 自動車・電気部品 | 平均分子量はＡＳ分についての重量平均分子量
1336 | ABS | 500SF | 破壊靭性 |  | ASTM D5045-93 | サーボパルサーEHF-ED50KN-20Ｌ |  | SENB |  | 12.94 | 6.4 |  | スライド | 6.31 | 無 | -10 | 10 | 222.08 | 274.88 |  | 3.81 | [6 empty] | ダイセルポリマー株式会社 | セビアン V |  |  |  | 射出成形 | 13 | 16.2 |  | 50 |  | 225 | [7 empty] | 19 | 48 | 75 | 2500 | 200 | 100 | R110 | 8 | 1.05
1337 | ABS | 510SF | 破壊靭性 |  | ASTM D5045-93 | サーボパルサーEHF-ED50KN-20Ｌ |  | SENB |  | 12.85 | 6.4 |  | スライド | 6.35 | 無 | -10 | 10 | 236.91 | 272.71 |  | 2.99 | [6 empty] | ダイセルポリマー株式会社 | セビアン V |  | 140000 |  | 射出成形 | 13 | 16.2 |  | 50 |  | 225 | [7 empty] | 21 | 51 | 80 | 2700 | 100 | 60 | R110 | 8 | 1.06 |  | 自動車、電機、工業部品 | 平均分子量はＡＳ分についての重量平均分子量
1338 | ABS | 660SF | 破壊靭性 |  | ASTM D5045-93 | サーボパルサーEHF-ED50KN-20Ｌ |  | SENB |  | 12.85 | 6.4 |  | スライド | 6.26 | 無 | -10 | 10 | 206.50 | 247.04 |  | 3.64 | [6 empty] | ダイセルポリマー株式会社 | セビアン V |  |  |  | 射出成形 | 13 | 16.2 |  | 50 |  | 225 | [7 empty] | 45 | 47 | 70 | 2300 | 250 | 130 | R110 | 8 | 1.05
1339 | AS | 050SF | 破壊靭性 |  | ASTM D5045-93 | サーボパルサーEHF-ED50KN-20Ｌ |  | SENB |  | 12.82 | 6.4 |  | スライド | 6.42 | 無 | -10 | 10 | 212.76 | 212.76 | 3.09 | 2.49 | [6 empty] | ダイセルポリマー株式会社 | セビアン N |  |  |  | 射出成形 | 13 | 16.2 |  | 50 |  | 200 | [7 empty] | 32 | 70 | 120 | 3600 | 20 |  | M85 | 7 | 1.07
1340 | ABS | SER91 | 破壊靭性 |  | ASTM D5045-93 | サーボパルサーEHF-ED50KN-20Ｌ |  | SENB |  | 12.74 | 6.4 |  | スライド | 6.26 | 無 | -10 | 10 | 197.94 | 231.63 |  | 3.85 | [6 empty] | ダイセルポリマー株式会社 | セビアン |  | 120000 |  | 射出成形 | 13 | 16.2 |  | 50 |  | 225 | [7 empty] | 20 | 45 | 70 | 2300 | 130 | 70 | R110 | 8 | 1.19 |  | 電機・事務機など難燃性を要求される部品 | 平均分子量はＡＳ分についての重量平均分子量
1341 | ABS | 420 | 破壊靭性 |  | ASTM D5045-93 | サーボパルサーEHF-ED50KN-20Ｌ |  | SENB |  | 12.84 | 6.4 |  | スライド | 6.29 | 無 | 0 | 10 | 181.56 | 269.00 |  | 2.63 | [6 empty] | ダイセルポリマー株式会社 | セビアン V |  | 120000 |  | 射出成形 | 13 | 16.2 |  | 50 |  | 235 | [7 empty] | 2 | 51 | 75 | 2500 | 150 | 80 | R112 | 8 | 1.05 |  | 自動車・電気部品 | 平均分子量はＡＳ分についての重量平均分子量
1342 | ABS | 420 | 破壊靭性 |  | ASTM D5045-93 | サーボパルサーEHF-ED50KN-20Ｌ |  | SENB |  | 12.86 | 6.4 |  | スライド | 6.66 | 無 | 0 | 10 | 180.74 | 244.38 |  | 3.98 | [6 empty] | ダイセルポリマー株式会社 | セビアン V |  | 120000 |  | 射出成形 | 13 | 16.2 |  | 50 |  | 235 | [7 empty] | 2 | 51 | 75 | 2500 | 150 | 80 | R112 | 8 | 1.05 |  | 自動車・電気部品 | 平均分子量はＡＳ分についての重量平均分子量
1343 | ABS | 420 | 破壊靭性 |  | ASTM D5045-93 | サーボパルサーEHF-ED50KN-20Ｌ |  | SENB |  | 12.96 | 6.4 |  | スライド | 6.70 | 無 | 0 | 10 | 177.40 | 250.49 |  | 3.09 | [6 empty] | ダイセルポリマー株式会社 | セビアン V |  | 120000 |  | 射出成形 | 13 | 16.2 |  | 50 |  | 235 | [7 empty] | 2 | 51 | 75 | 2500 | 150 | 80 | R112 | 8 | 1.05 |  | 自動車・電気部品 | 平均分子量はＡＳ分についての重量平均分子量
1344 | ABS | 420 | 破壊靭性 |  | ASTM D5045-93 | サーボパルサーEHF-ED50KN-20Ｌ |  | SENB |  | 12.95 | 6.4 |  | スライド | 6.80 | 無 | 0 | 10 | 173.28 | 243.28 |  | 2.92 | [6 empty] | ダイセルポリマー株式会社 | セビアン V |  | 120000 |  | 射出成形 | 13 | 16.2 |  | 50 |  | 235 | [7 empty] | 2 | 51 | 75 | 2500 | 150 | 80 | R112 | 8 | 1.05 |  | 自動車・電気部品 | 平均分子量はＡＳ分についての重量平均分子量
1345 | ABS | 420 | 破壊靭性 |  | ASTM D5045-93 | サーボパルサーEHF-ED50KN-20Ｌ |  | SENB |  | 12.97 | 6.4 |  | スライド | 6.82 | 無 | 0 | 10 | 166.44 | 246.83 |  | 2.69 | [6 empty] | ダイセルポリマー株式会社 | セビアン V |  | 120000 |  | 射出成形 | 13 | 16.2 |  | 50 |  | 235 | [7 empty] | 2 | 51 | 75 | 2500 | 150 | 80 | R112 | 8 | 1.05 |  | 自動車・電気部品 | 平均分子量はＡＳ分についての重量平均分子量
1346 | ABS | 500SF | 破壊靭性 |  | ASTM D5045-93 | サーボパルサーEHF-ED50KN-20Ｌ |  | SENB |  | 12.96 | 6.4 |  | スライド | 6.43 | 無 | 0 | 10 | 210.44 | 272.15 |  | 3.44 | [6 empty] | ダイセルポリマー株式会社 | セビアン V |  |  |  | 射出成形 | 13 | 16.2 |  | 50 |  | 225 | [7 empty] | 19 | 48 | 75 | 2500 | 200 | 100 | R110 | 8 | 1.05
1347 | ABS | 500SF | 破壊靭性 |  | ASTM D5045-93 | サーボパルサーEHF-ED50KN-20Ｌ |  | SENB |  | 12.94 | 6.4 |  | スライド | 6.90 | 無 | 0 | 10 | 161.29 | 201.54 |  | 2.35 | [6 empty] | ダイセルポリマー株式会社 | セビアン V |  |  |  | 射出成形 | 13 | 16.2 |  | 50 |  | 225 | [7 empty] | 19 | 48 | 75 | 2500 | 200 | 100 | R110 | 8 | 1.05
1348 | ABS | 500SF | 破壊靭性 |  | ASTM D5045-93 | サーボパルサーEHF-ED50KN-20Ｌ |  | SENB |  | 12.94 | 6.4 |  | スライド | 6.85 | 無 | 0 | 10 | 172.88 | 237.18 |  | 2.60 | [6 empty] | ダイセルポリマー株式会社 | セビアン V |  |  |  | 射出成形 | 13 | 16.2 |  | 50 |  | 225 | [7 empty] | 19 | 48 | 75 | 2500 | 200 | 100 | R110 | 8 | 1.05
1349 | ABS | 500SF | 破壊靭性 |  | ASTM D5045-93 | サーボパルサーEHF-ED50KN-20Ｌ |  | SENB |  | 12.96 | 6.4 |  | スライド | 6.66 | 無 | 0 | 10 | 186.36 | 250.61 |  | 2.92 | [6 empty] | ダイセルポリマー株式会社 | セビアン V |  |  |  | 射出成形 | 13 | 16.2 |  | 50 |  | 225 | [7 empty] | 19 | 48 | 75 | 2500 | 200 | 100 | R110 | 8 | 1.05
1350 | ABS | 500SF | 破壊靭性 |  | ASTM D5045-93 | サーボパルサーEHF-ED50KN-20Ｌ |  | SENB |  | 12.94 | 6.4 |  | スライド | 6.70 | 無 | 0 | 10 | 191.85 | 248.92 |  | 3.34 | [6 empty] | ダイセルポリマー株式会社 | セビアン V |  |  |  | 射出成形 | 13 | 16.2 |  | 50 |  | 225 | [7 empty] | 19 | 48 | 75 | 2500 | 200 | 100 | R110 | 8 | 1.05
1351 | ABS | 510SF | 破壊靭性 |  | ASTM D5045-93 | サーボパルサーEHF-ED50KN-20Ｌ |  | SENB |  | 12.88 | 6.4 |  | スライド | 6.27 | 無 | 0 | 10 | 222.45 | 279.18 |  | 3.62 | [6 empty] | ダイセルポリマー株式会社 | セビアン V |  | 140000 |  | 射出成形 | 13 | 16.2 |  | 50 |  | 225 | [7 empty] | 21 | 51 | 80 | 2700 | 100 | 60 | R110 | 8 | 1.06 |  | 自動車、電機、工業部品 | 平均分子量はＡＳ分についての重量平均分子量
1352 | ABS | 510SF | 破壊靭性 |  | ASTM D5045-93 | サーボパルサーEHF-ED50KN-20Ｌ |  | SENB |  | 12.9 | 6.4 |  | スライド | 6.86 | 無 | 0 | 10 | 185.88 | 240.84 |  | 3.08 | [6 empty] | ダイセルポリマー株式会社 | セビアン V |  | 140000 |  | 射出成形 | 13 | 16.2 |  | 50 |  | 225 | [7 empty] | 21 | 51 | 80 | 2700 | 100 | 60 | R110 | 8 | 1.06 |  | 自動車、電機、工業部品 | 平均分子量はＡＳ分についての重量平均分子量
1353 | ABS | 510SF | 破壊靭性 |  | ASTM D5045-93 | サーボパルサーEHF-ED50KN-20Ｌ |  | SENB |  | 12.93 | 6.4 |  | スライド | 6.79 | 無 | 0 | 10 | 166.72 | 246.95 |  | 2.31 | [6 empty] | ダイセルポリマー株式会社 | セビアン V |  | 140000 |  | 射出成形 | 13 | 16.2 |  | 50 |  | 225 | [7 empty] | 21 | 51 | 80 | 2700 | 100 | 60 | R110 | 8 | 1.06 |  | 自動車、電機、工業部品 | 平均分子量はＡＳ分についての重量平均分子量
1354 | ABS | 510SF | 破壊靭性 |  | ASTM D5045-93 | サーボパルサーEHF-ED50KN-20Ｌ |  | SENB |  | 12.89 | 6.4 |  | スライド | 6.52 | 無 | 0 | 10 | 200.80 | 262.94 |  | 3.27 | [6 empty] | ダイセルポリマー株式会社 | セビアン V |  | 140000 |  | 射出成形 | 13 | 16.2 |  | 50 |  | 225 | [7 empty] | 21 | 51 | 80 | 2700 | 100 | 60 | R110 | 8 | 1.06 |  | 自動車、電機、工業部品 | 平均分子量はＡＳ分についての重量平均分子量
1355 | ABS | 510SF | 破壊靭性 |  | ASTM D5045-93 | サーボパルサーEHF-ED50KN-20Ｌ |  | SENB |  | 12.91 | 6.4 |  | スライド | 6.73 | 無 | 0 | 10 | 166.68 | 250.61 |  | 2.25 | [6 empty] | ダイセルポリマー株式会社 | セビアン V |  | 140000 |  | 射出成形 | 13 | 16.2 |  | 50 |  | 225 | [7 empty] | 21 | 51 | 80 | 2700 | 100 | 60 | R110 | 8 | 1.06 |  | 自動車、電機、工業部品 | 平均分子量はＡＳ分についての重量平均分子量
1356 | ABS | 660SF | 破壊靭性 |  | ASTM D5045-93 | サーボパルサーEHF-ED50KN-20Ｌ |  | SENB |  | 12.82 | 6.4 |  | スライド | 6.28 | 無 | 0 | 10 | 154.01 | 242.43 |  | 1.86 | [6 empty] | ダイセルポリマー株式会社 | セビアン V |  |  |  | 射出成形 | 13 | 16.2 |  | 50 |  | 225 | [7 empty] | 45 | 47 | 70 | 2300 | 250 | 130 | R110 | 8 | 1.05
1357 | ABS | 660SF | 破壊靭性 |  | ASTM D5045-93 | サーボパルサーEHF-ED50KN-20Ｌ |  | SENB |  | 12.95 | 6.4 |  | スライド | 7.00 | 無 | 0 | 10 | 161.01 | 201.66 |  | 3.14 | [6 empty] | ダイセルポリマー株式会社 | セビアン V |  |  |  | 射出成形 | 13 | 16.2 |  | 50 |  | 225 | [7 empty] | 45 | 47 | 70 | 2300 | 250 | 130 | R110 | 8 | 1.05
1358 | ABS | 660SF | 破壊靭性 |  | ASTM D5045-93 | サーボパルサーEHF-ED50KN-20Ｌ |  | SENB |  | 12.88 | 6.4 |  | スライド | 6.59 | 無 | 0 | 10 | 158.51 | 224.97 |  | 2.35 | [6 empty] | ダイセルポリマー株式会社 | セビアン V |  |  |  | 射出成形 | 13 | 16.2 |  | 50 |  | 225 | [7 empty] | 45 | 47 | 70 | 2300 | 250 | 130 | R110 | 8 | 1.05
1359 | ABS | 660SF | 破壊靭性 |  | ASTM D5045-93 | サーボパルサーEHF-ED50KN-20Ｌ |  | SENB |  | 12.9 | 6.4 |  | スライド | 6.72 | 無 | 0 | 10 | 153.08 | 217.65 |  | 2.32 | [6 empty] | ダイセルポリマー株式会社 | セビアン V |  |  |  | 射出成形 | 13 | 16.2 |  | 50 |  | 225 | [7 empty] | 45 | 47 | 70 | 2300 | 250 | 130 | R110 | 8 | 1.05
1360 | ABS | 660SF | 破壊靭性 |  | ASTM D5045-93 | サーボパルサーEHF-ED50KN-20Ｌ |  | SENB |  | 12.88 | 6.4 |  | スライド | 6.70 | 無 | 0 | 10 | 159.53 | 210.33 |  | 2.56 | [6 empty] | ダイセルポリマー株式会社 | セビアン V |  |  |  | 射出成形 | 13 | 16.2 |  | 50 |  | 225 | [7 empty] | 45 | 47 | 70 | 2300 | 250 | 130 | R110 | 8 | 1.05
1361 | AS | 050SF | 破壊靭性 |  | ASTM D5045-93 | サーボパルサーEHF-ED50KN-20Ｌ |  | SENB |  | 12.83 | 6.4 |  | スライド | 6.32 | 無 | 0 | 10 | 203.62 | 203.62 | 2.88 | 2.13 | [6 empty] | ダイセルポリマー株式会社 | セビアン N |  |  |  | 射出成形 | 13 | 16.2 |  | 50 |  | 200 | [7 empty] | 32 | 70 | 120 | 3600 | 20 |  | M85 | 7 | 1.07
1362 | AS | 050SF | 破壊靭性 |  | ASTM D5045-93 | サーボパルサーEHF-ED50KN-20Ｌ |  | SENB |  | 12.88 | 6.4 |  | スライド | 6.94 | 無 | 0 | 10 | 160.73 | 193.24 |  | 1.64 | [6 empty] | ダイセルポリマー株式会社 | セビアン N |  |  |  | 射出成形 | 13 | 16.2 |  | 50 |  | 200 | [7 empty] | 32 | 70 | 120 | 3600 | 20 |  | M85 | 7 | 1.07
1363 | AS | 050SF | 破壊靭性 |  | ASTM D5045-93 | サーボパルサーEHF-ED50KN-20Ｌ |  | SENB |  | 12.87 | 6.4 |  | スライド | 7.05 | 無 | 0 | 10 | 190.79 | 190.79 | 3.23 | 2.59 | [6 empty] | ダイセルポリマー株式会社 | セビアン N |  |  |  | 射出成形 | 13 | 16.2 |  | 50 |  | 200 | [7 empty] | 32 | 70 | 120 | 3600 | 20 |  | M85 | 7 | 1.07
1364 | AS | 050SF | 破壊靭性 |  | ASTM D5045-93 | サーボパルサーEHF-ED50KN-20Ｌ |  | SENB |  | 12.93 | 6.4 |  | スライド | 6.84 | 無 | 0 | 10 | 171.52 | 208.63 |  | 1.94 | [6 empty] | ダイセルポリマー株式会社 | セビアン N |  |  |  | 射出成形 | 13 | 16.2 |  | 50 |  | 200 | [7 empty] | 32 | 70 | 120 | 3600 | 20 |  | M85 | 7 | 1.07
1365 | AS | 050SF | 破壊靭性 |  | ASTM D5045-93 | サーボパルサーEHF-ED50KN-20Ｌ |  | SENB |  | 12.82 | 6.4 |  | スライド | 6.97 | 無 | 0 | 10 | 170.50 | 187.13 | 2.85 | 2.11 | [6 empty] | ダイセルポリマー株式会社 | セビアン N |  |  |  | 射出成形 | 13 | 16.2 |  | 50 |  | 200 | [7 empty] | 32 | 70 | 120 | 3600 | 20 |  | M85 | 7 | 1.07
1366 | ABS | SER91 | 破壊靭性 |  | ASTM D5045-93 | サーボパルサーEHF-ED50KN-20Ｌ |  | SENB |  | 12.83 | 6.4 |  | スライド | 6.22 | 無 | 0 | 10 | 184.56 | 233.83 |  | 3.13 | [6 empty] | ダイセルポリマー株式会社 | セビアン |  | 120000 |  | 射出成形 | 13 | 16.2 |  | 50 |  | 225 | [7 empty] | 20 | 45 | 70 | 2300 | 130 | 70 | R110 | 8 | 1.19 |  | 電機・事務機など難燃性を要求される部品 | 平均分子量はＡＳ分についての重量平均分子量
1367 | ABS | SER91 | 破壊靭性 |  | ASTM D5045-93 | サーボパルサーEHF-ED50KN-20Ｌ |  | SENB |  | 12.9 | 6.4 |  | スライド | 6.69 | 無 | 0 | 10 | 154.91 | 206.66 |  | 2.47 | [6 empty] | ダイセルポリマー株式会社 | セビアン |  | 120000 |  | 射出成形 | 13 | 16.2 |  | 50 |  | 225 | [7 empty] | 20 | 45 | 70 | 2300 | 130 | 70 | R110 | 8 | 1.19 |  | 電機・事務機など難燃性を要求される部品 | 平均分子量はＡＳ分についての重量平均分子量
1368 | ABS | SER91 | 破壊靭性 |  | ASTM D5045-93 | サーボパルサーEHF-ED50KN-20Ｌ |  | SENB |  | 12.93 | 6.4 |  | スライド | 6.73 | 無 | 0 | 10 | 150.25 | 208.98 |  | 2.31 | [6 empty] | ダイセルポリマー株式会社 | セビアン |  | 120000 |  | 射出成形 | 13 | 16.2 |  | 50 |  | 225 | [7 empty] | 20 | 45 | 70 | 2300 | 130 | 70 | R110 | 8 | 1.19 |  | 電機・事務機など難燃性を要求される部品 | 平均分子量はＡＳ分についての重量平均分子量
1369 | ABS | SER91 | 破壊靭性 |  | ASTM D5045-93 | サーボパルサーEHF-ED50KN-20Ｌ |  | SENB |  | 12.92 | 6.4 |  | スライド | 6.54 | 無 | 0 | 10 | 157.52 | 231.08 |  | 2.35 | [6 empty] | ダイセルポリマー株式会社 | セビアン |  | 120000 |  | 射出成形 | 13 | 16.2 |  | 50 |  | 225 | [7 empty] | 20 | 45 | 70 | 2300 | 130 | 70 | R110 | 8 | 1.19 |  | 電機・事務機など難燃性を要求される部品 | 平均分子量はＡＳ分についての重量平均分子量
1370 | ABS | SER91 | 破壊靭性 |  | ASTM D5045-93 | サーボパルサーEHF-ED50KN-20Ｌ |  | SENB |  | 12.98 | 6.4 |  | スライド | 6.50 | 無 | 0 | 10 | 173.25 | 243.16 |  | 2.73 | [6 empty] | ダイセルポリマー株式会社 | セビアン |  | 120000 |  | 射出成形 | 13 | 16.2 |  | 50 |  | 225 | [7 empty] | 20 | 45 | 70 | 2300 | 130 | 70 | R110 | 8 | 1.19 |  | 電機・事務機など難燃性を要求される部品 | 平均分子量はＡＳ分についての重量平均分子量
1371 | ABS | 420 | 破壊靭性 |  | ASTM D5045-93 | サーボパルサーEHF-ED50KN-20Ｌ |  | SENB |  | 12.88 | 6.4 |  | スライド | 6.57 | 無 | 0 | 100 | 181.23 | 241.94 |  | 3.21 | [6 empty] | ダイセルポリマー株式会社 | セビアン V |  | 120000 |  | 射出成形 | 13 | 16.2 |  | 50 |  | 235 | [7 empty] | 2 | 51 | 75 | 2500 | 150 | 80 | R112 | 8 | 1.05 |  | 自動車・電気部品 | 平均分子量はＡＳ分についての重量平均分子量
1372 | ABS | 420 | 破壊靭性 |  | ASTM D5045-93 | サーボパルサーEHF-ED50KN-20Ｌ |  | SENB |  | 12.94 | 6.4 |  | スライド | 6.61 | 無 | 0 | 100 | 179.63 | 250.61 |  | 2.94 | [6 empty] | ダイセルポリマー株式会社 | セビアン V |  | 120000 |  | 射出成形 | 13 | 16.2 |  | 50 |  | 235 | [7 empty] | 2 | 51 | 75 | 2500 | 150 | 80 | R112 | 8 | 1.05 |  | 自動車・電気部品 | 平均分子量はＡＳ分についての重量平均分子量
1373 | ABS | 420 | 破壊靭性 |  | ASTM D5045-93 | サーボパルサーEHF-ED50KN-20Ｌ |  | SENB |  | 12.95 | 6.4 |  | スライド | 6.76 | 無 | 0 | 100 | 179.96 | 254.27 |  | 3.03 | [6 empty] | ダイセルポリマー株式会社 | セビアン V |  | 120000 |  | 射出成形 | 13 | 16.2 |  | 50 |  | 235 | [7 empty] | 2 | 51 | 75 | 2500 | 150 | 80 | R112 | 8 | 1.05 |  | 自動車・電気部品 | 平均分子量はＡＳ分についての重量平均分子量
1374 | ABS | 420 | 破壊靭性 |  | ASTM D5045-93 | サーボパルサーEHF-ED50KN-20Ｌ |  | SENB |  | 13.02 | 6.4 |  | スライド | 6.69 | 無 | 0 | 100 | 192.14 | 254.45 |  | 3.50 | [6 empty] | ダイセルポリマー株式会社 | セビアン V |  | 120000 |  | 射出成形 | 13 | 16.2 |  | 50 |  | 235 | [7 empty] | 2 | 51 | 75 | 2500 | 150 | 80 | R112 | 8 | 1.05 |  | 自動車・電気部品 | 平均分子量はＡＳ分についての重量平均分子量
1375 | ABS | 420 | 破壊靭性 |  | ASTM D5045-93 | サーボパルサーEHF-ED50KN-20Ｌ |  | SENB |  | 12.88 | 6.4 |  | スライド | 6.74 | 無 | 0 | 100 | 186.09 | 249.27 |  | 3.50 | [6 empty] | ダイセルポリマー株式会社 | セビアン V |  | 120000 |  | 射出成形 | 13 | 16.2 |  | 50 |  | 235 | [7 empty] | 2 | 51 | 75 | 2500 | 150 | 80 | R112 | 8 | 1.05 |  | 自動車・電気部品 | 平均分子量はＡＳ分についての重量平均分子量
1376 | ABS | 500SF | 破壊靭性 |  | ASTM D5045-93 | サーボパルサーEHF-ED50KN-20Ｌ |  | SENB |  | 12.97 | 6.4 |  | スライド | 6.81 | 無 | 0 | 100 | 192.79 | 242.76 |  | 3.56 | [6 empty] | ダイセルポリマー株式会社 | セビアン V |  |  |  | 射出成形 | 13 | 16.2 |  | 50 |  | 225 | [7 empty] | 19 | 48 | 75 | 2500 | 200 | 100 | R110 | 8 | 1.05
1377 | ABS | 500SF | 破壊靭性 |  | ASTM D5045-93 | サーボパルサーEHF-ED50KN-20Ｌ |  | SENB |  | 12.91 | 6.4 |  | スライド | 6.70 | 無 | 0 | 100 | 181.41 | 246.95 |  | 2.83 | [6 empty] | ダイセルポリマー株式会社 | セビアン V |  |  |  | 射出成形 | 13 | 16.2 |  | 50 |  | 225 | [7 empty] | 19 | 48 | 75 | 2500 | 200 | 100 | R110 | 8 | 1.05
1378 | ABS | 500SF | 破壊靭性 |  | ASTM D5045-93 | サーボパルサーEHF-ED50KN-20Ｌ |  | SENB |  | 12.98 | 6.4 |  | スライド | 6.88 | 無 | 0 | 100 | 182.23 | 240.72 |  | 3.28 | [6 empty] | ダイセルポリマー株式会社 | セビアン V |  |  |  | 射出成形 | 13 | 16.2 |  | 50 |  | 225 | [7 empty] | 19 | 48 | 75 | 2500 | 200 | 100 | R110 | 8 | 1.05
1379 | ABS | 500SF | 破壊靭性 |  | ASTM D5045-93 | サーボパルサーEHF-ED50KN-20Ｌ |  | SENB |  | 12.91 | 6.4 |  | スライド | 6.73 | 無 | 0 | 100 | 192.50 | 246.83 |  | 3.49 | [6 empty] | ダイセルポリマー株式会社 | セビアン V |  |  |  | 射出成形 | 13 | 16.2 |  | 50 |  | 225 | [7 empty] | 19 | 48 | 75 | 2500 | 200 | 100 | R110 | 8 | 1.05
1380 | ABS | 500SF | 破壊靭性 |  | ASTM D5045-93 | サーボパルサーEHF-ED50KN-20Ｌ |  | SENB |  | 12.9 | 6.4 |  | スライド | 6.87 | 無 | 0 | 100 | 176.64 | 232.30 |  | 3.05 | [6 empty] | ダイセルポリマー株式会社 | セビアン V |  |  |  | 射出成形 | 13 | 16.2 |  | 50 |  | 225 | [7 empty] | 19 | 48 | 75 | 2500 | 200 | 100 | R110 | 8 | 1.05
1381 | ABS | 510SF | 破壊靭性 |  | ASTM D5045-93 | サーボパルサーEHF-ED50KN-20Ｌ |  | SENB |  | 12.87 | 6.4 |  | スライド | 6.76 | 無 | 0 | 100 | 187.62 | 246.83 |  | 3.14 | [6 empty] | ダイセルポリマー株式会社 | セビアン V |  | 140000 |  | 射出成形 | 13 | 16.2 |  | 50 |  | 225 | [7 empty] | 21 | 51 | 80 | 2700 | 100 | 60 | R110 | 8 | 1.06 |  | 自動車、電機、工業部品 | 平均分子量はＡＳ分についての重量平均分子量
1382 | ABS | 510SF | 破壊靭性 |  | ASTM D5045-93 | サーボパルサーEHF-ED50KN-20Ｌ |  | SENB |  | 12.87 | 6.4 |  | スライド | 6.66 | 無 | 0 | 100 | 207.27 | 252.65 |  | 3.69 | [6 empty] | ダイセルポリマー株式会社 | セビアン V |  | 140000 |  | 射出成形 | 13 | 16.2 |  | 50 |  | 225 | [7 empty] | 21 | 51 | 80 | 2700 | 100 | 60 | R110 | 8 | 1.06 |  | 自動車、電機、工業部品 | 平均分子量はＡＳ分についての重量平均分子量
1383 | ABS | 510SF | 破壊靭性 |  | ASTM D5045-93 | サーボパルサーEHF-ED50KN-20Ｌ |  | SENB |  | 12.86 | 6.4 |  | スライド | 6.70 | 無 | 0 | 100 | 199.87 | 249.27 |  | 3.51 | [6 empty] | ダイセルポリマー株式会社 | セビアン V |  | 140000 |  | 射出成形 | 13 | 16.2 |  | 50 |  | 225 | [7 empty] | 21 | 51 | 80 | 2700 | 100 | 60 | R110 | 8 | 1.06 |  | 自動車、電機、工業部品 | 平均分子量はＡＳ分についての重量平均分子量
1384 | ABS | 510SF | 破壊靭性 |  | ASTM D5045-93 | サーボパルサーEHF-ED50KN-20Ｌ |  | SENB |  | 12.85 | 6.4 |  | スライド | 6.73 | 無 | 0 | 100 | 185.14 | 243.29 |  | 2.83 | [6 empty] | ダイセルポリマー株式会社 | セビアン V |  | 140000 |  | 射出成形 | 13 | 16.2 |  | 50 |  | 225 | [7 empty] | 21 | 51 | 80 | 2700 | 100 | 60 | R110 | 8 | 1.06 |  | 自動車、電機、工業部品 | 平均分子量はＡＳ分についての重量平均分子量
1385 | ABS | 510SF | 破壊靭性 |  | ASTM D5045-93 | サーボパルサーEHF-ED50KN-20Ｌ |  | SENB |  | 12.88 | 6.4 |  | スライド | 6.57 | 無 | 0 | 100 | 188.53 | 259.15 |  | 2.71 | [6 empty] | ダイセルポリマー株式会社 | セビアン V |  | 140000 |  | 射出成形 | 13 | 16.2 |  | 50 |  | 225 | [7 empty] | 21 | 51 | 80 | 2700 | 100 | 60 | R110 | 8 | 1.06 |  | 自動車、電機、工業部品 | 平均分子量はＡＳ分についての重量平均分子量
1386 | ABS | 660SF | 破壊靭性 |  | ASTM D5045-93 | サーボパルサーEHF-ED50KN-20Ｌ |  | SENB |  | 12.91 | 6.4 |  | スライド | 7.02 | 無 | 0 | 100 | 159.72 | 201.78 |  | 3.09 | [6 empty] | ダイセルポリマー株式会社 | セビアン V |  |  |  | 射出成形 | 13 | 16.2 |  | 50 |  | 225 | [7 empty] | 45 | 47 | 70 | 2300 | 250 | 130 | R110 | 8 | 1.05
1387 | ABS | 660SF | 破壊靭性 |  | ASTM D5045-93 | サーボパルサーEHF-ED50KN-20Ｌ |  | SENB |  | 12.9 | 6.4 |  | スライド | 6.75 | 無 | 0 | 100 | 169.17 | 218.87 |  | 3.04 | [6 empty] | ダイセルポリマー株式会社 | セビアン V |  |  |  | 射出成形 | 13 | 16.2 |  | 50 |  | 225 | [7 empty] | 45 | 47 | 70 | 2300 | 250 | 130 | R110 | 8 | 1.05
1388 | ABS | 660SF | 破壊靭性 |  | ASTM D5045-93 | サーボパルサーEHF-ED50KN-20Ｌ |  | SENB |  | 12.85 | 6.4 |  | スライド | 6.71 | 無 | 0 | 100 | 158.09 | 220.92 |  | 2.54 | [6 empty] | ダイセルポリマー株式会社 | セビアン V |  |  |  | 射出成形 | 13 | 16.2 |  | 50 |  | 225 | [7 empty] | 45 | 47 | 70 | 2300 | 250 | 130 | R110 | 8 | 1.05
1389 | ABS | 660SF | 破壊靭性 |  | ASTM D5045-93 | サーボパルサーEHF-ED50KN-20Ｌ |  | SENB |  | 12.91 | 6.4 |  | スライド | 6.64 | 無 | 0 | 100 | 161.87 | 226.20 |  | 2.39 | [6 empty] | ダイセルポリマー株式会社 | セビアン V |  |  |  | 射出成形 | 13 | 16.2 |  | 50 |  | 225 | [7 empty] | 45 | 47 | 70 | 2300 | 250 | 130 | R110 | 8 | 1.05
1390 | ABS | 660SF | 破壊靭性 |  | ASTM D5045-93 | サーボパルサーEHF-ED50KN-20Ｌ |  | SENB |  | 12.9 | 6.4 |  | スライド | 6.89 | 無 | 0 | 100 | 159.11 | 226.20 |  | 2.61 | [6 empty] | ダイセルポリマー株式会社 | セビアン V |  |  |  | 射出成形 | 13 | 16.2 |  | 50 |  | 225 | [7 empty] | 45 | 47 | 70 | 2300 | 250 | 130 | R110 | 8 | 1.05
1391 | AS | 050SF | 破壊靭性 |  | ASTM D5045-93 | サーボパルサーEHF-ED50KN-20Ｌ |  | SENB |  | 12.86 | 6.4 |  | スライド | 6.96 | 無 | 0 | 100 | 199.86 | 220.09 |  | 2.93 | [6 empty] | ダイセルポリマー株式会社 | セビアン N |  |  |  | 射出成形 | 13 | 16.2 |  | 50 |  | 200 | [7 empty] | 32 | 70 | 120 | 3600 | 20 |  | M85 | 7 | 1.07
1392 | AS | 050SF | 破壊靭性 |  | ASTM D5045-93 | サーボパルサーEHF-ED50KN-20Ｌ |  | SENB |  | 12.88 | 6.4 |  | スライド | 6.56 | 無 | 0 | 100 | 207.80 | 220.01 | 3.09 | 2.54 | [6 empty] | ダイセルポリマー株式会社 | セビアン N |  |  |  | 射出成形 | 13 | 16.2 |  | 50 |  | 200 | [7 empty] | 32 | 70 | 120 | 3600 | 20 |  | M85 | 7 | 1.07
1393 | AS | 050SF | 破壊靭性 |  | ASTM D5045-93 | サーボパルサーEHF-ED50KN-20Ｌ |  | SENB |  | 12.86 | 6.4 |  | スライド | 6.78 | 無 | 0 | 100 | 197.89 | 206.54 | 3.12 | 2.64 | [6 empty] | ダイセルポリマー株式会社 | セビアン N |  |  |  | 射出成形 | 13 | 16.2 |  | 50 |  | 200 | [7 empty] | 32 | 70 | 120 | 3600 | 20 |  | M85 | 7 | 1.07
1394 | AS | 050SF | 破壊靭性 |  | ASTM D5045-93 | サーボパルサーEHF-ED50KN-20Ｌ |  | SENB |  | 12.9 | 6.4 |  | スライド | 6.75 | 無 | 0 | 100 | 215.21 | 215.21 | 3.35 | 2.93 | [6 empty] | ダイセルポリマー株式会社 | セビアン N |  |  |  | 射出成形 | 13 | 16.2 |  | 50 |  | 200 | [7 empty] | 32 | 70 | 120 | 3600 | 20 |  | M85 | 7 | 1.07
1395 | AS | 050SF | 破壊靭性 |  | ASTM D5045-93 | サーボパルサーEHF-ED50KN-20Ｌ |  | SENB |  | 12.87 | 6.4 |  | スライド | 6.74 | 無 | 0 | 100 | 199.00 | 215.09 | 3.10 | 2.42 | [6 empty] | ダイセルポリマー株式会社 | セビアン N |  |  |  | 射出成形 | 13 | 16.2 |  | 50 |  | 200 | [7 empty] | 32 | 70 | 120 | 3600 | 20 |  | M85 | 7 | 1.07
1396 | ABS | SER91 | 破壊靭性 |  | ASTM D5045-93 | サーボパルサーEHF-ED50KN-20Ｌ |  | SENB |  | 12.91 | 6.4 |  | スライド | 6.48 | 無 | 0 | 100 | 182.96 | 235.96 |  | 3.20 | [6 empty] | ダイセルポリマー株式会社 | セビアン |  | 120000 |  | 射出成形 | 13 | 16.2 |  | 50 |  | 225 | [7 empty] | 20 | 45 | 70 | 2300 | 130 | 70 | R110 | 8 | 1.19 |  | 電機・事務機など難燃性を要求される部品 | 平均分子量はＡＳ分についての重量平均分子量
1397 | ABS | SER91 | 破壊靭性 |  | ASTM D5045-93 | サーボパルサーEHF-ED50KN-20Ｌ |  | SENB |  | 12.89 | 6.4 |  | スライド | 6.45 | 無 | 0 | 100 | 174.41 | 232.18 |  | 2.96 | [6 empty] | ダイセルポリマー株式会社 | セビアン |  | 120000 |  | 射出成形 | 13 | 16.2 |  | 50 |  | 225 | [7 empty] | 20 | 45 | 70 | 2300 | 130 | 70 | R110 | 8 | 1.19 |  | 電機・事務機など難燃性を要求される部品 | 平均分子量はＡＳ分についての重量平均分子量
1398 | ABS | SER91 | 破壊靭性 |  | ASTM D5045-93 | サーボパルサーEHF-ED50KN-20Ｌ |  | SENB |  | 12.84 | 6.4 |  | スライド | 6.42 | 無 | 0 | 100 | 191.78 | 244.38 |  | 3.54 | [6 empty] | ダイセルポリマー株式会社 | セビアン |  | 120000 |  | 射出成形 | 13 | 16.2 |  | 50 |  | 225 | [7 empty] | 20 | 45 | 70 | 2300 | 130 | 70 | R110 | 8 | 1.19 |  | 電機・事務機など難燃性を要求される部品 | 平均分子量はＡＳ分についての重量平均分子量
1399 | ABS | SER91 | 破壊靭性 |  | ASTM D5045-93 | サーボパルサーEHF-ED50KN-20Ｌ |  | SENB |  | 12.9 | 6.4 |  | スライド | 6.59 | 無 | 0 | 100 | 170.05 | 222.53 |  | 2.97 | [6 empty] | ダイセルポリマー株式会社 | セビアン |  | 120000 |  | 射出成形 | 13 | 16.2 |  | 50 |  | 225 | [7 empty] | 20 | 45 | 70 | 2300 | 130 | 70 | R110 | 8 | 1.19 |  | 電機・事務機など難燃性を要求される部品 | 平均分子量はＡＳ分についての重量平均分子量
1400 | ABS | SER91 | 破壊靭性 |  | ASTM D5045-93 | サーボパルサーEHF-ED50KN-20Ｌ |  | SENB |  | 12.9 | 6.4 |  | スライド | 6.56 | 無 | 0 | 100 | 159.32 | 226.19 |  | 2.44 | [6 empty] | ダイセルポリマー株式会社 | セビアン |  | 120000 |  | 射出成形 | 13 | 16.2 |  | 50 |  | 225 | [7 empty] | 20 | 45 | 70 | 2300 | 130 | 70 | R110 | 8 | 1.19 |  | 電機・事務機など難燃性を要求される部品 | 平均分子量はＡＳ分についての重量平均分子量
1401 | ABS | 420 | 破壊靭性 |  | ASTM D5045-93 | サーボパルサーEHF-ED50KN-20Ｌ |  | SENB |  | 12.9 | 6.4 |  | スライド | 6.75 | 無 | 0 | 1000 | 180.07 | 249.27 |  | 3.06 | [6 empty] | ダイセルポリマー株式会社 | セビアン V |  | 120000 |  | 射出成形 | 13 | 16.2 |  | 50 |  | 235 | [7 empty] | 2 | 51 | 75 | 2500 | 150 | 80 | R112 | 8 | 1.05 |  | 自動車・電気部品 | 平均分子量はＡＳ分についての重量平均分子量
1402 | ABS | 420 | 破壊靭性 |  | ASTM D5045-93 | サーボパルサーEHF-ED50KN-20Ｌ |  | SENB |  | 13.25 | 6.4 |  | スライド | 6.78 | 無 | 0 | 1000 | 199.88 | 254.27 |  | 3.79 | [6 empty] | ダイセルポリマー株式会社 | セビアン V |  | 120000 |  | 射出成形 | 13 | 16.2 |  | 50 |  | 235 | [7 empty] | 2 | 51 | 75 | 2500 | 150 | 80 | R112 | 8 | 1.05 |  | 自動車・電気部品 | 平均分子量はＡＳ分についての重量平均分子量
1403 | ABS | 420 | 破壊靭性 |  | ASTM D5045-93 | サーボパルサーEHF-ED50KN-20Ｌ |  | SENB |  | 12.92 | 6.4 |  | スライド | 6.59 | 無 | 0 | 1000 | 207.61 | 271.36 |  | 4.04 | [6 empty] | ダイセルポリマー株式会社 | セビアン V |  | 120000 |  | 射出成形 | 13 | 16.2 |  | 50 |  | 235 | [7 empty] | 2 | 51 | 75 | 2500 | 150 | 80 | R112 | 8 | 1.05 |  | 自動車・電気部品 | 平均分子量はＡＳ分についての重量平均分子量
1404 | ABS | 420 | 破壊靭性 |  | ASTM D5045-93 | サーボパルサーEHF-ED50KN-20Ｌ |  | SENB |  | 12.89 | 6.4 |  | スライド | 6.78 | 無 | 0 | 1000 | 188.42 | 244.51 |  | 3.63 | [6 empty] | ダイセルポリマー株式会社 | セビアン V |  | 120000 |  | 射出成形 | 13 | 16.2 |  | 50 |  | 235 | [7 empty] | 2 | 51 | 75 | 2500 | 150 | 80 | R112 | 8 | 1.05 |  | 自動車・電気部品 | 平均分子量はＡＳ分についての重量平均分子量
1405 | ABS | 420 | 破壊靭性 |  | ASTM D5045-93 | サーボパルサーEHF-ED50KN-20Ｌ |  | SENB |  | 12.8 | 6.4 |  | スライド | 6.53 | 無 | 0 | 1000 | 176.16 | 250.61 |  | 2.80 | [6 empty] | ダイセルポリマー株式会社 | セビアン V |  | 120000 |  | 射出成形 | 13 | 16.2 |  | 50 |  | 235 | [7 empty] | 2 | 51 | 75 | 2500 | 150 | 80 | R112 | 8 | 1.05 |  | 自動車・電気部品 | 平均分子量はＡＳ分についての重量平均分子量
1406 | ABS | 500SF | 破壊靭性 |  | ASTM D5045-93 | サーボパルサーEHF-ED50KN-20Ｌ |  | SENB |  | 12.95 | 6.4 |  | スライド | 6.86 | 無 | 0 | 1000 | 188.44 | 249.27 |  | 3.37 | [6 empty] | ダイセルポリマー株式会社 | セビアン V |  |  |  | 射出成形 | 13 | 16.2 |  | 50 |  | 225 | [7 empty] | 19 | 48 | 75 | 2500 | 200 | 100 | R110 | 8 | 1.05
1407 | ABS | 500SF | 破壊靭性 |  | ASTM D5045-93 | サーボパルサーEHF-ED50KN-20Ｌ |  | SENB |  | 12.94 | 6.4 |  | スライド | 6.77 | 無 | 0 | 1000 | 204.25 | 252.93 |  | 4.06 | [6 empty] | ダイセルポリマー株式会社 | セビアン V |  |  |  | 射出成形 | 13 | 16.2 |  | 50 |  | 225 | [7 empty] | 19 | 48 | 75 | 2500 | 200 | 100 | R110 | 8 | 1.05
1408 | ABS | 500SF | 破壊靭性 |  | ASTM D5045-93 | サーボパルサーEHF-ED50KN-20Ｌ |  | SENB |  | 13.01 | 6.4 |  | スライド | 6.69 | 無 | 0 | 1000 | 200.97 | 256.71 |  | 3.69 | [6 empty] | ダイセルポリマー株式会社 | セビアン V |  |  |  | 射出成形 | 13 | 16.2 |  | 50 |  | 225 | [7 empty] | 19 | 48 | 75 | 2500 | 200 | 100 | R110 | 8 | 1.05
1409 | ABS | 500SF | 破壊靭性 |  | ASTM D5045-93 | サーボパルサーEHF-ED50KN-20Ｌ |  | SENB |  | 12.95 | 6.4 |  | スライド | 6.69 | 無 | 0 | 1000 | 190.18 | 254.27 |  | 3.19 | [6 empty] | ダイセルポリマー株式会社 | セビアン V |  |  |  | 射出成形 | 13 | 16.2 |  | 50 |  | 225 | [7 empty] | 19 | 48 | 75 | 2500 | 200 | 100 | R110 | 8 | 1.05
1410 | ABS | 500SF | 破壊靭性 |  | ASTM D5045-93 | サーボパルサーEHF-ED50KN-20Ｌ |  | SENB |  | 12.94 | 6.4 |  | スライド | 6.88 | 無 | 0 | 1000 | 194.70 | 245.60 |  | 3.66 | [6 empty] | ダイセルポリマー株式会社 | セビアン V |  |  |  | 射出成形 | 13 | 16.2 |  | 50 |  | 225 | [7 empty] | 19 | 48 | 75 | 2500 | 200 | 100 | R110 | 8 | 1.05
1411 | ABS | 510SF | 破壊靭性 |  | ASTM D5045-93 | サーボパルサーEHF-ED50KN-20Ｌ |  | SENB |  | 12.91 | 6.4 |  | スライド | 6.72 | 無 | 0 | 1000 | 197.63 | 250.49 |  | 3.26 | [6 empty] | ダイセルポリマー株式会社 | セビアン V |  | 140000 |  | 射出成形 | 13 | 16.2 |  | 50 |  | 225 | [7 empty] | 21 | 51 | 80 | 2700 | 100 | 60 | R110 | 8 | 1.06 |  | 自動車、電機、工業部品 | 平均分子量はＡＳ分についての重量平均分子量
1412 | ABS | 510SF | 破壊靭性 |  | ASTM D5045-93 | サーボパルサーEHF-ED50KN-20Ｌ |  | SENB |  | 12.96 | 6.4 |  | スライド | 6.63 | 無 | 0 | 1000 | 222.41 | 261.47 |  | 4.18 | [6 empty] | ダイセルポリマー株式会社 | セビアン V |  | 140000 |  | 射出成形 | 13 | 16.2 |  | 50 |  | 225 | [7 empty] | 21 | 51 | 80 | 2700 | 100 | 60 | R110 | 8 | 1.06 |  | 自動車、電機、工業部品 | 平均分子量はＡＳ分についての重量平均分子量
1413 | ABS | 510SF | 破壊靭性 |  | ASTM D5045-93 | サーボパルサーEHF-ED50KN-20Ｌ |  | SENB |  | 12.85 | 6.4 |  | スライド | 7.17 | 無 | 0 | 1000 | 185.15 | 220.09 |  | 3.98 | [6 empty] | ダイセルポリマー株式会社 | セビアン V |  | 140000 |  | 射出成形 | 13 | 16.2 |  | 50 |  | 225 | [7 empty] | 21 | 51 | 80 | 2700 | 100 | 60 | R110 | 8 | 1.06 |  | 自動車、電機、工業部品 | 平均分子量はＡＳ分についての重量平均分子量
1414 | ABS | 510SF | 破壊靭性 |  | ASTM D5045-93 | サーボパルサーEHF-ED50KN-20Ｌ |  | SENB |  | 12.85 | 6.4 |  | スライド | 6.93 | 無 | 0 | 1000 | 188.22 | 229.74 |  | 3.61 | [6 empty] | ダイセルポリマー株式会社 | セビアン V |  | 140000 |  | 射出成形 | 13 | 16.2 |  | 50 |  | 225 | [7 empty] | 21 | 51 | 80 | 2700 | 100 | 60 | R110 | 8 | 1.06 |  | 自動車、電機、工業部品 | 平均分子量はＡＳ分についての重量平均分子量
1415 | ABS | 510SF | 破壊靭性 |  | ASTM D5045-93 | サーボパルサーEHF-ED50KN-20Ｌ |  | SENB |  | 12.85 | 6.4 |  | スライド | 6.76 | 無 | 0 | 1000 | 174.61 | 212.65 |  | 3.23 | [6 empty] | ダイセルポリマー株式会社 | セビアン V |  | 140000 |  | 射出成形 | 13 | 16.2 |  | 50 |  | 225 | [7 empty] | 21 | 51 | 80 | 2700 | 100 | 60 | R110 | 8 | 1.06 |  | 自動車、電機、工業部品 | 平均分子量はＡＳ分についての重量平均分子量
1416 | ABS | 660SF | 破壊靭性 |  | ASTM D5045-93 | サーボパルサーEHF-ED50KN-20Ｌ |  | SENB |  | 12.88 | 6.4 |  | スライド | 6.64 | 無 | 0 | 1000 | 185.25 | 239.50 |  | 3.45 | [6 empty] | ダイセルポリマー株式会社 | セビアン V |  |  |  | 射出成形 | 13 | 16.2 |  | 50 |  | 225 | [7 empty] | 45 | 47 | 70 | 2300 | 250 | 130 | R110 | 8 | 1.05
1417 | ABS | 660SF | 破壊靭性 |  | ASTM D5045-93 | サーボパルサーEHF-ED50KN-20Ｌ |  | SENB |  | 12.88 | 6.4 |  | スライド | 6.65 | 無 | 0 | 1000 | 171.81 | 238.28 |  | 2.93 | [6 empty] | ダイセルポリマー株式会社 | セビアン V |  |  |  | 射出成形 | 13 | 16.2 |  | 50 |  | 225 | [7 empty] | 45 | 47 | 70 | 2300 | 250 | 130 | R110 | 8 | 1.05
1418 | ABS | 660SF | 破壊靭性 |  | ASTM D5045-93 | サーボパルサーEHF-ED50KN-20Ｌ |  | SENB |  | 12.86 | 6.4 |  | スライド | 6.65 | 無 | 0 | 1000 | 183.82 | 234.74 |  | 3.28 | [6 empty] | ダイセルポリマー株式会社 | セビアン V |  |  |  | 射出成形 | 13 | 16.2 |  | 50 |  | 225 | [7 empty] | 45 | 47 | 70 | 2300 | 250 | 130 | R110 | 8 | 1.05
1419 | ABS | 660SF | 破壊靭性 |  | ASTM D5045-93 | サーボパルサーEHF-ED50KN-20Ｌ |  | SENB |  | 12.87 | 6.4 |  | スライド | 6.58 | 無 | 0 | 1000 | 185.22 | 240.84 |  | 3.24 | [6 empty] | ダイセルポリマー株式会社 | セビアン V |  |  |  | 射出成形 | 13 | 16.2 |  | 50 |  | 225 | [7 empty] | 45 | 47 | 70 | 2300 | 250 | 130 | R110 | 8 | 1.05
1420 | ABS | 660SF | 破壊靭性 |  | ASTM D5045-93 | サーボパルサーEHF-ED50KN-20Ｌ |  | SENB |  | 12.89 | 6.4 |  | スライド | 6.72 | 無 | 0 | 1000 | 177.40 | 233.52 |  | 5.25 | [6 empty] | ダイセルポリマー株式会社 | セビアン V |  |  |  | 射出成形 | 13 | 16.2 |  | 50 |  | 225 | [7 empty] | 45 | 47 | 70 | 2300 | 250 | 130 | R110 | 8 | 1.05
1421 | AS | 050SF | 破壊靭性 |  | ASTM D5045-93 | サーボパルサーEHF-ED50KN-20Ｌ |  | SENB |  | 12.86 | 6.4 |  | スライド | 6.80 | 無 | 0 | 1000 | 178.34 | 178.34 | 2.83 | 2.53 | [6 empty] | ダイセルポリマー株式会社 | セビアン N |  |  |  | 射出成形 | 13 | 16.2 |  | 50 |  | 200 | [7 empty] | 32 | 70 | 120 | 3600 | 20 |  | M85 | 7 | 1.07
1422 | AS | 050SF | 破壊靭性 |  | ASTM D5045-93 | サーボパルサーEHF-ED50KN-20Ｌ |  | SENB |  | 12.87 | 6.4 |  | スライド | 6.84 | 無 | 0 | 1000 | 190.67 | 190.67 | 3.05 | 2.50 | [6 empty] | ダイセルポリマー株式会社 | セビアン N |  |  |  | 射出成形 | 13 | 16.2 |  | 50 |  | 200 | [7 empty] | 32 | 70 | 120 | 3600 | 20 |  | M85 | 7 | 1.07
1423 | AS | 050SF | 破壊靭性 |  | ASTM D5045-93 | サーボパルサーEHF-ED50KN-20Ｌ |  | SENB |  | 12.85 | 6.4 |  | スライド | 6.94 | 無 | 0 | 1000 | 152.83 | 152.83 | 2.52 | 1.49 | [6 empty] | ダイセルポリマー株式会社 | セビアン N |  |  |  | 射出成形 | 13 | 16.2 |  | 50 |  | 200 | [7 empty] | 32 | 70 | 120 | 3600 | 20 |  | M85 | 7 | 1.07
1424 | AS | 050SF | 破壊靭性 |  | ASTM D5045-93 | サーボパルサーEHF-ED50KN-20Ｌ |  | SENB |  | 12.82 | 6.4 |  | スライド | 6.92 | 無 | 0 | 1000 | 183.77 | 183.77 | 3.03 | 2.33 | [6 empty] | ダイセルポリマー株式会社 | セビアン N |  |  |  | 射出成形 | 13 | 16.2 |  | 50 |  | 200 | [7 empty] | 32 | 70 | 120 | 3600 | 20 |  | M85 | 7 | 1.07
1425 | AS | 050SF | 破壊靭性 |  | ASTM D5045-93 | サーボパルサーEHF-ED50KN-20Ｌ |  | SENB |  | 12.86 | 6.4 |  | スライド | 6.51 | 無 | 0 | 1000 | 186.89 | 186.89 | 2.75 | 2.28 | [6 empty] | ダイセルポリマー株式会社 | セビアン N |  |  |  | 射出成形 | 13 | 16.2 |  | 50 |  | 200 | [7 empty] | 32 | 70 | 120 | 3600 | 20 |  | M85 | 7 | 1.07
1426 | ABS | SER91 | 破壊靭性 |  | ASTM D5045-93 | サーボパルサーEHF-ED50KN-20Ｌ |  | SENB |  | 12.93 | 6.4 |  | スライド | 6.60 | 無 | 0 | 1000 | 196.84 | 232.18 |  | 4.25 | [6 empty] | ダイセルポリマー株式会社 | セビアン |  | 120000 |  | 射出成形 | 13 | 16.2 |  | 50 |  | 225 | [7 empty] | 20 | 45 | 70 | 2300 | 130 | 70 | R110 | 8 | 1.19 |  | 電機・事務機など難燃性を要求される部品 | 平均分子量はＡＳ分についての重量平均分子量
1427 | ABS | SER91 | 破壊靭性 |  | ASTM D5045-93 | サーボパルサーEHF-ED50KN-20Ｌ |  | SENB |  | 12.87 | 6.4 |  | スライド | 6.79 | 無 | 0 | 1000 | 175.64 | 210.33 |  | 3.59 | [6 empty] | ダイセルポリマー株式会社 | セビアン |  | 120000 |  | 射出成形 | 13 | 16.2 |  | 50 |  | 225 | [7 empty] | 20 | 45 | 70 | 2300 | 130 | 70 | R110 | 8 | 1.19 |  | 電機・事務機など難燃性を要求される部品 | 平均分子量はＡＳ分についての重量平均分子量
1428 | ABS | SER91 | 破壊靭性 |  | ASTM D5045-93 | サーボパルサーEHF-ED50KN-20Ｌ |  | SENB |  | 12.87 | 6.4 |  | スライド | 6.68 | 無 | 0 | 1000 | 164.92 | 222.41 |  | 2.89 | [6 empty] | ダイセルポリマー株式会社 | セビアン |  | 120000 |  | 射出成形 | 13 | 16.2 |  | 50 |  | 225 | [7 empty] | 20 | 45 | 70 | 2300 | 130 | 70 | R110 | 8 | 1.19 |  | 電機・事務機など難燃性を要求される部品 | 平均分子量はＡＳ分についての重量平均分子量
1429 | ABS | SER91 | 破壊靭性 |  | ASTM D5045-93 | サーボパルサーEHF-ED50KN-20Ｌ |  | SENB |  | 12.87 | 6.4 |  | スライド | 6.63 | 無 | 0 | 1000 | 187.19 | 229.73 |  | 3.71 | [6 empty] | ダイセルポリマー株式会社 | セビアン |  | 120000 |  | 射出成形 | 13 | 16.2 |  | 50 |  | 225 | [7 empty] | 20 | 45 | 70 | 2300 | 130 | 70 | R110 | 8 | 1.19 |  | 電機・事務機など難燃性を要求される部品 | 平均分子量はＡＳ分についての重量平均分子量
1430 | ABS | SER91 | 破壊靭性 |  | ASTM D5045-93 | サーボパルサーEHF-ED50KN-20Ｌ |  | SENB |  | 12.86 | 6.4 |  | スライド | 6.75 | 無 | 0 | 1000 | 168.86 | 216.43 |  | 3.15 | [6 empty] | ダイセルポリマー株式会社 | セビアン |  | 120000 |  | 射出成形 | 13 | 16.2 |  | 50 |  | 225 | [7 empty] | 20 | 45 | 70 | 2300 | 130 | 70 | R110 | 8 | 1.19 |  | 電機・事務機など難燃性を要求される部品 | 平均分子量はＡＳ分についての重量平均分子量
1431 | ABS | 420 | 破壊靭性 |  | ASTM D5045-93 | サーボパルサーEHF-ED50KN-20Ｌ |  | SENB |  | 12.92 | 6.4 |  | スライド | 6.33 | 無 | 10 | 10 | 202.84 | 275.94 |  | 3.68 | [6 empty] | ダイセルポリマー株式会社 | セビアン V |  | 120000 |  | 射出成形 | 13 | 16.2 |  | 50 |  | 235 | [7 empty] | 2 | 51 | 75 | 2500 | 150 | 80 | R112 | 8 | 1.05 |  | 自動車・電気部品 | 平均分子量はＡＳ分についての重量平均分子量
1432 | ABS | 500SF | 破壊靭性 |  | ASTM D5045-93 | サーボパルサーEHF-ED50KN-20Ｌ |  | SENB |  | 12.92 | 6.4 |  | スライド | 6.31 | 無 | 10 | 10 | 188.48 | 269.96 |  | 2.61 | [6 empty] | ダイセルポリマー株式会社 | セビアン V |  |  |  | 射出成形 | 13 | 16.2 |  | 50 |  | 225 | [7 empty] | 19 | 48 | 75 | 2500 | 200 | 100 | R110 | 8 | 1.05
1433 | ABS | 510SF | 破壊靭性 |  | ASTM D5045-93 | サーボパルサーEHF-ED50KN-20Ｌ |  | SENB |  | 12.86 | 6.4 |  | スライド | 6.28 | 無 | 10 | 10 | 221.06 | 279.18 |  | 3.49 | [6 empty] | ダイセルポリマー株式会社 | セビアン V |  | 140000 |  | 射出成形 | 13 | 16.2 |  | 50 |  | 225 | [7 empty] | 21 | 51 | 80 | 2700 | 100 | 60 | R110 | 8 | 1.06 |  | 自動車、電機、工業部品 | 平均分子量はＡＳ分についての重量平均分子量
1434 | ABS | 660SF | 破壊靭性 |  | ASTM D5045-93 | サーボパルサーEHF-ED50KN-20Ｌ |  | SENB |  | 12.87 | 6.4 |  | スライド | 6.29 | 無 | 10 | 10 | 182.64 | 236.01 |  | 3.08 | [6 empty] | ダイセルポリマー株式会社 | セビアン V |  |  |  | 射出成形 | 13 | 16.2 |  | 50 |  | 225 | [7 empty] | 45 | 47 | 70 | 2300 | 250 | 130 | R110 | 8 | 1.05
1435 | AS | 050SF | 破壊靭性 |  | ASTM D5045-93 | サーボパルサーEHF-ED50KN-20Ｌ |  | SENB |  | 12.81 | 6.4 |  | スライド | 6.26 | 無 | 10 | 10 | 216.64 | 233.83 | 3.03 | 2.60 | [6 empty] | ダイセルポリマー株式会社 | セビアン N |  |  |  | 射出成形 | 13 | 16.2 |  | 50 |  | 200 | [7 empty] | 32 | 70 | 120 | 3600 | 20 |  | M85 | 7 | 1.07
1436 | ABS | SER91 | 破壊靭性 |  | ASTM D5045-93 | サーボパルサーEHF-ED50KN-20Ｌ |  | SENB |  | 12.91 | 6.4 |  | スライド | 6.32 | 無 | 10 | 10 | 190.27 | 233.77 |  | 3.70 | [6 empty] | ダイセルポリマー株式会社 | セビアン |  | 120000 |  | 射出成形 | 13 | 16.2 |  | 50 |  | 225 | [7 empty] | 20 | 45 | 70 | 2300 | 130 | 70 | R110 | 8 | 1.19 |  | 電機・事務機など難燃性を要求される部品 | 平均分子量はＡＳ分についての重量平均分子量
1437 | ABS | 420 | 破壊靭性 |  | ASTM D5045-93 | サーボパルサーEHF-ED50KN-20Ｌ |  | SENB |  | 13.03 | 6.4 |  | スライド | 6.30 | 無 | 23 | 10 | 198.89 | 271.12 |  | 3.41 | [6 empty] | ダイセルポリマー株式会社 | セビアン V |  | 120000 |  | 射出成形 | 13 | 16.2 |  | 50 |  | 235 | [7 empty] | 2 | 51 | 75 | 2500 | 150 | 80 | R112 | 8 | 1.05 |  | 自動車・電気部品 | 平均分子量はＡＳ分についての重量平均分子量
1438 | ABS | 420 | 破壊靭性 |  | ASTM D5045-93 | サーボパルサーEHF-ED50KN-20Ｌ |  | SENB |  | 12.99 | 6.4 |  | スライド | 6.63 | 無 | 23 | 10 | 165.15 | 235.96 |  | 2.74 | [6 empty] | ダイセルポリマー株式会社 | セビアン V |  | 120000 |  | 射出成形 | 13 | 16.2 |  | 50 |  | 235 | [7 empty] | 2 | 51 | 75 | 2500 | 150 | 80 | R112 | 8 | 1.05 |  | 自動車・電気部品 | 平均分子量はＡＳ分についての重量平均分子量
1439 | ABS | 420 | 破壊靭性 |  | ASTM D5045-93 | サーボパルサーEHF-ED50KN-20Ｌ |  | SENB |  | 12.99 | 6.4 |  | スライド | 6.63 | 無 | 23 | 10 | 177.49 | 241.94 |  | 3.15 | [6 empty] | ダイセルポリマー株式会社 | セビアン V |  | 120000 |  | 射出成形 | 13 | 16.2 |  | 50 |  | 235 | [7 empty] | 2 | 51 | 75 | 2500 | 150 | 80 | R112 | 8 | 1.05 |  | 自動車・電気部品 | 平均分子量はＡＳ分についての重量平均分子量
1440 | ABS | 420 | 破壊靭性 |  | ASTM D5045-93 | サーボパルサーEHF-ED50KN-20Ｌ |  | SENB |  | 13.12 | 6.4 |  | スライド | 6.61 | 無 | 23 | 10 | 181.68 | 249.27 |  | 3.09 | [6 empty] | ダイセルポリマー株式会社 | セビアン V |  | 120000 |  | 射出成形 | 13 | 16.2 |  | 50 |  | 235 | [7 empty] | 2 | 51 | 75 | 2500 | 150 | 80 | R112 | 8 | 1.05 |  | 自動車・電気部品 | 平均分子量はＡＳ分についての重量平均分子量
1441 | ABS | 420 | 破壊靭性 |  | ASTM D5045-93 | サーボパルサーEHF-ED50KN-20Ｌ |  | SENB |  | 13.08 | 6.4 |  | スライド | 6.60 | 無 | 23 | 10 | 178.85 | 250.49 |  | 3.02 | [6 empty] | ダイセルポリマー株式会社 | セビアン V |  | 120000 |  | 射出成形 | 13 | 16.2 |  | 50 |  | 235 | [7 empty] | 2 | 51 | 75 | 2500 | 150 | 80 | R112 | 8 | 1.05 |  | 自動車・電気部品 | 平均分子量はＡＳ分についての重量平均分子量
1442 | ABS | 500SF | 破壊靭性 |  | ASTM D5045-93 | サーボパルサーEHF-ED50KN-20Ｌ |  | SENB |  | 13.1 | 6.4 |  | スライド | 6.31 | 無 | 23 | 10 | 195.22 | 254.82 |  | 3.12 | [6 empty] | ダイセルポリマー株式会社 | セビアン V |  |  |  | 射出成形 | 13 | 16.2 |  | 50 |  | 225 | [7 empty] | 19 | 48 | 75 | 2500 | 200 | 100 | R110 | 8 | 1.05
1443 | ABS | 500SF | 破壊靭性 |  | ASTM D5045-93 | サーボパルサーEHF-ED50KN-20Ｌ |  | SENB |  | 12.98 | 6.4 |  | スライド | 6.70 | 無 | 23 | 10 | 167.05 | 233.40 |  | 2.66 | [6 empty] | ダイセルポリマー株式会社 | セビアン V |  |  |  | 射出成形 | 13 | 16.2 |  | 50 |  | 225 | [7 empty] | 19 | 48 | 75 | 2500 | 200 | 100 | R110 | 8 | 1.05
1444 | ABS | 500SF | 破壊靭性 |  | ASTM D5045-93 | サーボパルサーEHF-ED50KN-20Ｌ |  | SENB |  | 12.96 | 6.4 |  | スライド | 6.72 | 無 | 23 | 10 | 167.99 | 229.74 |  | 2.72 | [6 empty] | ダイセルポリマー株式会社 | セビアン V |  |  |  | 射出成形 | 13 | 16.2 |  | 50 |  | 225 | [7 empty] | 19 | 48 | 75 | 2500 | 200 | 100 | R110 | 8 | 1.05
1445 | ABS | 500SF | 破壊靭性 |  | ASTM D5045-93 | サーボパルサーEHF-ED50KN-20Ｌ |  | SENB |  | 12.97 | 6.4 |  | スライド | 6.98 | 無 | 23 | 10 | 162.49 | 216.31 |  | 3.00 | [6 empty] | ダイセルポリマー株式会社 | セビアン V |  |  |  | 射出成形 | 13 | 16.2 |  | 50 |  | 225 | [7 empty] | 19 | 48 | 75 | 2500 | 200 | 100 | R110 | 8 | 1.05
1446 | ABS | 500SF | 破壊靭性 |  | ASTM D5045-93 | サーボパルサーEHF-ED50KN-20Ｌ |  | SENB |  | 12.99 | 6.4 |  | スライド | 6.72 | 無 | 23 | 10 | 161.13 | 232.30 |  | 2.43 | [6 empty] | ダイセルポリマー株式会社 | セビアン V |  |  |  | 射出成形 | 13 | 16.2 |  | 50 |  | 225 | [7 empty] | 19 | 48 | 75 | 2500 | 200 | 100 | R110 | 8 | 1.05
1447 | ABS | 510SF | 破壊靭性 |  | ASTM D5045-93 | サーボパルサーEHF-ED50KN-20Ｌ |  | SENB |  | 13.04 | 6.4 |  | スライド | 6.24 | 無 | 23 | 10 | 194.36 | 268.37 |  | 2.77 | [6 empty] | ダイセルポリマー株式会社 | セビアン V |  | 140000 |  | 射出成形 | 13 | 16.2 |  | 50 |  | 225 | [7 empty] | 21 | 51 | 80 | 2700 | 100 | 60 | R110 | 8 | 1.06 |  | 自動車、電機、工業部品 | 平均分子量はＡＳ分についての重量平均分子量
1448 | ABS | 510SF | 破壊靭性 |  | ASTM D5045-93 | サーボパルサーEHF-ED50KN-20Ｌ |  | SENB |  | 12.85 | 6.4 |  | スライド | 6.61 | 無 | 23 | 10 | 188.61 | 243.16 |  | 3.21 | [6 empty] | ダイセルポリマー株式会社 | セビアン V |  | 140000 |  | 射出成形 | 13 | 16.2 |  | 50 |  | 225 | [7 empty] | 21 | 51 | 80 | 2700 | 100 | 60 | R110 | 8 | 1.06 |  | 自動車、電機、工業部品 | 平均分子量はＡＳ分についての重量平均分子量
1449 | ABS | 510SF | 破壊靭性 |  | ASTM D5045-93 | サーボパルサーEHF-ED50KN-20Ｌ |  | SENB |  | 12.94 | 6.4 |  | スライド | 6.90 | 無 | 23 | 10 | 177.89 | 228.64 |  | 3.12 | [6 empty] | ダイセルポリマー株式会社 | セビアン V |  | 140000 |  | 射出成形 | 13 | 16.2 |  | 50 |  | 225 | [7 empty] | 21 | 51 | 80 | 2700 | 100 | 60 | R110 | 8 | 1.06 |  | 自動車、電機、工業部品 | 平均分子量はＡＳ分についての重量平均分子量
1450 | ABS | 510SF | 破壊靭性 |  | ASTM D5045-93 | サーボパルサーEHF-ED50KN-20Ｌ |  | SENB |  | 12.96 | 6.4 |  | スライド | 6.73 | 無 | 23 | 10 | 170.58 | 243.16 |  | 2.68 | [6 empty] | ダイセルポリマー株式会社 | セビアン V |  | 140000 |  | 射出成形 | 13 | 16.2 |  | 50 |  | 225 | [7 empty] | 21 | 51 | 80 | 2700 | 100 | 60 | R110 | 8 | 1.06 |  | 自動車、電機、工業部品 | 平均分子量はＡＳ分についての重量平均分子量
1451 | ABS | 510SF | 破壊靭性 |  | ASTM D5045-93 | サーボパルサーEHF-ED50KN-20Ｌ |  | SENB |  | 12.9 | 6.4 |  | スライド | 6.64 | 無 | 23 | 10 | 175.99 | 248.17 |  | 2.55 | [6 empty] | ダイセルポリマー株式会社 | セビアン V |  | 140000 |  | 射出成形 | 13 | 16.2 |  | 50 |  | 225 | [7 empty] | 21 | 51 | 80 | 2700 | 100 | 60 | R110 | 8 | 1.06 |  | 自動車、電機、工業部品 | 平均分子量はＡＳ分についての重量平均分子量
1452 | ABS | 660SF | 破壊靭性 |  | ASTM D5045-93 | サーボパルサーEHF-ED50KN-20Ｌ |  | SENB |  | 12.93 | 6.4 |  | スライド | 6.22 | 無 | 23 | 10 | 174.43 | 225.16 |  | 2.76 | [6 empty] | ダイセルポリマー株式会社 | セビアン V |  |  |  | 射出成形 | 13 | 16.2 |  | 50 |  | 225 | [7 empty] | 45 | 47 | 70 | 2300 | 250 | 130 | R110 | 8 | 1.05
1453 | ABS | 660SF | 破壊靭性 |  | ASTM D5045-93 | サーボパルサーEHF-ED50KN-20Ｌ |  | SENB |  | 12.89 | 6.4 |  | スライド | 6.66 | 無 | 23 | 10 | 153.17 | 206.54 |  | 2.56 | [6 empty] | ダイセルポリマー株式会社 | セビアン V |  |  |  | 射出成形 | 13 | 16.2 |  | 50 |  | 225 | [7 empty] | 45 | 47 | 70 | 2300 | 250 | 130 | R110 | 8 | 1.05
1454 | ABS | 660SF | 破壊靭性 |  | ASTM D5045-93 | サーボパルサーEHF-ED50KN-20Ｌ |  | SENB |  | 12.89 | 6.4 |  | スライド | 6.85 | 無 | 23 | 10 | 135.42 | 189.45 |  | 2.12 | [6 empty] | ダイセルポリマー株式会社 | セビアン V |  |  |  | 射出成形 | 13 | 16.2 |  | 50 |  | 225 | [7 empty] | 45 | 47 | 70 | 2300 | 250 | 130 | R110 | 8 | 1.05
1455 | ABS | 660SF | 破壊靭性 |  | ASTM D5045-93 | サーボパルサーEHF-ED50KN-20Ｌ |  | SENB |  | 12.93 | 6.4 |  | スライド | 6.71 | 無 | 23 | 10 | 140.70 | 204.10 |  | 2.10 | [6 empty] | ダイセルポリマー株式会社 | セビアン V |  |  |  | 射出成形 | 13 | 16.2 |  | 50 |  | 225 | [7 empty] | 45 | 47 | 70 | 2300 | 250 | 130 | R110 | 8 | 1.05
1456 | ABS | 660SF | 破壊靭性 |  | ASTM D5045-93 | サーボパルサーEHF-ED50KN-20Ｌ |  | SENB |  | 12.9 | 6.4 |  | スライド | 6.66 | 無 | 23 | 10 | 144.55 | 203.00 |  | 2.12 | [6 empty] | ダイセルポリマー株式会社 | セビアン V |  |  |  | 射出成形 | 13 | 16.2 |  | 50 |  | 225 | [7 empty] | 45 | 47 | 70 | 2300 | 250 | 130 | R110 | 8 | 1.05
1457 | AS | 050SF | 破壊靭性 |  | ASTM D5045-93 | サーボパルサーEHF-ED50KN-20Ｌ |  | SENB |  | 12.83 | 6.4 |  | スライド | 6.27 | 無 | 23 | 10 | 196.05 | 196.05 | 2.74 | 1.92 | [6 empty] | ダイセルポリマー株式会社 | セビアン N |  |  |  | 射出成形 | 13 | 16.2 |  | 50 |  | 200 | [7 empty] | 32 | 70 | 120 | 3600 | 20 |  | M85 | 7 | 1.07
1458 | AS | 050SF | 破壊靭性 |  | ASTM D5045-93 | サーボパルサーEHF-ED50KN-20Ｌ |  | SENB |  | 12.91 | 6.4 |  | スライド | 6.96 | 無 | 23 | 10 | 172.36 | 172.36 | 2.83 | 2.11 | [6 empty] | ダイセルポリマー株式会社 | セビアン N |  |  |  | 射出成形 | 13 | 16.2 |  | 50 |  | 200 | [7 empty] | 32 | 70 | 120 | 3600 | 20 |  | M85 | 7 | 1.07
1459 | AS | 050SF | 破壊靭性 |  | ASTM D5045-93 | サーボパルサーEHF-ED50KN-20Ｌ |  | SENB |  | 12.87 | 6.4 |  | スライド | 6.73 | 無 | 23 | 10 | 188.80 | 203.00 | 2.94 | 2.34 | [6 empty] | ダイセルポリマー株式会社 | セビアン N |  |  |  | 射出成形 | 13 | 16.2 |  | 50 |  | 200 | [7 empty] | 32 | 70 | 120 | 3600 | 20 |  | M85 | 7 | 1.07
1460 | AS | 050SF | 破壊靭性 |  | ASTM D5045-93 | サーボパルサーEHF-ED50KN-20Ｌ |  | SENB |  | 12.95 | 6.4 |  | スライド | 6.87 | 無 | 23 | 10 | 162.27 | 205.44 |  | 1.72 | [6 empty] | ダイセルポリマー株式会社 | セビアン N |  |  |  | 射出成形 | 13 | 16.2 |  | 50 |  | 200 | [7 empty] | 32 | 70 | 120 | 3600 | 20 |  | M85 | 7 | 1.07
1461 | AS | 050SF | 破壊靭性 |  | ASTM D5045-93 | サーボパルサーEHF-ED50KN-20Ｌ |  | SENB |  | 12.85 | 6.4 |  | スライド | 6.80 | 無 | 23 | 10 | 183.28 | 190.79 | 2.91 | 2.37 | [6 empty] | ダイセルポリマー株式会社 | セビアン N |  |  |  | 射出成形 | 13 | 16.2 |  | 50 |  | 200 | [7 empty] | 32 | 70 | 120 | 3600 | 20 |  | M85 | 7 | 1.07
1462 | ABS | SER91 | 破壊靭性 |  | ASTM D5045-93 | サーボパルサーEHF-ED50KN-20Ｌ |  | SENB |  | 12.91 | 6.4 |  | スライド | 6.31 | 無 | 23 | 10 | 177.42 | 230.59 |  | 3.13 | [6 empty] | ダイセルポリマー株式会社 | セビアン |  | 120000 |  | 射出成形 | 13 | 16.2 |  | 50 |  | 225 | [7 empty] | 20 | 45 | 70 | 2300 | 130 | 70 | R110 | 8 | 1.19 |  | 電機・事務機など難燃性を要求される部品 | 平均分子量はＡＳ分についての重量平均分子量
1463 | ABS | SER91 | 破壊靭性 |  | ASTM D5045-93 | サーボパルサーEHF-ED50KN-20Ｌ |  | SENB |  | 12.97 | 6.4 |  | スライド | 6.68 | 無 | 23 | 10 | 137.50 | 211.42 |  | 2.09 | [6 empty] | ダイセルポリマー株式会社 | セビアン |  | 120000 |  | 射出成形 | 13 | 16.2 |  | 50 |  | 225 | [7 empty] | 20 | 45 | 70 | 2300 | 130 | 70 | R110 | 8 | 1.19 |  | 電機・事務機など難燃性を要求される部品 | 平均分子量はＡＳ分についての重量平均分子量
1464 | ABS | SER91 | 破壊靭性 |  | ASTM D5045-93 | サーボパルサーEHF-ED50KN-20Ｌ |  | SENB |  | 12.93 | 6.4 |  | スライド | 6.68 | 無 | 23 | 10 | 134.04 | 200.08 |  | 3.47 | [6 empty] | ダイセルポリマー株式会社 | セビアン |  | 120000 |  | 射出成形 | 13 | 16.2 |  | 50 |  | 225 | [7 empty] | 20 | 45 | 70 | 2300 | 130 | 70 | R110 | 8 | 1.19 |  | 電機・事務機など難燃性を要求される部品 | 平均分子量はＡＳ分についての重量平均分子量
1465 | ABS | SER91 | 破壊靭性 |  | ASTM D5045-93 | サーボパルサーEHF-ED50KN-20Ｌ |  | SENB |  | 12.87 | 6.4 |  | スライド | 6.75 | 無 | 23 | 10 | 138.23 | 200.44 |  | 2.23 | [6 empty] | ダイセルポリマー株式会社 | セビアン |  | 120000 |  | 射出成形 | 13 | 16.2 |  | 50 |  | 225 | [7 empty] | 20 | 45 | 70 | 2300 | 130 | 70 | R110 | 8 | 1.19 |  | 電機・事務機など難燃性を要求される部品 | 平均分子量はＡＳ分についての重量平均分子量
1466 | ABS | SER91 | 破壊靭性 |  | ASTM D5045-93 | サーボパルサーEHF-ED50KN-20Ｌ |  | SENB |  | 12.95 | 6.4 |  | スライド | 6.81 | 無 | 23 | 10 | 150.12 | 204.10 |  | 2.78 | [6 empty] | ダイセルポリマー株式会社 | セビアン |  | 120000 |  | 射出成形 | 13 | 16.2 |  | 50 |  | 225 | [7 empty] | 20 | 45 | 70 | 2300 | 130 | 70 | R110 | 8 | 1.19 |  | 電機・事務機など難燃性を要求される部品 | 平均分子量はＡＳ分についての重量平均分子量
1467 | ABS | 420 | 破壊靭性 |  | ASTM D5045-93 | サーボパルサーEHF-ED50KN-20Ｌ |  | SENB |  | 13.09 | 6.4 |  | スライド | 6.67 | 無 | 23 | 100 | 185.44 | 258.35 |  | 3.28 | [6 empty] | ダイセルポリマー株式会社 | セビアン V |  | 120000 |  | 射出成形 | 13 | 16.2 |  | 50 |  | 235 | [7 empty] | 2 | 51 | 75 | 2500 | 150 | 80 | R112 | 8 | 1.05 |  | 自動車・電気部品 | 平均分子量はＡＳ分についての重量平均分子量
1468 | ABS | 420 | 破壊靭性 |  | ASTM D5045-93 | サーボパルサーEHF-ED50KN-20Ｌ |  | SENB |  | 12.91 | 6.4 |  | スライド | 6.52 | 無 | 23 | 100 | 178.85 | 261.72 |  | 2.85 | [6 empty] | ダイセルポリマー株式会社 | セビアン V |  | 120000 |  | 射出成形 | 13 | 16.2 |  | 50 |  | 235 | [7 empty] | 2 | 51 | 75 | 2500 | 150 | 80 | R112 | 8 | 1.05 |  | 自動車・電気部品 | 平均分子量はＡＳ分についての重量平均分子量
1469 | ABS | 420 | 破壊靭性 |  | ASTM D5045-93 | サーボパルサーEHF-ED50KN-20Ｌ |  | SENB |  | 13.11 | 6.4 |  | スライド | 6.65 | 無 | 23 | 100 | 179.92 | 259.15 |  | 2.98 | [6 empty] | ダイセルポリマー株式会社 | セビアン V |  | 120000 |  | 射出成形 | 13 | 16.2 |  | 50 |  | 235 | [7 empty] | 2 | 51 | 75 | 2500 | 150 | 80 | R112 | 8 | 1.05 |  | 自動車・電気部品 | 平均分子量はＡＳ分についての重量平均分子量
1470 | ABS | 420 | 破壊靭性 |  | ASTM D5045-93 | サーボパルサーEHF-ED50KN-20Ｌ |  | SENB |  | 12.88 | 6.4 |  | スライド | 6.57 | 無 | 23 | 100 | 190.38 | 259.03 |  | 3.47 | [6 empty] | ダイセルポリマー株式会社 | セビアン V |  | 120000 |  | 射出成形 | 13 | 16.2 |  | 50 |  | 235 | [7 empty] | 2 | 51 | 75 | 2500 | 150 | 80 | R112 | 8 | 1.05 |  | 自動車・電気部品 | 平均分子量はＡＳ分についての重量平均分子量
1471 | ABS | 420 | 破壊靭性 |  | ASTM D5045-93 | サーボパルサーEHF-ED50KN-20Ｌ |  | SENB |  | 12.95 | 6.4 |  | スライド | 6.66 | 無 | 23 | 100 | 169.06 | 251.32 |  | 2.76 | [6 empty] | ダイセルポリマー株式会社 | セビアン V |  | 120000 |  | 射出成形 | 13 | 16.2 |  | 50 |  | 235 | [7 empty] | 2 | 51 | 75 | 2500 | 150 | 80 | R112 | 8 | 1.05 |  | 自動車・電気部品 | 平均分子量はＡＳ分についての重量平均分子量
1472 | ABS | 500SF | 破壊靭性 |  | ASTM D5045-93 | サーボパルサーEHF-ED50KN-20Ｌ |  | SENB |  | 12.91 | 6.4 |  | スライド | 6.70 | 無 | 23 | 100 | 176.35 | 239.86 |  | 2.89 | [6 empty] | ダイセルポリマー株式会社 | セビアン V |  |  |  | 射出成形 | 13 | 16.2 |  | 50 |  | 225 | [7 empty] | 19 | 48 | 75 | 2500 | 200 | 100 | R110 | 8 | 1.05
1473 | ABS | 500SF | 破壊靭性 |  | ASTM D5045-93 | サーボパルサーEHF-ED50KN-20Ｌ |  | SENB |  | 13.02 | 6.4 |  | スライド | 6.75 | 無 | 23 | 100 | 182.43 | 240.84 |  | 3.17 | [6 empty] | ダイセルポリマー株式会社 | セビアン V |  |  |  | 射出成形 | 13 | 16.2 |  | 50 |  | 225 | [7 empty] | 19 | 48 | 75 | 2500 | 200 | 100 | R110 | 8 | 1.05
1474 | ABS | 500SF | 破壊靭性 |  | ASTM D5045-93 | サーボパルサーEHF-ED50KN-20Ｌ |  | SENB |  | 13 | 6.4 |  | スライド | 6.76 | 無 | 23 | 100 | 186.93 | 240.84 |  | 3.43 | [6 empty] | ダイセルポリマー株式会社 | セビアン V |  |  |  | 射出成形 | 13 | 16.2 |  | 50 |  | 225 | [7 empty] | 19 | 48 | 75 | 2500 | 200 | 100 | R110 | 8 | 1.05
1475 | ABS | 500SF | 破壊靭性 |  | ASTM D5045-93 | サーボパルサーEHF-ED50KN-20Ｌ |  | SENB |  | 12.97 | 6.4 |  | スライド | 6.77 | 無 | 23 | 100 | 175.75 | 233.52 |  | 2.95 | [6 empty] | ダイセルポリマー株式会社 | セビアン V |  |  |  | 射出成形 | 13 | 16.2 |  | 50 |  | 225 | [7 empty] | 19 | 48 | 75 | 2500 | 200 | 100 | R110 | 8 | 1.05
1476 | ABS | 500SF | 破壊靭性 |  | ASTM D5045-93 | サーボパルサーEHF-ED50KN-20Ｌ |  | SENB |  | 13.02 | 6.4 |  | スライド | 6.71 | 無 | 23 | 100 | 172.83 | 244.51 |  | 2.68 | [6 empty] | ダイセルポリマー株式会社 | セビアン V |  |  |  | 射出成形 | 13 | 16.2 |  | 50 |  | 225 | [7 empty] | 19 | 48 | 75 | 2500 | 200 | 100 | R110 | 8 | 1.05
1477 | ABS | 510SF | 破壊靭性 |  | ASTM D5045-93 | サーボパルサーEHF-ED50KN-20Ｌ |  | SENB |  | 12.87 | 6.4 |  | スライド | 6.66 | 無 | 23 | 100 | 176.40 | 249.39 |  | 2.60 | [6 empty] | ダイセルポリマー株式会社 | セビアン V |  | 140000 |  | 射出成形 | 13 | 16.2 |  | 50 |  | 225 | [7 empty] | 21 | 51 | 80 | 2700 | 100 | 60 | R110 | 8 | 1.06 |  | 自動車、電機、工業部品 | 平均分子量はＡＳ分についての重量平均分子量
1478 | ABS | 510SF | 破壊靭性 |  | ASTM D5045-93 | サーボパルサーEHF-ED50KN-20Ｌ |  | SENB |  | 12.91 | 6.4 |  | スライド | 6.78 | 無 | 23 | 100 | 179.33 | 239.62 |  | 2.86 | [6 empty] | ダイセルポリマー株式会社 | セビアン V |  | 140000 |  | 射出成形 | 13 | 16.2 |  | 50 |  | 225 | [7 empty] | 21 | 51 | 80 | 2700 | 100 | 60 | R110 | 8 | 1.06 |  | 自動車、電機、工業部品 | 平均分子量はＡＳ分についての重量平均分子量
1479 | ABS | 510SF | 破壊靭性 |  | ASTM D5045-93 | サーボパルサーEHF-ED50KN-20Ｌ |  | SENB |  | 12.9 | 6.4 |  | スライド | 6.61 | 無 | 23 | 100 | 207.06 | 255.49 |  | 3.75 | [6 empty] | ダイセルポリマー株式会社 | セビアン V |  | 140000 |  | 射出成形 | 13 | 16.2 |  | 50 |  | 225 | [7 empty] | 21 | 51 | 80 | 2700 | 100 | 60 | R110 | 8 | 1.06 |  | 自動車、電機、工業部品 | 平均分子量はＡＳ分についての重量平均分子量
1480 | ABS | 510SF | 破壊靭性 |  | ASTM D5045-93 | サーボパルサーEHF-ED50KN-20Ｌ |  | SENB |  | 12.88 | 6.4 |  | スライド | 6.71 | 無 | 23 | 100 | 197.67 | 240.84 |  | 3.51 | [6 empty] | ダイセルポリマー株式会社 | セビアン V |  | 140000 |  | 射出成形 | 13 | 16.2 |  | 50 |  | 225 | [7 empty] | 21 | 51 | 80 | 2700 | 100 | 60 | R110 | 8 | 1.06 |  | 自動車、電機、工業部品 | 平均分子量はＡＳ分についての重量平均分子量
1481 | ABS | 510SF | 破壊靭性 |  | ASTM D5045-93 | サーボパルサーEHF-ED50KN-20Ｌ |  | SENB |  | 12.94 | 6.4 |  | スライド | 6.91 | 無 | 23 | 100 | 173.03 | 237.06 |  | 3.03 | [6 empty] | ダイセルポリマー株式会社 | セビアン V |  | 140000 |  | 射出成形 | 13 | 16.2 |  | 50 |  | 225 | [7 empty] | 21 | 51 | 80 | 2700 | 100 | 60 | R110 | 8 | 1.06 |  | 自動車、電機、工業部品 | 平均分子量はＡＳ分についての重量平均分子量
1482 | ABS | 660SF | 破壊靭性 |  | ASTM D5045-93 | サーボパルサーEHF-ED50KN-20Ｌ |  | SENB |  | 12.67 | 6.4 |  | スライド | 6.45 | 無 | 23 | 100 | 161.52 | 212.77 |  | 2.79 | [6 empty] | ダイセルポリマー株式会社 | セビアン V |  |  |  | 射出成形 | 13 | 16.2 |  | 50 |  | 225 | [7 empty] | 45 | 47 | 70 | 2300 | 250 | 130 | R110 | 8 | 1.05
1483 | ABS | 660SF | 破壊靭性 |  | ASTM D5045-93 | サーボパルサーEHF-ED50KN-20Ｌ |  | SENB |  | 12.95 | 6.4 |  | スライド | 6.61 | 無 | 23 | 100 | 161.60 | 220.09 |  | 2.63 | [6 empty] | ダイセルポリマー株式会社 | セビアン V |  |  |  | 射出成形 | 13 | 16.2 |  | 50 |  | 225 | [7 empty] | 45 | 47 | 70 | 2300 | 250 | 130 | R110 | 8 | 1.05
1484 | ABS | 660SF | 破壊靭性 |  | ASTM D5045-93 | サーボパルサーEHF-ED50KN-20Ｌ |  | SENB |  | 12.97 | 6.4 |  | スライド | 6.77 | 無 | 23 | 100 | 157.77 | 210.33 |  | 2.68 | [6 empty] | ダイセルポリマー株式会社 | セビアン V |  |  |  | 射出成形 | 13 | 16.2 |  | 50 |  | 225 | [7 empty] | 45 | 47 | 70 | 2300 | 250 | 130 | R110 | 8 | 1.05
1485 | ABS | 660SF | 破壊靭性 |  | ASTM D5045-93 | サーボパルサーEHF-ED50KN-20Ｌ |  | SENB |  | 12.94 | 6.4 |  | スライド | 6.69 | 無 | 23 | 100 | 162.28 | 216.31 |  | 2.80 | [6 empty] | ダイセルポリマー株式会社 | セビアン V |  |  |  | 射出成形 | 13 | 16.2 |  | 50 |  | 225 | [7 empty] | 45 | 47 | 70 | 2300 | 250 | 130 | R110 | 8 | 1.05
1486 | ABS | 660SF | 破壊靭性 |  | ASTM D5045-93 | サーボパルサーEHF-ED50KN-20Ｌ |  | SENB |  | 12.94 | 6.4 |  | スライド | 6.65 | 無 | 23 | 100 | 159.37 | 218.75 |  | 2.62 | [6 empty] | ダイセルポリマー株式会社 | セビアン V |  |  |  | 射出成形 | 13 | 16.2 |  | 50 |  | 225 | [7 empty] | 45 | 47 | 70 | 2300 | 250 | 130 | R110 | 8 | 1.05
1487 | AS | 050SF | 破壊靭性 |  | ASTM D5045-93 | サーボパルサーEHF-ED50KN-20Ｌ |  | SENB |  | 12.86 | 6.4 |  | スライド | 6.29 | 無 | 23 | 100 | 203.43 | 203.43 | 2.84 | 2.06 | [6 empty] | ダイセルポリマー株式会社 | セビアン N |  |  |  | 射出成形 | 13 | 16.2 |  | 50 |  | 200 | [7 empty] | 32 | 70 | 120 | 3600 | 20 |  | M85 | 7 | 1.07
1488 | AS | 050SF | 破壊靭性 |  | ASTM D5045-93 | サーボパルサーEHF-ED50KN-20Ｌ |  | SENB |  | 12.86 | 6.4 |  | スライド | 6.58 | 無 | 23 | 100 | 180.79 | 180.79 | 2.71 | 1.93 | [6 empty] | ダイセルポリマー株式会社 | セビアン N |  |  |  | 射出成形 | 13 | 16.2 |  | 50 |  | 200 | [7 empty] | 32 | 70 | 120 | 3600 | 20 |  | M85 | 7 | 1.07
1489 | AS | 050SF | 破壊靭性 |  | ASTM D5045-93 | サーボパルサーEHF-ED50KN-20Ｌ |  | SENB |  | 12.85 | 6.4 |  | スライド | 6.44 | 無 | 23 | 100 | 182.13 | 182.13 | 2.64 | 1.79 | [6 empty] | ダイセルポリマー株式会社 | セビアン N |  |  |  | 射出成形 | 13 | 16.2 |  | 50 |  | 200 | [7 empty] | 32 | 70 | 120 | 3600 | 20 |  | M85 | 7 | 1.07
1490 | AS | 050SF | 破壊靭性 |  | ASTM D5045-93 | サーボパルサーEHF-ED50KN-20Ｌ |  | SENB |  | 12.8 | 6.4 |  | スライド | 6.70 | 無 | 23 | 100 | 181.28 | 190.79 | 2.83 | 2.23 | [6 empty] | ダイセルポリマー株式会社 | セビアン N |  |  |  | 射出成形 | 13 | 16.2 |  | 50 |  | 200 | [7 empty] | 32 | 70 | 120 | 3600 | 20 |  | M85 | 7 | 1.07
1491 | AS | 050SF | 破壊靭性 |  | ASTM D5045-93 | サーボパルサーEHF-ED50KN-20Ｌ |  | SENB |  | 12.83 | 6.4 |  | スライド | 6.84 | 無 | 23 | 100 | 192.01 | 192.01 | 3.10 | 2.49 | [6 empty] | ダイセルポリマー株式会社 | セビアン N |  |  |  | 射出成形 | 13 | 16.2 |  | 50 |  | 200 | [7 empty] | 32 | 70 | 120 | 3600 | 20 |  | M85 | 7 | 1.07
1492 | ABS | SER91 | 破壊靭性 |  | ASTM D5045-93 | サーボパルサーEHF-ED50KN-20Ｌ |  | SENB |  | 12.94 | 6.4 |  | スライド | 6.50 | 無 | 23 | 100 | 172.60 | 235.96 |  | 2.98 | [6 empty] | ダイセルポリマー株式会社 | セビアン |  | 120000 |  | 射出成形 | 13 | 16.2 |  | 50 |  | 225 | [7 empty] | 20 | 45 | 70 | 2300 | 130 | 70 | R110 | 8 | 1.19 |  | 電機・事務機など難燃性を要求される部品 | 平均分子量はＡＳ分についての重量平均分子量
1493 | ABS | SER91 | 破壊靭性 |  | ASTM D5045-93 | サーボパルサーEHF-ED50KN-20Ｌ |  | SENB |  | 12.98 | 6.4 |  | スライド | 6.59 | 無 | 23 | 100 | 148.18 | 226.19 |  | 2.25 | [6 empty] | ダイセルポリマー株式会社 | セビアン |  | 120000 |  | 射出成形 | 13 | 16.2 |  | 50 |  | 225 | [7 empty] | 20 | 45 | 70 | 2300 | 130 | 70 | R110 | 8 | 1.19 |  | 電機・事務機など難燃性を要求される部品 | 平均分子量はＡＳ分についての重量平均分子量
1494 | ABS | SER91 | 破壊靭性 |  | ASTM D5045-93 | サーボパルサーEHF-ED50KN-20Ｌ |  | SENB |  | 12.94 | 6.4 |  | スライド | 6.54 | 無 | 23 | 100 | 172.17 | 231.07 |  | 2.99 | [6 empty] | ダイセルポリマー株式会社 | セビアン |  | 120000 |  | 射出成形 | 13 | 16.2 |  | 50 |  | 225 | [7 empty] | 20 | 45 | 70 | 2300 | 130 | 70 | R110 | 8 | 1.19 |  | 電機・事務機など難燃性を要求される部品 | 平均分子量はＡＳ分についての重量平均分子量
1495 | ABS | SER91 | 破壊靭性 |  | ASTM D5045-93 | サーボパルサーEHF-ED50KN-20Ｌ |  | SENB |  | 12.93 | 6.4 |  | スライド | 6.60 | 無 | 23 | 100 | 152.29 | 224.97 |  | 2.36 | [6 empty] | ダイセルポリマー株式会社 | セビアン |  | 120000 |  | 射出成形 | 13 | 16.2 |  | 50 |  | 225 | [7 empty] | 20 | 45 | 70 | 2300 | 130 | 70 | R110 | 8 | 1.19 |  | 電機・事務機など難燃性を要求される部品 | 平均分子量はＡＳ分についての重量平均分子量
1496 | ABS | SER91 | 破壊靭性 |  | ASTM D5045-93 | サーボパルサーEHF-ED50KN-20Ｌ |  | SENB |  | 12.86 | 6.4 |  | スライド | 6.85 | 無 | 23 | 100 | 147.06 | 200.56 |  | 2.58 | [6 empty] | ダイセルポリマー株式会社 | セビアン |  | 120000 |  | 射出成形 | 13 | 16.2 |  | 50 |  | 225 | [7 empty] | 20 | 45 | 70 | 2300 | 130 | 70 | R110 | 8 | 1.19 |  | 電機・事務機など難燃性を要求される部品 | 平均分子量はＡＳ分についての重量平均分子量
1497 | ABS | 420 | 破壊靭性 |  | ASTM D5045-93 | サーボパルサーEHF-ED50KN-20Ｌ |  | SENB |  | 12.92 | 6.4 |  | スライド | 6.91 | 無 | 23 | 1000 | 174.31 | 241.94 |  | 3.29 | [6 empty] | ダイセルポリマー株式会社 | セビアン V |  | 120000 |  | 射出成形 | 13 | 16.2 |  | 50 |  | 235 | [7 empty] | 2 | 51 | 75 | 2500 | 150 | 80 | R112 | 8 | 1.05 |  | 自動車・電気部品 | 平均分子量はＡＳ分についての重量平均分子量
1498 | ABS | 420 | 破壊靭性 |  | ASTM D5045-93 | サーボパルサーEHF-ED50KN-20Ｌ |  | SENB |  | 13.06 | 6.4 |  | スライド | 6.53 | 無 | 23 | 1000 | 172.32 | 238.40 |  | 3.01 | [6 empty] | ダイセルポリマー株式会社 | セビアン V |  | 120000 |  | 射出成形 | 13 | 16.2 |  | 50 |  | 235 | [7 empty] | 2 | 51 | 75 | 2500 | 150 | 80 | R112 | 8 | 1.05 |  | 自動車・電気部品 | 平均分子量はＡＳ分についての重量平均分子量
1499 | ABS | 420 | 破壊靭性 |  | ASTM D5045-93 | サーボパルサーEHF-ED50KN-20Ｌ |  | SENB |  | 13.02 | 6.4 |  | スライド | 7.05 | 無 | 23 | 1000 | 173.76 | 230.96 |  | 3.50 | [6 empty] | ダイセルポリマー株式会社 | セビアン V |  | 120000 |  | 射出成形 | 13 | 16.2 |  | 50 |  | 235 | [7 empty] | 2 | 51 | 75 | 2500 | 150 | 80 | R112 | 8 | 1.05 |  | 自動車・電気部品 | 平均分子量はＡＳ分についての重量平均分子量
1500 | ABS | 420 | 破壊靭性 |  | ASTM D5045-93 | サーボパルサーEHF-ED50KN-20Ｌ |  | SENB |  | 12.99 | 6.4 |  | スライド | 6.84 | 無 | 23 | 1000 | 172.59 | 250.61 |  | 2.90 | [6 empty] | ダイセルポリマー株式会社 | セビアン V |  | 120000 |  | 射出成形 | 13 | 16.2 |  | 50 |  | 235 | [7 empty] | 2 | 51 | 75 | 2500 | 150 | 80 | R112 | 8 | 1.05 |  | 自動車・電気部品 | 平均分子量はＡＳ分についての重量平均分子量
1501 | ABS | 420 | 破壊靭性 |  | ASTM D5045-93 | サーボパルサーEHF-ED50KN-20Ｌ |  | SENB |  | 13.02 | 6.4 |  | スライド | 6.90 | 無 | 23 | 1000 | 174.05 | 239.62 |  | 3.20 | [6 empty] | ダイセルポリマー株式会社 | セビアン V |  | 120000 |  | 射出成形 | 13 | 16.2 |  | 50 |  | 235 | [7 empty] | 2 | 51 | 75 | 2500 | 150 | 80 | R112 | 8 | 1.05 |  | 自動車・電気部品 | 平均分子量はＡＳ分についての重量平均分子量
1502 | ABS | 500SF | 破壊靭性 |  | ASTM D5045-93 | サーボパルサーEHF-ED50KN-20Ｌ |  | SENB |  | 12.99 | 6.4 |  | スライド | 6.67 | 無 | 23 | 1000 | 194.33 | 249.39 |  | 3.29 | [6 empty] | ダイセルポリマー株式会社 | セビアン V |  |  |  | 射出成形 | 13 | 16.2 |  | 50 |  | 225 | [7 empty] | 19 | 48 | 75 | 2500 | 200 | 100 | R110 | 8 | 1.05
1503 | ABS | 500SF | 破壊靭性 |  | ASTM D5045-93 | サーボパルサーEHF-ED50KN-20Ｌ |  | SENB |  | 12.93 | 6.4 |  | スライド | 6.65 | 無 | 23 | 1000 | 198.05 | 249.39 |  | 3.58 | [6 empty] | ダイセルポリマー株式会社 | セビアン V |  |  |  | 射出成形 | 13 | 16.2 |  | 50 |  | 225 | [7 empty] | 19 | 48 | 75 | 2500 | 200 | 100 | R110 | 8 | 1.05
1504 | ABS | 500SF | 破壊靭性 |  | ASTM D5045-93 | サーボパルサーEHF-ED50KN-20Ｌ |  | SENB |  | 12.9 | 6.4 |  | スライド | 6.77 | 無 | 23 | 1000 | 176.11 | 239.62 |  | 2.91 | [6 empty] | ダイセルポリマー株式会社 | セビアン V |  |  |  | 射出成形 | 13 | 16.2 |  | 50 |  | 225 | [7 empty] | 19 | 48 | 75 | 2500 | 200 | 100 | R110 | 8 | 1.05
1505 | ABS | 500SF | 破壊靭性 |  | ASTM D5045-93 | サーボパルサーEHF-ED50KN-20Ｌ |  | SENB |  | 13.02 | 6.4 |  | スライド | 7.01 | 無 | 23 | 1000 | 170.18 | 227.29 |  | 3.11 | [6 empty] | ダイセルポリマー株式会社 | セビアン V |  |  |  | 射出成形 | 13 | 16.2 |  | 50 |  | 225 | [7 empty] | 19 | 48 | 75 | 2500 | 200 | 100 | R110 | 8 | 1.05
1506 | ABS | 500SF | 破壊靭性 |  | ASTM D5045-93 | サーボパルサーEHF-ED50KN-20Ｌ |  | SENB |  | 12.93 | 6.4 |  | スライド | 6.62 | 無 | 23 | 1000 | 192.69 | 253.05 |  | 3.25 | [6 empty] | ダイセルポリマー株式会社 | セビアン V |  |  |  | 射出成形 | 13 | 16.2 |  | 50 |  | 225 | [7 empty] | 19 | 48 | 75 | 2500 | 200 | 100 | R110 | 8 | 1.05
1507 | ABS | 510SF | 破壊靭性 |  | ASTM D5045-93 | サーボパルサーEHF-ED50KN-20Ｌ |  | SENB |  | 12.83 | 6.4 |  | スライド | 6.52 | 無 | 23 | 1000 | 210.80 | 256.59 |  | 3.67 | [6 empty] | ダイセルポリマー株式会社 | セビアン V |  | 140000 |  | 射出成形 | 13 | 16.2 |  | 50 |  | 225 | [7 empty] | 21 | 51 | 80 | 2700 | 100 | 60 | R110 | 8 | 1.06 |  | 自動車、電機、工業部品 | 平均分子量はＡＳ分についての重量平均分子量
1508 | ABS | 510SF | 破壊靭性 |  | ASTM D5045-93 | サーボパルサーEHF-ED50KN-20Ｌ |  | SENB |  | 12.9 | 6.4 |  | スライド | 6.79 | 無 | 23 | 1000 | 192.46 | 242.06 |  | 3.28 | [6 empty] | ダイセルポリマー株式会社 | セビアン V |  | 140000 |  | 射出成形 | 13 | 16.2 |  | 50 |  | 225 | [7 empty] | 21 | 51 | 80 | 2700 | 100 | 60 | R110 | 8 | 1.06 |  | 自動車、電機、工業部品 | 平均分子量はＡＳ分についての重量平均分子量
1509 | ABS | 510SF | 破壊靭性 |  | ASTM D5045-93 | サーボパルサーEHF-ED50KN-20Ｌ |  | SENB |  | 12.87 | 6.4 |  | スライド | 6.78 | 無 | 23 | 1000 | 183.24 | 234.74 |  | 2.99 | [6 empty] | ダイセルポリマー株式会社 | セビアン V |  | 140000 |  | 射出成形 | 13 | 16.2 |  | 50 |  | 225 | [7 empty] | 21 | 51 | 80 | 2700 | 100 | 60 | R110 | 8 | 1.06 |  | 自動車、電機、工業部品 | 平均分子量はＡＳ分についての重量平均分子量
1510 | ABS | 510SF | 破壊靭性 |  | ASTM D5045-93 | サーボパルサーEHF-ED50KN-20Ｌ |  | SENB |  | 12.9 | 6.4 |  | スライド | 6.68 | 無 | 23 | 1000 | 197.63 | 256.59 |  | 3.47 | [6 empty] | ダイセルポリマー株式会社 | セビアン V |  | 140000 |  | 射出成形 | 13 | 16.2 |  | 50 |  | 225 | [7 empty] | 21 | 51 | 80 | 2700 | 100 | 60 | R110 | 8 | 1.06 |  | 自動車、電機、工業部品 | 平均分子量はＡＳ分についての重量平均分子量
1511 | ABS | 510SF | 破壊靭性 |  | ASTM D5045-93 | サーボパルサーEHF-ED50KN-20Ｌ |  | SENB |  | 12.86 | 6.4 |  | スライド | 6.81 | 無 | 23 | 1000 | 183.06 | 238.40 |  | 3.01 | [6 empty] | ダイセルポリマー株式会社 | セビアン V |  | 140000 |  | 射出成形 | 13 | 16.2 |  | 50 |  | 225 | [7 empty] | 21 | 51 | 80 | 2700 | 100 | 60 | R110 | 8 | 1.06 |  | 自動車、電機、工業部品 | 平均分子量はＡＳ分についての重量平均分子量
1512 | ABS | 660SF | 破壊靭性 |  | ASTM D5045-93 | サーボパルサーEHF-ED50KN-20Ｌ |  | SENB |  | 12.97 | 6.4 |  | スライド | 6.91 | 無 | 23 | 1000 | 154.04 | 217.53 |  | 2.68 | [6 empty] | ダイセルポリマー株式会社 | セビアン V |  |  |  | 射出成形 | 13 | 16.2 |  | 50 |  | 225 | [7 empty] | 45 | 47 | 70 | 2300 | 250 | 130 | R110 | 8 | 1.05
1513 | ABS | 660SF | 破壊靭性 |  | ASTM D5045-93 | サーボパルサーEHF-ED50KN-20Ｌ |  | SENB |  | 12.95 | 6.4 |  | スライド | 6.64 | 無 | 23 | 1000 | 192.14 | 238.28 |  | 3.72 | [6 empty] | ダイセルポリマー株式会社 | セビアン V |  |  |  | 射出成形 | 13 | 16.2 |  | 50 |  | 225 | [7 empty] | 45 | 47 | 70 | 2300 | 250 | 130 | R110 | 8 | 1.05
1514 | ABS | 660SF | 破壊靭性 |  | ASTM D5045-93 | サーボパルサーEHF-ED50KN-20Ｌ |  | SENB |  | 12.93 | 6.4 |  | スライド | 6.66 | 無 | 23 | 1000 | 164.23 | 229.86 |  | 2.58 | [6 empty] | ダイセルポリマー株式会社 | セビアン V |  |  |  | 射出成形 | 13 | 16.2 |  | 50 |  | 225 | [7 empty] | 45 | 47 | 70 | 2300 | 250 | 130 | R110 | 8 | 1.05
1515 | ABS | 660SF | 破壊靭性 |  | ASTM D5045-93 | サーボパルサーEHF-ED50KN-20Ｌ |  | SENB |  | 12.93 | 6.4 |  | スライド | 7.14 | 無 | 23 | 1000 | 137.80 | 204.10 |  | 2.37 | [6 empty] | ダイセルポリマー株式会社 | セビアン V |  |  |  | 射出成形 | 13 | 16.2 |  | 50 |  | 225 | [7 empty] | 45 | 47 | 70 | 2300 | 250 | 130 | R110 | 8 | 1.05
1516 | ABS | 660SF | 破壊靭性 |  | ASTM D5045-93 | サーボパルサーEHF-ED50KN-20Ｌ |  | SENB |  | 12.94 | 6.4 |  | スライド | 6.74 | 無 | 23 | 1000 | 170.92 | 227.29 |  | 3.10 | [6 empty] | ダイセルポリマー株式会社 | セビアン V |  |  |  | 射出成形 | 13 | 16.2 |  | 50 |  | 225 | [7 empty] | 45 | 47 | 70 | 2300 | 250 | 130 | R110 | 8 | 1.05
1517 | AS | 050SF | 破壊靭性 |  | ASTM D5045-93 | サーボパルサーEHF-ED50KN-20Ｌ |  | SENB |  | 12.81 | 6.4 |  | スライド | 6.63 | 無 | 23 | 1000 | 196.03 | 196.03 | 3.00 | 2.30 | [6 empty] | ダイセルポリマー株式会社 | セビアン N |  |  |  | 射出成形 | 13 | 16.2 |  | 50 |  | 200 | [7 empty] | 32 | 70 | 120 | 3600 | 20 |  | M85 | 7 | 1.07
1518 | AS | 050SF | 破壊靭性 |  | ASTM D5045-93 | サーボパルサーEHF-ED50KN-20Ｌ |  | SENB |  | 12.82 | 6.4 |  | スライド | 6.37 | 無 | 23 | 1000 | 176.02 | 176.02 | 2.52 | 1.56 | [6 empty] | ダイセルポリマー株式会社 | セビアン N |  |  |  | 射出成形 | 13 | 16.2 |  | 50 |  | 200 | [7 empty] | 32 | 70 | 120 | 3600 | 20 |  | M85 | 7 | 1.07
1519 | AS | 050SF | 破壊靭性 |  | ASTM D5045-93 | サーボパルサーEHF-ED50KN-20Ｌ |  | SENB |  | 12.88 | 6.4 |  | スライド | 6.52 | 無 | 23 | 1000 | 176.02 | 176.02 | 2.59 | 1.62 | [6 empty] | ダイセルポリマー株式会社 | セビアン N |  |  |  | 射出成形 | 13 | 16.2 |  | 50 |  | 200 | [7 empty] | 32 | 70 | 120 | 3600 | 20 |  | M85 | 7 | 1.07
1520 | AS | 050SF | 破壊靭性 |  | ASTM D5045-93 | サーボパルサーEHF-ED50KN-20Ｌ |  | SENB |  | 12.79 | 6.4 |  | スライド | 6.87 | 無 | 23 | 1000 | 188.35 | 188.35 | 3.08 | 2.50 | [6 empty] | ダイセルポリマー株式会社 | セビアン N |  |  |  | 射出成形 | 13 | 16.2 |  | 50 |  | 200 | [7 empty] | 32 | 70 | 120 | 3600 | 20 |  | M85 | 7 | 1.07
1521 | AS | 050SF | 破壊靭性 |  | ASTM D5045-93 | サーボパルサーEHF-ED50KN-20Ｌ |  | SENB |  | 12.91 | 6.4 |  | スライド | 6.70 | 無 | 23 | 1000 | 162.60 | 162.60 | 2.49 | 1.45 | [6 empty] | ダイセルポリマー株式会社 | セビアン N |  |  |  | 射出成形 | 13 | 16.2 |  | 50 |  | 200 | [7 empty] | 32 | 70 | 120 | 3600 | 20 |  | M85 | 7 | 1.07
1522 | ABS | SER91 | 破壊靭性 |  | ASTM D5045-93 | サーボパルサーEHF-ED50KN-20Ｌ |  | SENB |  | 12.97 | 6.4 |  | スライド | 6.50 | 無 | 23 | 1000 | 174.46 | 244.51 |  | 2.94 | [6 empty] | ダイセルポリマー株式会社 | セビアン |  | 120000 |  | 射出成形 | 13 | 16.2 |  | 50 |  | 225 | [7 empty] | 20 | 45 | 70 | 2300 | 130 | 70 | R110 | 8 | 1.19 |  | 電機・事務機など難燃性を要求される部品 | 平均分子量はＡＳ分についての重量平均分子量
1523 | ABS | SER91 | 破壊靭性 |  | ASTM D5045-93 | サーボパルサーEHF-ED50KN-20Ｌ |  | SENB |  | 12.93 | 6.4 |  | スライド | 6.63 | 無 | 23 | 1000 | 162.00 | 227.29 |  | 2.76 | [6 empty] | ダイセルポリマー株式会社 | セビアン |  | 120000 |  | 射出成形 | 13 | 16.2 |  | 50 |  | 225 | [7 empty] | 20 | 45 | 70 | 2300 | 130 | 70 | R110 | 8 | 1.19 |  | 電機・事務機など難燃性を要求される部品 | 平均分子量はＡＳ分についての重量平均分子量
1524 | ABS | SER91 | 破壊靭性 |  | ASTM D5045-93 | サーボパルサーEHF-ED50KN-20Ｌ |  | SENB |  | 12.93 | 6.4 |  | スライド | 6.54 | 無 | 23 | 1000 | 168.65 | 242.06 |  | 2.78 | [6 empty] | ダイセルポリマー株式会社 | セビアン |  | 120000 |  | 射出成形 | 13 | 16.2 |  | 50 |  | 225 | [7 empty] | 20 | 45 | 70 | 2300 | 130 | 70 | R110 | 8 | 1.19 |  | 電機・事務機など難燃性を要求される部品 | 平均分子量はＡＳ分についての重量平均分子量
1525 | ABS | SER91 | 破壊靭性 |  | ASTM D5045-93 | サーボパルサーEHF-ED50KN-20Ｌ |  | SENB |  | 12.92 | 6.4 |  | スライド | 6.49 | 無 | 23 | 1000 | 172.15 | 236.45 |  | 2.91 | [6 empty] | ダイセルポリマー株式会社 | セビアン |  | 120000 |  | 射出成形 | 13 | 16.2 |  | 50 |  | 225 | [7 empty] | 20 | 45 | 70 | 2300 | 130 | 70 | R110 | 8 | 1.19 |  | 電機・事務機など難燃性を要求される部品 | 平均分子量はＡＳ分についての重量平均分子量
1526 | ABS | SER91 | 破壊靭性 |  | ASTM D5045-93 | サーボパルサーEHF-ED50KN-20Ｌ |  | SENB |  | 12.95 | 6.4 |  | スライド | 6.48 | 無 | 23 | 1000 | 175.62 | 244.51 |  | 2.93 | [6 empty] | ダイセルポリマー株式会社 | セビアン |  | 120000 |  | 射出成形 | 13 | 16.2 |  | 50 |  | 225 | [7 empty] | 20 | 45 | 70 | 2300 | 130 | 70 | R110 | 8 | 1.19 |  | 電機・事務機など難燃性を要求される部品 | 平均分子量はＡＳ分についての重量平均分子量
1527 | POM | F20-03 | 引張 |  | ISO 527-1及びISO 527-2 | 5567 30kNf |  | ダンベル型 | ISO 527-2/1A | 10 | 4 |  |  |  | 無 | -40 | 10 |  |  |  |  | 87.79 | 最大応力 | 3564 | 0.37 |  |  | 三菱エンジニアリングプラスチックス株式会社 | ユピタール |  |  |  | 射出成形 | 10.8 | 17.5 |  | 90 |  | 185 | [5 empty] | -60～-40 |  | 9 | 61.3 | 89.7 | 2600 | 64 |  | M80 | 13 | 1.41
1528 | POM | F20-03 | 引張 |  | ISO 527-1及びISO 527-2 | 5567 30kNf |  | ダンベル型 | ISO 527-2/1A | 10 | 4 |  |  |  | 無 | -40 | 10 |  |  |  |  | 86.85 | 最大応力 | 3818 | 0.39 |  |  | 三菱エンジニアリングプラスチックス株式会社 | ユピタール |  |  |  | 射出成形 | 10.8 | 17.5 |  | 90 |  | 185 | [5 empty] | -60～-40 |  | 9 | 61.3 | 89.7 | 2600 | 64 |  | M80 | 13 | 1.41
1529 | POM | F20-03 | 引張 |  | ISO 527-1及びISO 527-2 | 5567 30kNf |  | ダンベル型 | ISO 527-2/1A | 10 | 4 |  |  |  | 無 | -40 | 10 |  |  |  |  | 85.76 | 最大応力 | 3401 | 0.44 |  |  | 三菱エンジニアリングプラスチックス株式会社 | ユピタール |  |  |  | 射出成形 | 10.8 | 17.5 |  | 90 |  | 185 | [5 empty] | -60～-40 |  | 9 | 61.3 | 89.7 | 2600 | 64 |  | M80 | 13 | 1.41
1530 | POM | F20-03 | 引張 |  | ISO 527-1及びISO 527-2 | 5567 30kNf |  | ダンベル型 | ISO 527-2/1A | 10 | 4 |  |  |  | 無 | -40 | 10 |  |  |  |  | 86.06 | 最大応力 | 3662 | 0.30 |  |  | 三菱エンジニアリングプラスチックス株式会社 | ユピタール |  |  |  | 射出成形 | 10.8 | 17.5 |  | 90 |  | 185 | [5 empty] | -60～-40 |  | 9 | 61.3 | 89.7 | 2600 | 64 |  | M80 | 13 | 1.41
1531 | POM | F20-03 | 引張 |  | ISO 527-1及びISO 527-2 | 5567 30kNf |  | ダンベル型 | ISO 527-2/1A | 10 | 4 |  |  |  | 無 | -40 | 10 |  |  |  |  | 85.45 | 最大応力 | 3512 | 0.34 |  |  | 三菱エンジニアリングプラスチックス株式会社 | ユピタール |  |  |  | 射出成形 | 10.8 | 17.5 |  | 90 |  | 185 | [5 empty] | -60～-40 |  | 9 | 61.3 | 89.7 | 2600 | 64 |  | M80 | 13 | 1.41
1532 | POM | F20-03 | 引張 |  | ISO 527-1及びISO 527-2 | 5567 30kNf |  | ダンベル型 | ISO 527-2/1A | 10 | 4 |  |  |  | 無 | -40 | 100 |  |  |  |  | 88.64 | 最大応力 | 3315 | 0.34 |  |  | 三菱エンジニアリングプラスチックス株式会社 | ユピタール |  |  |  | 射出成形 | 10.8 | 17.5 |  | 90 |  | 185 | [5 empty] | -60～-40 |  | 9 | 61.3 | 89.7 | 2600 | 64 |  | M80 | 13 | 1.41
1533 | POM | F20-03 | 引張 |  | ISO 527-1及びISO 527-2 | 5567 30kNf |  | ダンベル型 | ISO 527-2/1A | 10 | 4 |  |  |  | 無 | -40 | 100 |  |  |  |  | 87.17 | 最大応力 | 3297 | 0.36 |  |  | 三菱エンジニアリングプラスチックス株式会社 | ユピタール |  |  |  | 射出成形 | 10.8 | 17.5 |  | 90 |  | 185 | [5 empty] | -60～-40 |  | 9 | 61.3 | 89.7 | 2600 | 64 |  | M80 | 13 | 1.41
1534 | POM | F20-03 | 引張 |  | ISO 527-1及びISO 527-2 | 5567 30kNf |  | ダンベル型 | ISO 527-2/1A | 10 | 4 |  |  |  | 無 | -40 | 100 |  |  |  |  | 88.74 | 最大応力 | 3465 | 0.37 |  |  | 三菱エンジニアリングプラスチックス株式会社 | ユピタール |  |  |  | 射出成形 | 10.8 | 17.5 |  | 90 |  | 185 | [5 empty] | -60～-40 |  | 9 | 61.3 | 89.7 | 2600 | 64 |  | M80 | 13 | 1.41
1535 | POM | F20-03 | 引張 |  | ISO 527-1及びISO 527-2 | 5567 30kNf |  | ダンベル型 | ISO 527-2/1A | 10 | 4 |  |  |  | 無 | -40 | 100 |  |  |  |  | 93.46 | 最大応力 | 3523 | 0.34 |  |  | 三菱エンジニアリングプラスチックス株式会社 | ユピタール |  |  |  | 射出成形 | 10.8 | 17.5 |  | 90 |  | 185 | [5 empty] | -60～-40 |  | 9 | 61.3 | 89.7 | 2600 | 64 |  | M80 | 13 | 1.41
1536 | POM | F20-03 | 引張 |  | ISO 527-1及びISO 527-2 | 5567 30kNf |  | ダンベル型 | ISO 527-2/1A | 10 | 4 |  |  |  | 無 | -40 | 100 |  |  |  |  | 92.85 | 最大応力 | 3383 | 0.36 |  |  | 三菱エンジニアリングプラスチックス株式会社 | ユピタール |  |  |  | 射出成形 | 10.8 | 17.5 |  | 90 |  | 185 | [5 empty] | -60～-40 |  | 9 | 61.3 | 89.7 | 2600 | 64 |  | M80 | 13 | 1.41
1537 | POM | F20-03 | 引張 |  | ISO 527-1及びISO 527-2 | 5567 30kNf |  | ダンベル型 | ISO 527-2/1A | 10 | 4 |  |  |  | 無 | -40 | 500 |  |  |  |  | 96.62 | 最大応力 | 3804 |  |  |  | 三菱エンジニアリングプラスチックス株式会社 | ユピタール |  |  |  | 射出成形 | 10.8 | 17.5 |  | 90 |  | 185 | [5 empty] | -60～-40 |  | 9 | 61.3 | 89.7 | 2600 | 64 |  | M80 | 13 | 1.41
1538 | POM | F20-03 | 引張 |  | ISO 527-1及びISO 527-2 | 5567 30kNf |  | ダンベル型 | ISO 527-2/1A | 10 | 4 |  |  |  | 無 | -40 | 500 |  |  |  |  | 96.05 | 最大応力 | 3266 |  |  |  | 三菱エンジニアリングプラスチックス株式会社 | ユピタール |  |  |  | 射出成形 | 10.8 | 17.5 |  | 90 |  | 185 | [5 empty] | -60～-40 |  | 9 | 61.3 | 89.7 | 2600 | 64 |  | M80 | 13 | 1.41
1539 | POM | F20-03 | 引張 |  | ISO 527-1及びISO 527-2 | 5567 30kNf |  | ダンベル型 | ISO 527-2/1A | 10 | 4 |  |  |  | 無 | -40 | 500 |  |  |  |  | 95.74 | 最大応力 | 3839 |  |  |  | 三菱エンジニアリングプラスチックス株式会社 | ユピタール |  |  |  | 射出成形 | 10.8 | 17.5 |  | 90 |  | 185 | [5 empty] | -60～-40 |  | 9 | 61.3 | 89.7 | 2600 | 64 |  | M80 | 13 | 1.41
1540 | POM | F20-03 | 引張 |  | ISO 527-1及びISO 527-2 | 5567 30kNf |  | ダンベル型 | ISO 527-2/1A | 10 | 4 |  |  |  | 無 | -40 | 500 |  |  |  |  | 96.23 | 最大応力 | 3496 |  |  |  | 三菱エンジニアリングプラスチックス株式会社 | ユピタール |  |  |  | 射出成形 | 10.8 | 17.5 |  | 90 |  | 185 | [5 empty] | -60～-40 |  | 9 | 61.3 | 89.7 | 2600 | 64 |  | M80 | 13 | 1.41
1541 | POM | F20-03 | 引張 |  | ISO 527-1及びISO 527-2 | 5567 30kNf |  | ダンベル型 | ISO 527-2/1A | 10 | 4 |  |  |  | 無 | -40 | 500 |  |  |  |  | 96.25 | 最大応力 | 3559 |  |  |  | 三菱エンジニアリングプラスチックス株式会社 | ユピタール |  |  |  | 射出成形 | 10.8 | 17.5 |  | 90 |  | 185 | [5 empty] | -60～-40 |  | 9 | 61.3 | 89.7 | 2600 | 64 |  | M80 | 13 | 1.41
1542 | POM | F20-03 | 引張 |  | ISO 527-1及びISO 527-2 | 5567 30kNf |  | ダンベル型 | ISO 527-2/1A | 10 | 4 |  |  |  | 無 | -20 | 10 |  |  |  |  | 77.47 | 最大応力 | 3691 | 0.42 |  |  | 三菱エンジニアリングプラスチックス株式会社 | ユピタール |  |  |  | 射出成形 | 10.8 | 17.5 |  | 90 |  | 185 | [5 empty] | -60～-40 |  | 9 | 61.3 | 89.7 | 2600 | 64 |  | M80 | 13 | 1.41
1543 | POM | F20-03 | 引張 |  | ISO 527-1及びISO 527-2 | 5567 30kNf |  | ダンベル型 | ISO 527-2/1A | 10 | 4 |  |  |  | 無 | -20 | 10 |  |  |  |  | 78.33 | 最大応力 | 3585 | 0.38 |  |  | 三菱エンジニアリングプラスチックス株式会社 | ユピタール |  |  |  | 射出成形 | 10.8 | 17.5 |  | 90 |  | 185 | [5 empty] | -60～-40 |  | 9 | 61.3 | 89.7 | 2600 | 64 |  | M80 | 13 | 1.41
1544 | POM | F20-03 | 引張 |  | ISO 527-1及びISO 527-2 | 5567 30kNf |  | ダンベル型 | ISO 527-2/1A | 10 | 4 |  |  |  | 無 | -20 | 10 |  |  |  |  | 78.39 | 最大応力 | 3178 | 0.36 |  |  | 三菱エンジニアリングプラスチックス株式会社 | ユピタール |  |  |  | 射出成形 | 10.8 | 17.5 |  | 90 |  | 185 | [5 empty] | -60～-40 |  | 9 | 61.3 | 89.7 | 2600 | 64 |  | M80 | 13 | 1.41
1545 | POM | F20-03 | 引張 |  | ISO 527-1及びISO 527-2 | 5567 30kNf |  | ダンベル型 | ISO 527-2/1A | 10 | 4 |  |  |  | 無 | -20 | 10 |  |  |  |  | 78.29 | 最大応力 | 3754 | 0.45 |  |  | 三菱エンジニアリングプラスチックス株式会社 | ユピタール |  |  |  | 射出成形 | 10.8 | 17.5 |  | 90 |  | 185 | [5 empty] | -60～-40 |  | 9 | 61.3 | 89.7 | 2600 | 64 |  | M80 | 13 | 1.41
1546 | POM | F20-03 | 引張 |  | ISO 527-1及びISO 527-2 | 5567 30kNf |  | ダンベル型 | ISO 527-2/1A | 10 | 4 |  |  |  | 無 | -20 | 10 |  |  |  |  | 78.32 | 最大応力 | 3996 | 0.41 |  |  | 三菱エンジニアリングプラスチックス株式会社 | ユピタール |  |  |  | 射出成形 | 10.8 | 17.5 |  | 90 |  | 185 | [5 empty] | -60～-40 |  | 9 | 61.3 | 89.7 | 2600 | 64 |  | M80 | 13 | 1.41
1547 | POM | F20-03 | 引張 |  | ISO 527-1及びISO 527-2 | 5567 30kNf |  | ダンベル型 | ISO 527-2/1A | 10 | 4 |  |  |  | 無 | -20 | 100 |  |  |  |  | 82.47 | 最大応力 | 3927 | 0.23 |  |  | 三菱エンジニアリングプラスチックス株式会社 | ユピタール |  |  |  | 射出成形 | 10.8 | 17.5 |  | 90 |  | 185 | [5 empty] | -60～-40 |  | 9 | 61.3 | 89.7 | 2600 | 64 |  | M80 | 13 | 1.41
1548 | POM | F20-03 | 引張 |  | ISO 527-1及びISO 527-2 | 5567 30kNf |  | ダンベル型 | ISO 527-2/1A | 10 | 4 |  |  |  | 無 | -20 | 100 |  |  |  |  | 81.58 | 最大応力 | 3979 | 0.38 |  |  | 三菱エンジニアリングプラスチックス株式会社 | ユピタール |  |  |  | 射出成形 | 10.8 | 17.5 |  | 90 |  | 185 | [5 empty] | -60～-40 |  | 9 | 61.3 | 89.7 | 2600 | 64 |  | M80 | 13 | 1.41
1549 | POM | F20-03 | 引張 |  | ISO 527-1及びISO 527-2 | 5567 30kNf |  | ダンベル型 | ISO 527-2/1A | 10 | 4 |  |  |  | 無 | -20 | 100 |  |  |  |  | 81.41 | 最大応力 | 4118 | 0.43 |  |  | 三菱エンジニアリングプラスチックス株式会社 | ユピタール |  |  |  | 射出成形 | 10.8 | 17.5 |  | 90 |  | 185 | [5 empty] | -60～-40 |  | 9 | 61.3 | 89.7 | 2600 | 64 |  | M80 | 13 | 1.41
1550 | POM | F20-03 | 引張 |  | ISO 527-1及びISO 527-2 | 5567 30kNf |  | ダンベル型 | ISO 527-2/1A | 10 | 4 |  |  |  | 無 | -20 | 100 |  |  |  |  | 81.41 | 最大応力 | 3949 | 0.44 |  |  | 三菱エンジニアリングプラスチックス株式会社 | ユピタール |  |  |  | 射出成形 | 10.8 | 17.5 |  | 90 |  | 185 | [5 empty] | -60～-40 |  | 9 | 61.3 | 89.7 | 2600 | 64 |  | M80 | 13 | 1.41
1551 | POM | F20-03 | 引張 |  | ISO 527-1及びISO 527-2 | 5567 30kNf |  | ダンベル型 | ISO 527-2/1A | 10 | 4 |  |  |  | 無 | -20 | 100 |  |  |  |  | 79.79 | 最大応力 | 3671 | 0.37 |  |  | 三菱エンジニアリングプラスチックス株式会社 | ユピタール |  |  |  | 射出成形 | 10.8 | 17.5 |  | 90 |  | 185 | [5 empty] | -60～-40 |  | 9 | 61.3 | 89.7 | 2600 | 64 |  | M80 | 13 | 1.41
1552 | POM | F20-03 | 引張 |  | ISO 527-1及びISO 527-2 | 5567 30kNf |  | ダンベル型 | ISO 527-2/1A | 10 | 4 |  |  |  | 無 | -20 | 500 |  |  |  |  | 85.45 | 最大応力 | 3781 |  |  |  | 三菱エンジニアリングプラスチックス株式会社 | ユピタール |  |  |  | 射出成形 | 10.8 | 17.5 |  | 90 |  | 185 | [5 empty] | -60～-40 |  | 9 | 61.3 | 89.7 | 2600 | 64 |  | M80 | 13 | 1.41
1553 | POM | F20-03 | 引張 |  | ISO 527-1及びISO 527-2 | 5567 30kNf |  | ダンベル型 | ISO 527-2/1A | 10 | 4 |  |  |  | 無 | -20 | 500 |  |  |  |  | 85.57 | 最大応力 | 3913 |  |  |  | 三菱エンジニアリングプラスチックス株式会社 | ユピタール |  |  |  | 射出成形 | 10.8 | 17.5 |  | 90 |  | 185 | [5 empty] | -60～-40 |  | 9 | 61.3 | 89.7 | 2600 | 64 |  | M80 | 13 | 1.41
1554 | POM | F20-03 | 引張 |  | ISO 527-1及びISO 527-2 | 5567 30kNf |  | ダンベル型 | ISO 527-2/1A | 10 | 4 |  |  |  | 無 | -20 | 500 |  |  |  |  | 85.63 | 最大応力 | 4467 |  |  |  | 三菱エンジニアリングプラスチックス株式会社 | ユピタール |  |  |  | 射出成形 | 10.8 | 17.5 |  | 90 |  | 185 | [5 empty] | -60～-40 |  | 9 | 61.3 | 89.7 | 2600 | 64 |  | M80 | 13 | 1.41
1555 | POM | F20-03 | 引張 |  | ISO 527-1及びISO 527-2 | 5567 30kNf |  | ダンベル型 | ISO 527-2/1A | 10 | 4 |  |  |  | 無 | -20 | 500 |  |  |  |  | 85.53 | 最大応力 | 4216 |  |  |  | 三菱エンジニアリングプラスチックス株式会社 | ユピタール |  |  |  | 射出成形 | 10.8 | 17.5 |  | 90 |  | 185 | [5 empty] | -60～-40 |  | 9 | 61.3 | 89.7 | 2600 | 64 |  | M80 | 13 | 1.41
1556 | POM | F20-03 | 引張 |  | ISO 527-1及びISO 527-2 | 5567 30kNf |  | ダンベル型 | ISO 527-2/1A | 10 | 4 |  |  |  | 無 | -20 | 500 |  |  |  |  | 85.13 | 最大応力 | 4142 |  |  |  | 三菱エンジニアリングプラスチックス株式会社 | ユピタール |  |  |  | 射出成形 | 10.8 | 17.5 |  | 90 |  | 185 | [5 empty] | -60～-40 |  | 9 | 61.3 | 89.7 | 2600 | 64 |  | M80 | 13 | 1.41
1557 | POM | F20-03 | 引張 |  | ISO 527-1及びISO 527-2 | 5567 30kNf |  | ダンベル型 | ISO 527-2/1A | 10 | 4 |  |  |  | 無 | 0 | 10 |  |  |  |  | 68.01 | 最大応力 | 2859 | 0.41 |  |  | 三菱エンジニアリングプラスチックス株式会社 | ユピタール |  |  |  | 射出成形 | 10.8 | 17.5 |  | 90 |  | 185 | [5 empty] | -60～-40 |  | 9 | 61.3 | 89.7 | 2600 | 64 |  | M80 | 13 | 1.41
1558 | POM | F20-03 | 引張 |  | ISO 527-1及びISO 527-2 | 5567 30kNf |  | ダンベル型 | ISO 527-2/1A | 10 | 4 |  |  |  | 無 | 0 | 10 |  |  |  |  | 68.36 | 最大応力 | 2704 | 0.28 |  |  | 三菱エンジニアリングプラスチックス株式会社 | ユピタール |  |  |  | 射出成形 | 10.8 | 17.5 |  | 90 |  | 185 | [5 empty] | -60～-40 |  | 9 | 61.3 | 89.7 | 2600 | 64 |  | M80 | 13 | 1.41
1559 | POM | F20-03 | 引張 |  | ISO 527-1及びISO 527-2 | 5567 30kNf |  | ダンベル型 | ISO 527-2/1A | 10 | 4 |  |  |  | 無 | 0 | 10 |  |  |  |  | 68.97 | 最大応力 | 2877 | 0.37 |  |  | 三菱エンジニアリングプラスチックス株式会社 | ユピタール |  |  |  | 射出成形 | 10.8 | 17.5 |  | 90 |  | 185 | [5 empty] | -60～-40 |  | 9 | 61.3 | 89.7 | 2600 | 64 |  | M80 | 13 | 1.41
1560 | POM | F20-03 | 引張 |  | ISO 527-1及びISO 527-2 | 5567 30kNf |  | ダンベル型 | ISO 527-2/1A | 10 | 4 |  |  |  | 無 | 0 | 10 |  |  |  |  | 69.01 | 最大応力 | 2722 | 0.36 |  |  | 三菱エンジニアリングプラスチックス株式会社 | ユピタール |  |  |  | 射出成形 | 10.8 | 17.5 |  | 90 |  | 185 | [5 empty] | -60～-40 |  | 9 | 61.3 | 89.7 | 2600 | 64 |  | M80 | 13 | 1.41
1561 | POM | F20-03 | 引張 |  | ISO 527-1及びISO 527-2 | 5567 30kNf |  | ダンベル型 | ISO 527-2/1A | 10 | 4 |  |  |  | 無 | 0 | 10 |  |  |  |  | 68.68 | 最大応力 | 2987 | 0.39 |  |  | 三菱エンジニアリングプラスチックス株式会社 | ユピタール |  |  |  | 射出成形 | 10.8 | 17.5 |  | 90 |  | 185 | [5 empty] | -60～-40 |  | 9 | 61.3 | 89.7 | 2600 | 64 |  | M80 | 13 | 1.41
1562 | POM | F20-03 | 引張 |  | ISO 527-1及びISO 527-2 | 5567 30kNf |  | ダンベル型 | ISO 527-2/1A | 10 | 4 |  |  |  | 無 | 0 | 100 |  |  |  |  | 72.7 | 最大応力 | 3025 | 0.47 |  |  | 三菱エンジニアリングプラスチックス株式会社 | ユピタール |  |  |  | 射出成形 | 10.8 | 17.5 |  | 90 |  | 185 | [5 empty] | -60～-40 |  | 9 | 61.3 | 89.7 | 2600 | 64 |  | M80 | 13 | 1.41
1563 | POM | F20-03 | 引張 |  | ISO 527-1及びISO 527-2 | 5567 30kNf |  | ダンベル型 | ISO 527-2/1A | 10 | 4 |  |  |  | 無 | 0 | 100 |  |  |  |  | 73.27 | 最大応力 | 3094 | 0.43 |  |  | 三菱エンジニアリングプラスチックス株式会社 | ユピタール |  |  |  | 射出成形 | 10.8 | 17.5 |  | 90 |  | 185 | [5 empty] | -60～-40 |  | 9 | 61.3 | 89.7 | 2600 | 64 |  | M80 | 13 | 1.41
1564 | POM | F20-03 | 引張 |  | ISO 527-1及びISO 527-2 | 5567 30kNf |  | ダンベル型 | ISO 527-2/1A | 10 | 4 |  |  |  | 無 | 0 | 100 |  |  |  |  | 73.23 | 最大応力 | 2867 | 0.43 |  |  | 三菱エンジニアリングプラスチックス株式会社 | ユピタール |  |  |  | 射出成形 | 10.8 | 17.5 |  | 90 |  | 185 | [5 empty] | -60～-40 |  | 9 | 61.3 | 89.7 | 2600 | 64 |  | M80 | 13 | 1.41
1565 | POM | F20-03 | 引張 |  | ISO 527-1及びISO 527-2 | 5567 30kNf |  | ダンベル型 | ISO 527-2/1A | 10 | 4 |  |  |  | 無 | 0 | 100 |  |  |  |  | 72.87 | 最大応力 | 2874 | 0.45 |  |  | 三菱エンジニアリングプラスチックス株式会社 | ユピタール |  |  |  | 射出成形 | 10.8 | 17.5 |  | 90 |  | 185 | [5 empty] | -60～-40 |  | 9 | 61.3 | 89.7 | 2600 | 64 |  | M80 | 13 | 1.41
1566 | POM | F20-03 | 引張 |  | ISO 527-1及びISO 527-2 | 5567 30kNf |  | ダンベル型 | ISO 527-2/1A | 10 | 4 |  |  |  | 無 | 0 | 100 |  |  |  |  | 72.61 | 最大応力 | 2880 | 0.45 |  |  | 三菱エンジニアリングプラスチックス株式会社 | ユピタール |  |  |  | 射出成形 | 10.8 | 17.5 |  | 90 |  | 185 | [5 empty] | -60～-40 |  | 9 | 61.3 | 89.7 | 2600 | 64 |  | M80 | 13 | 1.41
1567 | POM | F20-03 | 引張 |  | ISO 527-1及びISO 527-2 | 5567 30kNf |  | ダンベル型 | ISO 527-2/1A | 10 | 4 |  |  |  | 無 | 0 | 500 |  |  |  |  | 76.39 | 最大応力 | 2842 |  |  |  | 三菱エンジニアリングプラスチックス株式会社 | ユピタール |  |  |  | 射出成形 | 10.8 | 17.5 |  | 90 |  | 185 | [5 empty] | -60～-40 |  | 9 | 61.3 | 89.7 | 2600 | 64 |  | M80 | 13 | 1.41
1568 | POM | F20-03 | 引張 |  | ISO 527-1及びISO 527-2 | 5567 30kNf |  | ダンベル型 | ISO 527-2/1A | 10 | 4 |  |  |  | 無 | 0 | 500 |  |  |  |  | 76.54 | 最大応力 | 2904 |  |  |  | 三菱エンジニアリングプラスチックス株式会社 | ユピタール |  |  |  | 射出成形 | 10.8 | 17.5 |  | 90 |  | 185 | [5 empty] | -60～-40 |  | 9 | 61.3 | 89.7 | 2600 | 64 |  | M80 | 13 | 1.41
1569 | POM | F20-03 | 引張 |  | ISO 527-1及びISO 527-2 | 5567 30kNf |  | ダンベル型 | ISO 527-2/1A | 10 | 4 |  |  |  | 無 | 0 | 500 |  |  |  |  | 76.34 | 最大応力 | 2964 |  |  |  | 三菱エンジニアリングプラスチックス株式会社 | ユピタール |  |  |  | 射出成形 | 10.8 | 17.5 |  | 90 |  | 185 | [5 empty] | -60～-40 |  | 9 | 61.3 | 89.7 | 2600 | 64 |  | M80 | 13 | 1.41
1570 | POM | F20-03 | 引張 |  | ISO 527-1及びISO 527-2 | 5567 30kNf |  | ダンベル型 | ISO 527-2/1A | 10 | 4 |  |  |  | 無 | 0 | 500 |  |  |  |  | 76.73 | 最大応力 | 3318 |  |  |  | 三菱エンジニアリングプラスチックス株式会社 | ユピタール |  |  |  | 射出成形 | 10.8 | 17.5 |  | 90 |  | 185 | [5 empty] | -60～-40 |  | 9 | 61.3 | 89.7 | 2600 | 64 |  | M80 | 13 | 1.41
1571 | POM | F20-03 | 引張 |  | ISO 527-1及びISO 527-2 | 5567 30kNf |  | ダンベル型 | ISO 527-2/1A | 10 | 4 |  |  |  | 無 | 0 | 500 |  |  |  |  | 76.46 | 最大応力 | 2911 |  |  |  | 三菱エンジニアリングプラスチックス株式会社 | ユピタール |  |  |  | 射出成形 | 10.8 | 17.5 |  | 90 |  | 185 | [5 empty] | -60～-40 |  | 9 | 61.3 | 89.7 | 2600 | 64 |  | M80 | 13 | 1.41
1572 | POM | F20-03 | 引張 |  | ISO 527-1及びISO 527-2 | 5567 30kNf |  | ダンベル型 | ISO 527-2/1A | 10 | 4 |  |  |  | 無 | 23 | 10 |  |  |  |  | 59.23 | 最大応力 | 2485 | 0.32 |  |  | 三菱エンジニアリングプラスチックス株式会社 | ユピタール |  |  |  | 射出成形 | 10.8 | 17.5 |  | 90 |  | 185 | [5 empty] | -60～-40 |  | 9 | 61.3 | 89.7 | 2600 | 64 |  | M80 | 13 | 1.41
1573 | POM | F20-03 | 引張 |  | ISO 527-1及びISO 527-2 | 5567 30kNf |  | ダンベル型 | ISO 527-2/1A | 10 | 4 |  |  |  | 無 | 23 | 10 |  |  |  |  | 59.56 | 最大応力 | 2284 | 0.52 |  |  | 三菱エンジニアリングプラスチックス株式会社 | ユピタール |  |  |  | 射出成形 | 10.8 | 17.5 |  | 90 |  | 185 | [5 empty] | -60～-40 |  | 9 | 61.3 | 89.7 | 2600 | 64 |  | M80 | 13 | 1.41
1574 | POM | F20-03 | 引張 |  | ISO 527-1及びISO 527-2 | 5567 30kNf |  | ダンベル型 | ISO 527-2/1A | 10 | 4 |  |  |  | 無 | 23 | 10 |  |  |  |  | 59.8 | 最大応力 | 3065 | 0.46 |  |  | 三菱エンジニアリングプラスチックス株式会社 | ユピタール |  |  |  | 射出成形 | 10.8 | 17.5 |  | 90 |  | 185 | [5 empty] | -60～-40 |  | 9 | 61.3 | 89.7 | 2600 | 64 |  | M80 | 13 | 1.41
1575 | POM | F20-03 | 引張 |  | ISO 527-1及びISO 527-2 | 5567 30kNf |  | ダンベル型 | ISO 527-2/1A | 10 | 4 |  |  |  | 無 | 23 | 10 |  |  |  |  | 58.7 | 最大応力 | 3140 | 0.55 |  |  | 三菱エンジニアリングプラスチックス株式会社 | ユピタール |  |  |  | 射出成形 | 10.8 | 17.5 |  | 90 |  | 185 | [5 empty] | -60～-40 |  | 9 | 61.3 | 89.7 | 2600 | 64 |  | M80 | 13 | 1.41
1576 | POM | F20-03 | 引張 |  | ISO 527-1及びISO 527-2 | 5567 30kNf |  | ダンベル型 | ISO 527-2/1A | 10 | 4 |  |  |  | 無 | 23 | 10 |  |  |  |  | 59.69 | 最大応力 | 2532 | 0.35 |  |  | 三菱エンジニアリングプラスチックス株式会社 | ユピタール |  |  |  | 射出成形 | 10.8 | 17.5 |  | 90 |  | 185 | [5 empty] | -60～-40 |  | 9 | 61.3 | 89.7 | 2600 | 64 |  | M80 | 13 | 1.41
1577 | POM | F20-03 | 引張 |  | ISO 527-1及びISO 527-2 | 5567 30kNf |  | ダンベル型 | ISO 527-2/1A | 10 | 4 |  |  |  | 無 | 23 | 100 |  |  |  |  | 64.17 | 最大応力 | 2947 | 0.33 |  |  | 三菱エンジニアリングプラスチックス株式会社 | ユピタール |  |  |  | 射出成形 | 10.8 | 17.5 |  | 90 |  | 185 | [5 empty] | -60～-40 |  | 9 | 61.3 | 89.7 | 2600 | 64 |  | M80 | 13 | 1.41
1578 | POM | F20-03 | 引張 |  | ISO 527-1及びISO 527-2 | 5567 30kNf |  | ダンベル型 | ISO 527-2/1A | 10 | 4 |  |  |  | 無 | 23 | 100 |  |  |  |  | 63.86 | 最大応力 | 2395 | 0.33 |  |  | 三菱エンジニアリングプラスチックス株式会社 | ユピタール |  |  |  | 射出成形 | 10.8 | 17.5 |  | 90 |  | 185 | [5 empty] | -60～-40 |  | 9 | 61.3 | 89.7 | 2600 | 64 |  | M80 | 13 | 1.41
1579 | POM | F20-03 | 引張 |  | ISO 527-1及びISO 527-2 | 5567 30kNf |  | ダンベル型 | ISO 527-2/1A | 10 | 4 |  |  |  | 無 | 23 | 100 |  |  |  |  | 64.17 | 最大応力 | 2245 | 0.27 |  |  | 三菱エンジニアリングプラスチックス株式会社 | ユピタール |  |  |  | 射出成形 | 10.8 | 17.5 |  | 90 |  | 185 | [5 empty] | -60～-40 |  | 9 | 61.3 | 89.7 | 2600 | 64 |  | M80 | 13 | 1.41
1580 | POM | F20-03 | 引張 |  | ISO 527-1及びISO 527-2 | 5567 30kNf |  | ダンベル型 | ISO 527-2/1A | 10 | 4 |  |  |  | 無 | 23 | 100 |  |  |  |  | 63.88 | 最大応力 | 2195 | 0.21 |  |  | 三菱エンジニアリングプラスチックス株式会社 | ユピタール |  |  |  | 射出成形 | 10.8 | 17.5 |  | 90 |  | 185 | [5 empty] | -60～-40 |  | 9 | 61.3 | 89.7 | 2600 | 64 |  | M80 | 13 | 1.41
1581 | POM | F20-03 | 引張 |  | ISO 527-1及びISO 527-2 | 5567 30kNf |  | ダンベル型 | ISO 527-2/1A | 10 | 4 |  |  |  | 無 | 23 | 100 |  |  |  |  | 63.83 | 最大応力 | 3082 | 0.22 |  |  | 三菱エンジニアリングプラスチックス株式会社 | ユピタール |  |  |  | 射出成形 | 10.8 | 17.5 |  | 90 |  | 185 | [5 empty] | -60～-40 |  | 9 | 61.3 | 89.7 | 2600 | 64 |  | M80 | 13 | 1.41
1582 | POM | F20-03 | 引張 |  | ISO 527-1及びISO 527-2 | 5567 30kNf |  | ダンベル型 | ISO 527-2/1A | 10 | 4 |  |  |  | 無 | 23 | 500 |  |  |  |  | 67.41 | 最大応力 | 2412 |  |  |  | 三菱エンジニアリングプラスチックス株式会社 | ユピタール |  |  |  | 射出成形 | 10.8 | 17.5 |  | 90 |  | 185 | [5 empty] | -60～-40 |  | 9 | 61.3 | 89.7 | 2600 | 64 |  | M80 | 13 | 1.41
1583 | POM | F20-03 | 引張 |  | ISO 527-1及びISO 527-2 | 5567 30kNf |  | ダンベル型 | ISO 527-2/1A | 10 | 4 |  |  |  | 無 | 23 | 500 |  |  |  |  | 67.56 | 最大応力 | 2390 |  |  |  | 三菱エンジニアリングプラスチックス株式会社 | ユピタール |  |  |  | 射出成形 | 10.8 | 17.5 |  | 90 |  | 185 | [5 empty] | -60～-40 |  | 9 | 61.3 | 89.7 | 2600 | 64 |  | M80 | 13 | 1.41
1584 | POM | F20-03 | 引張 |  | ISO 527-1及びISO 527-2 | 5567 30kNf |  | ダンベル型 | ISO 527-2/1A | 10 | 4 |  |  |  | 無 | 23 | 500 |  |  |  |  | 67.07 | 最大応力 | 2373 |  |  |  | 三菱エンジニアリングプラスチックス株式会社 | ユピタール |  |  |  | 射出成形 | 10.8 | 17.5 |  | 90 |  | 185 | [5 empty] | -60～-40 |  | 9 | 61.3 | 89.7 | 2600 | 64 |  | M80 | 13 | 1.41
1585 | POM | F20-03 | 引張 |  | ISO 527-1及びISO 527-2 | 5567 30kNf |  | ダンベル型 | ISO 527-2/1A | 10 | 4 |  |  |  | 無 | 23 | 500 |  |  |  |  | 67.07 | 最大応力 | 2309 |  |  |  | 三菱エンジニアリングプラスチックス株式会社 | ユピタール |  |  |  | 射出成形 | 10.8 | 17.5 |  | 90 |  | 185 | [5 empty] | -60～-40 |  | 9 | 61.3 | 89.7 | 2600 | 64 |  | M80 | 13 | 1.41
1586 | POM | F20-03 | 引張 |  | ISO 527-1及びISO 527-2 | 5567 30kNf |  | ダンベル型 | ISO 527-2/1A | 10 | 4 |  |  |  | 無 | 23 | 500 |  |  |  |  | 67.49 | 最大応力 | 2411 |  |  |  | 三菱エンジニアリングプラスチックス株式会社 | ユピタール |  |  |  | 射出成形 | 10.8 | 17.5 |  | 90 |  | 185 | [5 empty] | -60～-40 |  | 9 | 61.3 | 89.7 | 2600 | 64 |  | M80 | 13 | 1.41
1587 | POM | F20-03 | 引張 |  | ISO 527-1及びISO 527-2 | 5567 30kNf |  | ダンベル型 | ISO 527-2/1A | 10 | 4 |  |  |  | 無 | 40 | 10 |  |  |  |  | 52.05 | 最大応力 | 2373 | 0.39 |  |  | 三菱エンジニアリングプラスチックス株式会社 | ユピタール |  |  |  | 射出成形 | 10.8 | 17.5 |  | 90 |  | 185 | [5 empty] | -60～-40 |  | 9 | 61.3 | 89.7 | 2600 | 64 |  | M80 | 13 | 1.41
1588 | POM | F20-03 | 引張 |  | ISO 527-1及びISO 527-2 | 5567 30kNf |  | ダンベル型 | ISO 527-2/1A | 10 | 4 |  |  |  | 無 | 40 | 10 |  |  |  |  | 52.37 | 最大応力 | 2405 | 0.37 |  |  | 三菱エンジニアリングプラスチックス株式会社 | ユピタール |  |  |  | 射出成形 | 10.8 | 17.5 |  | 90 |  | 185 | [5 empty] | -60～-40 |  | 9 | 61.3 | 89.7 | 2600 | 64 |  | M80 | 13 | 1.41
1589 | POM | F20-03 | 引張 |  | ISO 527-1及びISO 527-2 | 5567 30kNf |  | ダンベル型 | ISO 527-2/1A | 10 | 4 |  |  |  | 無 | 40 | 10 |  |  |  |  | 52.38 | 最大応力 | 2302 | 0.35 |  |  | 三菱エンジニアリングプラスチックス株式会社 | ユピタール |  |  |  | 射出成形 | 10.8 | 17.5 |  | 90 |  | 185 | [5 empty] | -60～-40 |  | 9 | 61.3 | 89.7 | 2600 | 64 |  | M80 | 13 | 1.41
1590 | POM | F20-03 | 引張 |  | ISO 527-1及びISO 527-2 | 5567 30kNf |  | ダンベル型 | ISO 527-2/1A | 10 | 4 |  |  |  | 無 | 40 | 10 |  |  |  |  | 52.22 | 最大応力 | 2373 | 0.38 |  |  | 三菱エンジニアリングプラスチックス株式会社 | ユピタール |  |  |  | 射出成形 | 10.8 | 17.5 |  | 90 |  | 185 | [5 empty] | -60～-40 |  | 9 | 61.3 | 89.7 | 2600 | 64 |  | M80 | 13 | 1.41
1591 | POM | F20-03 | 引張 |  | ISO 527-1及びISO 527-2 | 5567 30kNf |  | ダンベル型 | ISO 527-2/1A | 10 | 4 |  |  |  | 無 | 40 | 10 |  |  |  |  | 52.4 | 最大応力 | 2461 | 0.41 |  |  | 三菱エンジニアリングプラスチックス株式会社 | ユピタール |  |  |  | 射出成形 | 10.8 | 17.5 |  | 90 |  | 185 | [5 empty] | -60～-40 |  | 9 | 61.3 | 89.7 | 2600 | 64 |  | M80 | 13 | 1.41
1592 | POM | F20-03 | 引張 |  | ISO 527-1及びISO 527-2 | 5567 30kNf |  | ダンベル型 | ISO 527-2/1A | 10 | 4 |  |  |  | 無 | 40 | 100 |  |  |  |  | 57.25 | 最大応力 | 2445 | 0.37 |  |  | 三菱エンジニアリングプラスチックス株式会社 | ユピタール |  |  |  | 射出成形 | 10.8 | 17.5 |  | 90 |  | 185 | [5 empty] | -60～-40 |  | 9 | 61.3 | 89.7 | 2600 | 64 |  | M80 | 13 | 1.41
1593 | POM | F20-03 | 引張 |  | ISO 527-1及びISO 527-2 | 5567 30kNf |  | ダンベル型 | ISO 527-2/1A | 10 | 4 |  |  |  | 無 | 40 | 100 |  |  |  |  | 57.42 | 最大応力 | 2544 | 0.36 |  |  | 三菱エンジニアリングプラスチックス株式会社 | ユピタール |  |  |  | 射出成形 | 10.8 | 17.5 |  | 90 |  | 185 | [5 empty] | -60～-40 |  | 9 | 61.3 | 89.7 | 2600 | 64 |  | M80 | 13 | 1.41
1594 | POM | F20-03 | 引張 |  | ISO 527-1及びISO 527-2 | 5567 30kNf |  | ダンベル型 | ISO 527-2/1A | 10 | 4 |  |  |  | 無 | 40 | 100 |  |  |  |  | 57.67 | 最大応力 | 2499 | 0.37 |  |  | 三菱エンジニアリングプラスチックス株式会社 | ユピタール |  |  |  | 射出成形 | 10.8 | 17.5 |  | 90 |  | 185 | [5 empty] | -60～-40 |  | 9 | 61.3 | 89.7 | 2600 | 64 |  | M80 | 13 | 1.41
1595 | POM | F20-03 | 引張 |  | ISO 527-1及びISO 527-2 | 5567 30kNf |  | ダンベル型 | ISO 527-2/1A | 10 | 4 |  |  |  | 無 | 40 | 100 |  |  |  |  | 57.58 | 最大応力 | 2492 | 0.39 |  |  | 三菱エンジニアリングプラスチックス株式会社 | ユピタール |  |  |  | 射出成形 | 10.8 | 17.5 |  | 90 |  | 185 | [5 empty] | -60～-40 |  | 9 | 61.3 | 89.7 | 2600 | 64 |  | M80 | 13 | 1.41
1596 | POM | F20-03 | 引張 |  | ISO 527-1及びISO 527-2 | 5567 30kNf |  | ダンベル型 | ISO 527-2/1A | 10 | 4 |  |  |  | 無 | 40 | 100 |  |  |  |  | 57.71 | 最大応力 | 2663 | 0.37 |  |  | 三菱エンジニアリングプラスチックス株式会社 | ユピタール |  |  |  | 射出成形 | 10.8 | 17.5 |  | 90 |  | 185 | [5 empty] | -60～-40 |  | 9 | 61.3 | 89.7 | 2600 | 64 |  | M80 | 13 | 1.41
1597 | POM | F20-03 | 引張 |  | ISO 527-1及びISO 527-2 | 5567 30kNf |  | ダンベル型 | ISO 527-2/1A | 10 | 4 |  |  |  | 無 | 40 | 500 |  |  |  |  | 60.87 | 最大応力 | 2675 |  |  |  | 三菱エンジニアリングプラスチックス株式会社 | ユピタール |  |  |  | 射出成形 | 10.8 | 17.5 |  | 90 |  | 185 | [5 empty] | -60～-40 |  | 9 | 61.3 | 89.7 | 2600 | 64 |  | M80 | 13 | 1.41
1598 | POM | F20-03 | 引張 |  | ISO 527-1及びISO 527-2 | 5567 30kNf |  | ダンベル型 | ISO 527-2/1A | 10 | 4 |  |  |  | 無 | 40 | 500 |  |  |  |  | 60.93 | 最大応力 | 2642 |  |  |  | 三菱エンジニアリングプラスチックス株式会社 | ユピタール |  |  |  | 射出成形 | 10.8 | 17.5 |  | 90 |  | 185 | [5 empty] | -60～-40 |  | 9 | 61.3 | 89.7 | 2600 | 64 |  | M80 | 13 | 1.41
1599 | POM | F20-03 | 引張 |  | ISO 527-1及びISO 527-2 | 5567 30kNf |  | ダンベル型 | ISO 527-2/1A | 10 | 4 |  |  |  | 無 | 40 | 500 |  |  |  |  | 61.12 | 最大応力 | 2732 |  |  |  | 三菱エンジニアリングプラスチックス株式会社 | ユピタール |  |  |  | 射出成形 | 10.8 | 17.5 |  | 90 |  | 185 | [5 empty] | -60～-40 |  | 9 | 61.3 | 89.7 | 2600 | 64 |  | M80 | 13 | 1.41
1600 | POM | F20-03 | 引張 |  | ISO 527-1及びISO 527-2 | 5567 30kNf |  | ダンベル型 | ISO 527-2/1A | 10 | 4 |  |  |  | 無 | 40 | 500 |  |  |  |  | 61.42 | 最大応力 | 2476 |  |  |  | 三菱エンジニアリングプラスチックス株式会社 | ユピタール |  |  |  | 射出成形 | 10.8 | 17.5 |  | 90 |  | 185 | [5 empty] | -60～-40 |  | 9 | 61.3 | 89.7 | 2600 | 64 |  | M80 | 13 | 1.41
1601 | POM | F20-03 | 引張 |  | ISO 527-1及びISO 527-2 | 5567 30kNf |  | ダンベル型 | ISO 527-2/1A | 10 | 4 |  |  |  | 無 | 40 | 500 |  |  |  |  | 62.38 | 最大応力 | 2361 |  |  |  | 三菱エンジニアリングプラスチックス株式会社 | ユピタール |  |  |  | 射出成形 | 10.8 | 17.5 |  | 90 |  | 185 | [5 empty] | -60～-40 |  | 9 | 61.3 | 89.7 | 2600 | 64 |  | M80 | 13 | 1.41
1602 | POM | F20-03 | 引張 |  | ISO 527-1及びISO 527-2 | 5567 30kNf |  | ダンベル型 | ISO 527-2/1A | 10 | 4 |  |  |  | 無 | 60 | 10 |  |  |  |  | 43.58 | 最大応力 | 1799 | 0.38 |  |  | 三菱エンジニアリングプラスチックス株式会社 | ユピタール |  |  |  | 射出成形 | 10.8 | 17.5 |  | 90 |  | 185 | [5 empty] | -60～-40 |  | 9 | 61.3 | 89.7 | 2600 | 64 |  | M80 | 13 | 1.41
1603 | POM | F20-03 | 引張 |  | ISO 527-1及びISO 527-2 | 5567 30kNf |  | ダンベル型 | ISO 527-2/1A | 10 | 4 |  |  |  | 無 | 60 | 10 |  |  |  |  | 43.79 | 最大応力 | 1884 | 0.41 |  |  | 三菱エンジニアリングプラスチックス株式会社 | ユピタール |  |  |  | 射出成形 | 10.8 | 17.5 |  | 90 |  | 185 | [5 empty] | -60～-40 |  | 9 | 61.3 | 89.7 | 2600 | 64 |  | M80 | 13 | 1.41
1604 | POM | F20-03 | 引張 |  | ISO 527-1及びISO 527-2 | 5567 30kNf |  | ダンベル型 | ISO 527-2/1A | 10 | 4 |  |  |  | 無 | 60 | 10 |  |  |  |  | 44.06 | 最大応力 | 1898 | 0.39 |  |  | 三菱エンジニアリングプラスチックス株式会社 | ユピタール |  |  |  | 射出成形 | 10.8 | 17.5 |  | 90 |  | 185 | [5 empty] | -60～-40 |  | 9 | 61.3 | 89.7 | 2600 | 64 |  | M80 | 13 | 1.41
1605 | POM | F20-03 | 引張 |  | ISO 527-1及びISO 527-2 | 5567 30kNf |  | ダンベル型 | ISO 527-2/1A | 10 | 4 |  |  |  | 無 | 60 | 10 |  |  |  |  | 44.34 | 最大応力 | 2022 | 0.39 |  |  | 三菱エンジニアリングプラスチックス株式会社 | ユピタール |  |  |  | 射出成形 | 10.8 | 17.5 |  | 90 |  | 185 | [5 empty] | -60～-40 |  | 9 | 61.3 | 89.7 | 2600 | 64 |  | M80 | 13 | 1.41
1606 | POM | F20-03 | 引張 |  | ISO 527-1及びISO 527-2 | 5567 30kNf |  | ダンベル型 | ISO 527-2/1A | 10 | 4 |  |  |  | 無 | 60 | 10 |  |  |  |  | 45.01 | 最大応力 | 2087 | 0.37 |  |  | 三菱エンジニアリングプラスチックス株式会社 | ユピタール |  |  |  | 射出成形 | 10.8 | 17.5 |  | 90 |  | 185 | [5 empty] | -60～-40 |  | 9 | 61.3 | 89.7 | 2600 | 64 |  | M80 | 13 | 1.41
1607 | POM | F20-03 | 引張 |  | ISO 527-1及びISO 527-2 | 5567 30kNf |  | ダンベル型 | ISO 527-2/1A | 10 | 4 |  |  |  | 無 | 60 | 100 |  |  |  |  | 50.16 | 最大応力 | 1982 | 0.38 |  |  | 三菱エンジニアリングプラスチックス株式会社 | ユピタール |  |  |  | 射出成形 | 10.8 | 17.5 |  | 90 |  | 185 | [5 empty] | -60～-40 |  | 9 | 61.3 | 89.7 | 2600 | 64 |  | M80 | 13 | 1.41
1608 | POM | F20-03 | 引張 |  | ISO 527-1及びISO 527-2 | 5567 30kNf |  | ダンベル型 | ISO 527-2/1A | 10 | 4 |  |  |  | 無 | 60 | 100 |  |  |  |  | 51.01 | 最大応力 | 2249 | 0.36 |  |  | 三菱エンジニアリングプラスチックス株式会社 | ユピタール |  |  |  | 射出成形 | 10.8 | 17.5 |  | 90 |  | 185 | [5 empty] | -60～-40 |  | 9 | 61.3 | 89.7 | 2600 | 64 |  | M80 | 13 | 1.41
1609 | POM | F20-03 | 引張 |  | ISO 527-1及びISO 527-2 | 5567 30kNf |  | ダンベル型 | ISO 527-2/1A | 10 | 4 |  |  |  | 無 | 60 | 100 |  |  |  |  | 50.46 | 最大応力 | 2059 | 0.40 |  |  | 三菱エンジニアリングプラスチックス株式会社 | ユピタール |  |  |  | 射出成形 | 10.8 | 17.5 |  | 90 |  | 185 | [5 empty] | -60～-40 |  | 9 | 61.3 | 89.7 | 2600 | 64 |  | M80 | 13 | 1.41
1610 | POM | F20-03 | 引張 |  | ISO 527-1及びISO 527-2 | 5567 30kNf |  | ダンベル型 | ISO 527-2/1A | 10 | 4 |  |  |  | 無 | 60 | 100 |  |  |  |  | 50.62 | 最大応力 | 2017 | 0.38 |  |  | 三菱エンジニアリングプラスチックス株式会社 | ユピタール |  |  |  | 射出成形 | 10.8 | 17.5 |  | 90 |  | 185 | [5 empty] | -60～-40 |  | 9 | 61.3 | 89.7 | 2600 | 64 |  | M80 | 13 | 1.41
1611 | POM | F20-03 | 引張 |  | ISO 527-1及びISO 527-2 | 5567 30kNf |  | ダンベル型 | ISO 527-2/1A | 10 | 4 |  |  |  | 無 | 60 | 100 |  |  |  |  | 51.05 | 最大応力 | 2131 | 0.36 |  |  | 三菱エンジニアリングプラスチックス株式会社 | ユピタール |  |  |  | 射出成形 | 10.8 | 17.5 |  | 90 |  | 185 | [5 empty] | -60～-40 |  | 9 | 61.3 | 89.7 | 2600 | 64 |  | M80 | 13 | 1.41
1612 | POM | F20-03 | 引張 |  | ISO 527-1及びISO 527-2 | 5567 30kNf |  | ダンベル型 | ISO 527-2/1A | 10 | 4 |  |  |  | 無 | 60 | 500 |  |  |  |  | 54.45 | 最大応力 | 2425 |  |  |  | 三菱エンジニアリングプラスチックス株式会社 | ユピタール |  |  |  | 射出成形 | 10.8 | 17.5 |  | 90 |  | 185 | [5 empty] | -60～-40 |  | 9 | 61.3 | 89.7 | 2600 | 64 |  | M80 | 13 | 1.41
1613 | POM | F20-03 | 引張 |  | ISO 527-1及びISO 527-2 | 5567 30kNf |  | ダンベル型 | ISO 527-2/1A | 10 | 4 |  |  |  | 無 | 60 | 500 |  |  |  |  | 54.13 | 最大応力 | 2404 |  |  |  | 三菱エンジニアリングプラスチックス株式会社 | ユピタール |  |  |  | 射出成形 | 10.8 | 17.5 |  | 90 |  | 185 | [5 empty] | -60～-40 |  | 9 | 61.3 | 89.7 | 2600 | 64 |  | M80 | 13 | 1.41
1614 | POM | F20-03 | 引張 |  | ISO 527-1及びISO 527-2 | 5567 30kNf |  | ダンベル型 | ISO 527-2/1A | 10 | 4 |  |  |  | 無 | 60 | 500 |  |  |  |  | 54.21 | 最大応力 | 2068 |  |  |  | 三菱エンジニアリングプラスチックス株式会社 | ユピタール |  |  |  | 射出成形 | 10.8 | 17.5 |  | 90 |  | 185 | [5 empty] | -60～-40 |  | 9 | 61.3 | 89.7 | 2600 | 64 |  | M80 | 13 | 1.41
1615 | POM | F20-03 | 引張 |  | ISO 527-1及びISO 527-2 | 5567 30kNf |  | ダンベル型 | ISO 527-2/1A | 10 | 4 |  |  |  | 無 | 60 | 500 |  |  |  |  | 53.4 | 最大応力 | 2094 |  |  |  | 三菱エンジニアリングプラスチックス株式会社 | ユピタール |  |  |  | 射出成形 | 10.8 | 17.5 |  | 90 |  | 185 | [5 empty] | -60～-40 |  | 9 | 61.3 | 89.7 | 2600 | 64 |  | M80 | 13 | 1.41
1616 | POM | F20-03 | 引張 |  | ISO 527-1及びISO 527-2 | 5567 30kNf |  | ダンベル型 | ISO 527-2/1A | 10 | 4 |  |  |  | 無 | 60 | 500 |  |  |  |  | 53.89 | 最大応力 | 2068 |  |  |  | 三菱エンジニアリングプラスチックス株式会社 | ユピタール |  |  |  | 射出成形 | 10.8 | 17.5 |  | 90 |  | 185 | [5 empty] | -60～-40 |  | 9 | 61.3 | 89.7 | 2600 | 64 |  | M80 | 13 | 1.41
1617 | POM | F20-03 | 破壊靭性 |  | ASTM D5045-93 | サーボパルサーEHF-ED50KN-20Ｌ |  | SENB |  | 12.78 | 6.4 |  | スライド |  | 無 | -40 | 10 | 315.31 | 315.31 | 4.60 | 6.00 | [6 empty] | 三菱エンジニアリングプラスチックス株式会社 | ユピタール |  |  |  | 射出成形 | 10.8 | 17.5 |  | 90 |  | 185 | [5 empty] | -60～-40 |  | 9 | 61.3 | 89.7 | 2600 | 64 |  | M80 | 13 | 1.41
1618 | POM | F20-03 | 破壊靭性 |  | ASTM D5045-93 | サーボパルサーEHF-ED50KN-20Ｌ |  | SENB |  | 12.78 | 6.4 |  | スライド |  | 無 | -40 | 10 | 320.19 | 320.19 | 4.81 | 6.41 | [6 empty] | 三菱エンジニアリングプラスチックス株式会社 | ユピタール |  |  |  | 射出成形 | 10.8 | 17.5 |  | 90 |  | 185 | [5 empty] | -60～-40 |  | 9 | 61.3 | 89.7 | 2600 | 64 |  | M80 | 13 | 1.41
1619 | POM | F20-03 | 破壊靭性 |  | ASTM D5045-93 | サーボパルサーEHF-ED50KN-20Ｌ |  | SENB |  | 12.64 | 6.4 |  | スライド |  | 無 | -40 | 10 | 327.51 | 327.51 | 4.81 | 6.52 | [6 empty] | 三菱エンジニアリングプラスチックス株式会社 | ユピタール |  |  |  | 射出成形 | 10.8 | 17.5 |  | 90 |  | 185 | [5 empty] | -60～-40 |  | 9 | 61.3 | 89.7 | 2600 | 64 |  | M80 | 13 | 1.41
1620 | POM | F20-03 | 破壊靭性 |  | ASTM D5045-93 | サーボパルサーEHF-ED50KN-20Ｌ |  | SENB |  | 12.64 | 6.4 |  | スライド |  | 無 | -40 | 10 | 333.89 | 333.89 | 4.72 | 5.09 | [6 empty] | 三菱エンジニアリングプラスチックス株式会社 | ユピタール |  |  |  | 射出成形 | 10.8 | 17.5 |  | 90 |  | 185 | [5 empty] | -60～-40 |  | 9 | 61.3 | 89.7 | 2600 | 64 |  | M80 | 13 | 1.41
1621 | POM | F20-03 | 破壊靭性 |  | ASTM D5045-93 | サーボパルサーEHF-ED50KN-20Ｌ |  | SENB |  | 12.65 | 6.4 |  | スライド |  | 無 | -40 | 10 | 292.23 | 292.23 | 4.52 | 5.17 | [6 empty] | 三菱エンジニアリングプラスチックス株式会社 | ユピタール |  |  |  | 射出成形 | 10.8 | 17.5 |  | 90 |  | 185 | [5 empty] | -60～-40 |  | 9 | 61.3 | 89.7 | 2600 | 64 |  | M80 | 13 | 1.41
1622 | POM | F20-03 | 破壊靭性 |  | ASTM D5045-93 | サーボパルサーEHF-ED50KN-20Ｌ |  | SENB |  | 12.65 | 6.4 |  | スライド |  | 無 | -40 | 100 | 304.32 | 304.32 | 4.43 | 5.30 | [6 empty] | 三菱エンジニアリングプラスチックス株式会社 | ユピタール |  |  |  | 射出成形 | 10.8 | 17.5 |  | 90 |  | 185 | [5 empty] | -60～-40 |  | 9 | 61.3 | 89.7 | 2600 | 64 |  | M80 | 13 | 1.41
1623 | POM | F20-03 | 破壊靭性 |  | ASTM D5045-93 | サーボパルサーEHF-ED50KN-20Ｌ |  | SENB |  | 12.63 | 6.4 |  | スライド |  | 無 | -40 | 100 | 298.53 | 298.53 | 4.39 | 5.19 | [6 empty] | 三菱エンジニアリングプラスチックス株式会社 | ユピタール |  |  |  | 射出成形 | 10.8 | 17.5 |  | 90 |  | 185 | [5 empty] | -60～-40 |  | 9 | 61.3 | 89.7 | 2600 | 64 |  | M80 | 13 | 1.41
1624 | POM | F20-03 | 破壊靭性 |  | ASTM D5045-93 | サーボパルサーEHF-ED50KN-20Ｌ |  | SENB |  | 12.64 | 6.4 |  | スライド |  | 無 | -40 | 100 | 289.75 | 289.75 | 4.25 | 4.76 | [6 empty] | 三菱エンジニアリングプラスチックス株式会社 | ユピタール |  |  |  | 射出成形 | 10.8 | 17.5 |  | 90 |  | 185 | [5 empty] | -60～-40 |  | 9 | 61.3 | 89.7 | 2600 | 64 |  | M80 | 13 | 1.41
1625 | POM | F20-03 | 破壊靭性 |  | ASTM D5045-93 | サーボパルサーEHF-ED50KN-20Ｌ |  | SENB |  | 12.69 | 6.4 |  | スライド |  | 無 | -40 | 100 | 284.81 | 284.81 | 4.20 | 4.80 | [6 empty] | 三菱エンジニアリングプラスチックス株式会社 | ユピタール |  |  |  | 射出成形 | 10.8 | 17.5 |  | 90 |  | 185 | [5 empty] | -60～-40 |  | 9 | 61.3 | 89.7 | 2600 | 64 |  | M80 | 13 | 1.41
1626 | POM | F20-03 | 破壊靭性 |  | ASTM D5045-93 | サーボパルサーEHF-ED50KN-20Ｌ |  | SENB |  | 12.68 | 6.4 |  | スライド |  | 無 | -40 | 100 | 300.23 | 300.23 | 4.39 | 5.13 | [6 empty] | 三菱エンジニアリングプラスチックス株式会社 | ユピタール |  |  |  | 射出成形 | 10.8 | 17.5 |  | 90 |  | 185 | [5 empty] | -60～-40 |  | 9 | 61.3 | 89.7 | 2600 | 64 |  | M80 | 13 | 1.41
1627 | POM | F20-03 | 破壊靭性 |  | ASTM D5045-93 | サーボパルサーEHF-ED50KN-20Ｌ |  | SENB |  | 12.67 | 6.4 |  | スライド |  | 無 | -40 | 1000 | 287.23 | 287.23 | 4.15 | 4.24 | [6 empty] | 三菱エンジニアリングプラスチックス株式会社 | ユピタール |  |  |  | 射出成形 | 10.8 | 17.5 |  | 90 |  | 185 | [5 empty] | -60～-40 |  | 9 | 61.3 | 89.7 | 2600 | 64 |  | M80 | 13 | 1.41
1628 | POM | F20-03 | 破壊靭性 |  | ASTM D5045-93 | サーボパルサーEHF-ED50KN-20Ｌ |  | SENB |  | 12.67 | 6.4 |  | スライド |  | 無 | -40 | 1000 | 275.02 | 275.02 | 4.02 | 4.14 | [6 empty] | 三菱エンジニアリングプラスチックス株式会社 | ユピタール |  |  |  | 射出成形 | 10.8 | 17.5 |  | 90 |  | 185 | [5 empty] | -60～-40 |  | 9 | 61.3 | 89.7 | 2600 | 64 |  | M80 | 13 | 1.41
1629 | POM | F20-03 | 破壊靭性 |  | ASTM D5045-93 | サーボパルサーEHF-ED50KN-20Ｌ |  | SENB |  | 12.66 | 6.4 |  | スライド |  | 無 | -40 | 1000 | 308.00 | 308.00 | 4.47 | 4.97 | [6 empty] | 三菱エンジニアリングプラスチックス株式会社 | ユピタール |  |  |  | 射出成形 | 10.8 | 17.5 |  | 90 |  | 185 | [5 empty] | -60～-40 |  | 9 | 61.3 | 89.7 | 2600 | 64 |  | M80 | 13 | 1.41
1630 | POM | F20-03 | 破壊靭性 |  | ASTM D5045-93 | サーボパルサーEHF-ED50KN-20Ｌ |  | SENB |  | 12.69 | 6.4 |  | スライド |  | 無 | -40 | 1000 | 305.66 | 305.66 | 4.51 | 5.26 | [6 empty] | 三菱エンジニアリングプラスチックス株式会社 | ユピタール |  |  |  | 射出成形 | 10.8 | 17.5 |  | 90 |  | 185 | [5 empty] | -60～-40 |  | 9 | 61.3 | 89.7 | 2600 | 64 |  | M80 | 13 | 1.41
1631 | POM | F20-03 | 破壊靭性 |  | ASTM D5045-93 | サーボパルサーEHF-ED50KN-20Ｌ |  | SENB |  | 12.66 | 6.4 |  | スライド |  | 無 | -40 | 1000 | 301.88 | 301.88 | 4.38 | 5.12 | [6 empty] | 三菱エンジニアリングプラスチックス株式会社 | ユピタール |  |  |  | 射出成形 | 10.8 | 17.5 |  | 90 |  | 185 | [5 empty] | -60～-40 |  | 9 | 61.3 | 89.7 | 2600 | 64 |  | M80 | 13 | 1.41
1632 | POM | F20-03 | 破壊靭性 |  | ASTM D5045-93 | サーボパルサーEHF-ED50KN-20Ｌ |  | SENB |  | 12.65 | 6.4 |  | スライド |  | 無 | -20 | 10 | 288.63 | 307.96 | 4.19 | 5.28 | [6 empty] | 三菱エンジニアリングプラスチックス株式会社 | ユピタール |  |  |  | 射出成形 | 10.8 | 17.5 |  | 90 |  | 185 | [5 empty] | -60～-40 |  | 9 | 61.3 | 89.7 | 2600 | 64 |  | M80 | 13 | 1.41
1633 | POM | F20-03 | 破壊靭性 |  | ASTM D5045-93 | サーボパルサーEHF-ED50KN-20Ｌ |  | SENB |  | 12.65 | 6.4 |  | スライド |  | 無 | -20 | 10 | 283.32 | 283.32 | 4.16 | 5.18 | [6 empty] | 三菱エンジニアリングプラスチックス株式会社 | ユピタール |  |  |  | 射出成形 | 10.8 | 17.5 |  | 90 |  | 185 | [5 empty] | -60～-40 |  | 9 | 61.3 | 89.7 | 2600 | 64 |  | M80 | 13 | 1.41
1634 | POM | F20-03 | 破壊靭性 |  | ASTM D5045-93 | サーボパルサーEHF-ED50KN-20Ｌ |  | SENB |  | 12.65 | 6.4 |  | スライド |  | 無 | -20 | 10 | 279.91 | 279.91 | 4.16 | 4.92 | [6 empty] | 三菱エンジニアリングプラスチックス株式会社 | ユピタール |  |  |  | 射出成形 | 10.8 | 17.5 |  | 90 |  | 185 | [5 empty] | -60～-40 |  | 9 | 61.3 | 89.7 | 2600 | 64 |  | M80 | 13 | 1.41
1635 | POM | F20-03 | 破壊靭性 |  | ASTM D5045-93 | サーボパルサーEHF-ED50KN-20Ｌ |  | SENB |  | 12.64 | 6.4 |  | スライド |  | 無 | -20 | 10 | 284.57 | 300.78 | 4.12 | 4.35 | [6 empty] | 三菱エンジニアリングプラスチックス株式会社 | ユピタール |  |  |  | 射出成形 | 10.8 | 17.5 |  | 90 |  | 185 | [5 empty] | -60～-40 |  | 9 | 61.3 | 89.7 | 2600 | 64 |  | M80 | 13 | 1.41
1636 | POM | F20-03 | 破壊靭性 |  | ASTM D5045-93 | サーボパルサーEHF-ED50KN-20Ｌ |  | SENB |  | 12.64 | 6.4 |  | スライド |  | 無 | -20 | 10 | 281.96 | 303.22 | 4.09 | 5.03 | [6 empty] | 三菱エンジニアリングプラスチックス株式会社 | ユピタール |  |  |  | 射出成形 | 10.8 | 17.5 |  | 90 |  | 185 | [5 empty] | -60～-40 |  | 9 | 61.3 | 89.7 | 2600 | 64 |  | M80 | 13 | 1.41
1637 | POM | F20-03 | 破壊靭性 |  | ASTM D5045-93 | サーボパルサーEHF-ED50KN-20Ｌ |  | SENB |  | 12.64 | 6.4 |  | スライド |  | 無 | -20 | 100 | 269.66 | 291.01 | 4.00 | 4.54 | [6 empty] | 三菱エンジニアリングプラスチックス株式会社 | ユピタール |  |  |  | 射出成形 | 10.8 | 17.5 |  | 90 |  | 185 | [5 empty] | -60～-40 |  | 9 | 61.3 | 89.7 | 2600 | 64 |  | M80 | 13 | 1.41
1638 | POM | F20-03 | 破壊靭性 |  | ASTM D5045-93 | サーボパルサーEHF-ED50KN-20Ｌ |  | SENB |  | 12.62 | 6.4 |  | スライド |  | 無 | -20 | 100 | 291.61 | 310.42 | 4.18 | 5.11 | [6 empty] | 三菱エンジニアリングプラスチックス株式会社 | ユピタール |  |  |  | 射出成形 | 10.8 | 17.5 |  | 90 |  | 185 | [5 empty] | -60～-40 |  | 9 | 61.3 | 89.7 | 2600 | 64 |  | M80 | 13 | 1.41
1639 | POM | F20-03 | 破壊靭性 |  | ASTM D5045-93 | サーボパルサーEHF-ED50KN-20Ｌ |  | SENB |  | 12.64 | 6.4 |  | スライド |  | 無 | -20 | 100 | 280.90 | 305.54 | 4.14 | 5.05 | [6 empty] | 三菱エンジニアリングプラスチックス株式会社 | ユピタール |  |  |  | 射出成形 | 10.8 | 17.5 |  | 90 |  | 185 | [5 empty] | -60～-40 |  | 9 | 61.3 | 89.7 | 2600 | 64 |  | M80 | 13 | 1.41
1640 | POM | F20-03 | 破壊靭性 |  | ASTM D5045-93 | サーボパルサーEHF-ED50KN-20Ｌ |  | SENB |  | 12.65 | 6.4 |  | スライド |  | 無 | -20 | 100 | 272.09 | 293.33 | 3.98 | 4.58 | [6 empty] | 三菱エンジニアリングプラスチックス株式会社 | ユピタール |  |  |  | 射出成形 | 10.8 | 17.5 |  | 90 |  | 185 | [5 empty] | -60～-40 |  | 9 | 61.3 | 89.7 | 2600 | 64 |  | M80 | 13 | 1.41
1641 | POM | F20-03 | 破壊靭性 |  | ASTM D5045-93 | サーボパルサーEHF-ED50KN-20Ｌ |  | SENB |  | 12.68 | 6.4 |  | スライド |  | 無 | -20 | 100 | 276.94 | 299.44 | 4.13 | 4.97 | [6 empty] | 三菱エンジニアリングプラスチックス株式会社 | ユピタール |  |  |  | 射出成形 | 10.8 | 17.5 |  | 90 |  | 185 | [5 empty] | -60～-40 |  | 9 | 61.3 | 89.7 | 2600 | 64 |  | M80 | 13 | 1.41
1642 | POM | F20-03 | 破壊靭性 |  | ASTM D5045-93 | サーボパルサーEHF-ED50KN-20Ｌ |  | SENB |  | 12.66 | 6.4 |  | スライド |  | 無 | -20 | 1000 | 277.46 | 277.46 | 4.00 | 4.49 | [6 empty] | 三菱エンジニアリングプラスチックス株式会社 | ユピタール |  |  |  | 射出成形 | 10.8 | 17.5 |  | 90 |  | 185 | [5 empty] | -60～-40 |  | 9 | 61.3 | 89.7 | 2600 | 64 |  | M80 | 13 | 1.41
1643 | POM | F20-03 | 破壊靭性 |  | ASTM D5045-93 | サーボパルサーEHF-ED50KN-20Ｌ |  | SENB |  | 12.67 | 6.4 |  | スライド |  | 無 | -20 | 1000 | 294.01 | 294.01 | 4.33 | 5.13 | [6 empty] | 三菱エンジニアリングプラスチックス株式会社 | ユピタール |  |  |  | 射出成形 | 10.8 | 17.5 |  | 90 |  | 185 | [5 empty] | -60～-40 |  | 9 | 61.3 | 89.7 | 2600 | 64 |  | M80 | 13 | 1.41
1644 | POM | F20-03 | 破壊靭性 |  | ASTM D5045-93 | サーボパルサーEHF-ED50KN-20Ｌ |  | SENB |  | 12.65 | 6.4 |  | スライド |  | 無 | -20 | 1000 | 282.95 | 282.95 | 4.09 | 4.51 | [6 empty] | 三菱エンジニアリングプラスチックス株式会社 | ユピタール |  |  |  | 射出成形 | 10.8 | 17.5 |  | 90 |  | 185 | [5 empty] | -60～-40 |  | 9 | 61.3 | 89.7 | 2600 | 64 |  | M80 | 13 | 1.41
1645 | POM | F20-03 | 破壊靭性 |  | ASTM D5045-93 | サーボパルサーEHF-ED50KN-20Ｌ |  | SENB |  | 12.65 | 6.4 |  | スライド |  | 無 | -20 | 1000 | 286.87 | 286.87 | 4.19 | 4.83 | [6 empty] | 三菱エンジニアリングプラスチックス株式会社 | ユピタール |  |  |  | 射出成形 | 10.8 | 17.5 |  | 90 |  | 185 | [5 empty] | -60～-40 |  | 9 | 61.3 | 89.7 | 2600 | 64 |  | M80 | 13 | 1.41
1646 | POM | F20-03 | 破壊靭性 |  | ASTM D5045-93 | サーボパルサーEHF-ED50KN-20Ｌ |  | SENB |  | 12.66 | 6.4 |  | スライド |  | 無 | -20 | 1000 | 275.35 | 275.35 | 4.01 | 4.40 | [6 empty] | 三菱エンジニアリングプラスチックス株式会社 | ユピタール |  |  |  | 射出成形 | 10.8 | 17.5 |  | 90 |  | 185 | [5 empty] | -60～-40 |  | 9 | 61.3 | 89.7 | 2600 | 64 |  | M80 | 13 | 1.41
1647 | POM | F20-03 | 破壊靭性 |  | ASTM D5045-93 | サーボパルサーEHF-ED50KN-20Ｌ |  | SENB |  | 12.65 | 6.4 |  | スライド |  | 無 | 0 | 10 | 259.15 | 259.15 | 3.83 | 5.23 | [6 empty] | 三菱エンジニアリングプラスチックス株式会社 | ユピタール |  |  |  | 射出成形 | 10.8 | 17.5 |  | 90 |  | 185 | [5 empty] | -60～-40 |  | 9 | 61.3 | 89.7 | 2600 | 64 |  | M80 | 13 | 1.41
1648 | POM | F20-03 | 破壊靭性 |  | ASTM D5045-93 | サーボパルサーEHF-ED50KN-20Ｌ |  | SENB |  | 12.74 | 6.4 |  | スライド |  | 無 | 0 | 10 | 229.15 | 282.38 | [8 empty] | 三菱エンジニアリングプラスチックス株式会社 | ユピタール |  |  |  | 射出成形 | 10.8 | 17.5 |  | 90 |  | 185 | [5 empty] | -60～-40 |  | 9 | 61.3 | 89.7 | 2600 | 64 |  | M80 | 13 | 1.41
1649 | POM | F20-03 | 破壊靭性 |  | ASTM D5045-93 | サーボパルサーEHF-ED50KN-20Ｌ |  | SENB |  | 12.69 | 6.4 |  | スライド |  | 無 | 0 | 10 | 229.11 | 261.47 | [8 empty] | 三菱エンジニアリングプラスチックス株式会社 | ユピタール |  |  |  | 射出成形 | 10.8 | 17.5 |  | 90 |  | 185 | [5 empty] | -60～-40 |  | 9 | 61.3 | 89.7 | 2600 | 64 |  | M80 | 13 | 1.41
1650 | POM | F20-03 | 破壊靭性 |  | ASTM D5045-93 | サーボパルサーEHF-ED50KN-20Ｌ |  | SENB |  | 12.68 | 6.4 |  | スライド |  | 無 | 0 | 10 | 227.11 | 262.69 | [8 empty] | 三菱エンジニアリングプラスチックス株式会社 | ユピタール |  |  |  | 射出成形 | 10.8 | 17.5 |  | 90 |  | 185 | [5 empty] | -60～-40 |  | 9 | 61.3 | 89.7 | 2600 | 64 |  | M80 | 13 | 1.41
1651 | POM | F20-03 | 破壊靭性 |  | ASTM D5045-93 | サーボパルサーEHF-ED50KN-20Ｌ |  | SENB |  | 12.67 | 6.4 |  | スライド |  | 無 | 0 | 10 | 249.12 | 249.12 | 3.69 | 4.44 | [6 empty] | 三菱エンジニアリングプラスチックス株式会社 | ユピタール |  |  |  | 射出成形 | 10.8 | 17.5 |  | 90 |  | 185 | [5 empty] | -60～-40 |  | 9 | 61.3 | 89.7 | 2600 | 64 |  | M80 | 13 | 1.41
1652 | POM | F20-03 | 破壊靭性 |  | ASTM D5045-93 | サーボパルサーEHF-ED50KN-20Ｌ |  | SENB |  | 12.62 | 6.4 |  | スライド |  | 無 | 0 | 100 | 251.29 | 251.29 | 3.48 | 3.80 | [6 empty] | 三菱エンジニアリングプラスチックス株式会社 | ユピタール |  |  |  | 射出成形 | 10.8 | 17.5 |  | 90 |  | 185 | [5 empty] | -60～-40 |  | 9 | 61.3 | 89.7 | 2600 | 64 |  | M80 | 13 | 1.41
1653 | POM | F20-03 | 破壊靭性 |  | ASTM D5045-93 | サーボパルサーEHF-ED50KN-20Ｌ |  | SENB |  | 12.68 | 6.4 |  | スライド |  | 無 | 0 | 100 | 242.95 | 261.48 | 3.42 | 4.14 | [6 empty] | 三菱エンジニアリングプラスチックス株式会社 | ユピタール |  |  |  | 射出成形 | 10.8 | 17.5 |  | 90 |  | 185 | [5 empty] | -60～-40 |  | 9 | 61.3 | 89.7 | 2600 | 64 |  | M80 | 13 | 1.41
1654 | POM | F20-03 | 破壊靭性 |  | ASTM D5045-93 | サーボパルサーEHF-ED50KN-20Ｌ |  | SENB |  | 12.64 | 6.4 |  | スライド |  | 無 | 0 | 100 | 261.60 | 280.03 | 3.68 | 4.49 | [6 empty] | 三菱エンジニアリングプラスチックス株式会社 | ユピタール |  |  |  | 射出成形 | 10.8 | 17.5 |  | 90 |  | 185 | [5 empty] | -60～-40 |  | 9 | 61.3 | 89.7 | 2600 | 64 |  | M80 | 13 | 1.41
1655 | POM | F20-03 | 破壊靭性 |  | ASTM D5045-93 | サーボパルサーEHF-ED50KN-20Ｌ |  | SENB |  | 12.64 | 6.4 |  | スライド |  | 無 | 0 | 100 | 239.62 | 239.62 | 3.38 | 3.67 | [6 empty] | 三菱エンジニアリングプラスチックス株式会社 | ユピタール |  |  |  | 射出成形 | 10.8 | 17.5 |  | 90 |  | 185 | [5 empty] | -60～-40 |  | 9 | 61.3 | 89.7 | 2600 | 64 |  | M80 | 13 | 1.41
1656 | POM | F20-03 | 破壊靭性 |  | ASTM D5045-93 | サーボパルサーEHF-ED50KN-20Ｌ |  | SENB |  | 12.64 | 6.4 |  | スライド |  | 無 | 0 | 100 | 257.79 | 277.46 | 3.62 | 4.35 | [6 empty] | 三菱エンジニアリングプラスチックス株式会社 | ユピタール |  |  |  | 射出成形 | 10.8 | 17.5 |  | 90 |  | 185 | [5 empty] | -60～-40 |  | 9 | 61.3 | 89.7 | 2600 | 64 |  | M80 | 13 | 1.41
1657 | POM | F20-03 | 破壊靭性 |  | ASTM D5045-93 | サーボパルサーEHF-ED50KN-20Ｌ |  | SENB |  | 12.65 | 6.4 |  | スライド |  | 無 | 0 | 1000 | 218.85 | 218.85 | 3.12 | 2.95 | [6 empty] | 三菱エンジニアリングプラスチックス株式会社 | ユピタール |  |  |  | 射出成形 | 10.8 | 17.5 |  | 90 |  | 185 | [5 empty] | -60～-40 |  | 9 | 61.3 | 89.7 | 2600 | 64 |  | M80 | 13 | 1.41
1658 | POM | F20-03 | 破壊靭性 |  | ASTM D5045-93 | サーボパルサーEHF-ED50KN-20Ｌ |  | SENB |  | 12.64 | 6.4 |  | スライド |  | 無 | 0 | 1000 | 250.27 | 250.27 | 3.54 | 3.94 | [6 empty] | 三菱エンジニアリングプラスチックス株式会社 | ユピタール |  |  |  | 射出成形 | 10.8 | 17.5 |  | 90 |  | 185 | [5 empty] | -60～-40 |  | 9 | 61.3 | 89.7 | 2600 | 64 |  | M80 | 13 | 1.41
1659 | POM | F20-03 | 破壊靭性 |  | ASTM D5045-93 | サーボパルサーEHF-ED50KN-20Ｌ |  | SENB |  | 12.63 | 6.4 |  | スライド |  | 無 | 0 | 1000 | 229.86 | 229.86 | 3.27 | 3.12 | [6 empty] | 三菱エンジニアリングプラスチックス株式会社 | ユピタール |  |  |  | 射出成形 | 10.8 | 17.5 |  | 90 |  | 185 | [5 empty] | -60～-40 |  | 9 | 61.3 | 89.7 | 2600 | 64 |  | M80 | 13 | 1.41
1660 | POM | F20-03 | 破壊靭性 |  | ASTM D5045-93 | サーボパルサーEHF-ED50KN-20Ｌ |  | SENB |  | 12.67 | 6.4 |  | スライド |  | 無 | 0 | 1000 | 231.08 | 231.08 | 3.23 | 3.18 | [6 empty] | 三菱エンジニアリングプラスチックス株式会社 | ユピタール |  |  |  | 射出成形 | 10.8 | 17.5 |  | 90 |  | 185 | [5 empty] | -60～-40 |  | 9 | 61.3 | 89.7 | 2600 | 64 |  | M80 | 13 | 1.41
1661 | POM | F20-03 | 破壊靭性 |  | ASTM D5045-93 | サーボパルサーEHF-ED50KN-20Ｌ |  | SENB |  | 12.67 | 6.4 |  | スライド |  | 無 | 0 | 1000 | 244.51 | 244.51 | 3.40 | 3.64 | [6 empty] | 三菱エンジニアリングプラスチックス株式会社 | ユピタール |  |  |  | 射出成形 | 10.8 | 17.5 |  | 90 |  | 185 | [5 empty] | -60～-40 |  | 9 | 61.3 | 89.7 | 2600 | 64 |  | M80 | 13 | 1.41
1662 | POM | F20-03 | 破壊靭性 |  | ASTM D5045-93 | サーボパルサーEHF-ED50KN-20Ｌ |  | SENB |  | 12.67 | 6.4 |  | スライド |  | 無 | 23 | 10 | 207.03 | 242.06 | [8 empty] | 三菱エンジニアリングプラスチックス株式会社 | ユピタール |  |  |  | 射出成形 | 10.8 | 17.5 |  | 90 |  | 185 | [5 empty] | -60～-40 |  | 9 | 61.3 | 89.7 | 2600 | 64 |  | M80 | 13 | 1.41
1663 | POM | F20-03 | 破壊靭性 |  | ASTM D5045-93 | サーボパルサーEHF-ED50KN-20Ｌ |  | SENB |  | 12.65 | 6.4 |  | スライド |  | 無 | 23 | 10 | 198.17 | 235.96 | [8 empty] | 三菱エンジニアリングプラスチックス株式会社 | ユピタール |  |  |  | 射出成形 | 10.8 | 17.5 |  | 90 |  | 185 | [5 empty] | -60～-40 |  | 9 | 61.3 | 89.7 | 2600 | 64 |  | M80 | 13 | 1.41
1664 | POM | F20-03 | 破壊靭性 |  | ASTM D5045-93 | サーボパルサーEHF-ED50KN-20Ｌ |  | SENB |  | 12.64 | 6.4 |  | スライド |  | 無 | 23 | 10 | 212.31 | 259.15 | [8 empty] | 三菱エンジニアリングプラスチックス株式会社 | ユピタール |  |  |  | 射出成形 | 10.8 | 17.5 |  | 90 |  | 185 | [5 empty] | -60～-40 |  | 9 | 61.3 | 89.7 | 2600 | 64 |  | M80 | 13 | 1.41
1665 | POM | F20-03 | 破壊靭性 |  | ASTM D5045-93 | サーボパルサーEHF-ED50KN-20Ｌ |  | SENB |  | 12.63 | 6.4 |  | スライド |  | 無 | 23 | 10 | 214.61 | 265.26 | [8 empty] | 三菱エンジニアリングプラスチックス株式会社 | ユピタール |  |  |  | 射出成形 | 10.8 | 17.5 |  | 90 |  | 185 | [5 empty] | -60～-40 |  | 9 | 61.3 | 89.7 | 2600 | 64 |  | M80 | 13 | 1.41
1666 | POM | F20-03 | 破壊靭性 |  | ASTM D5045-93 | サーボパルサーEHF-ED50KN-20Ｌ |  | SENB |  | 12.66 | 6.4 |  | スライド |  | 無 | 23 | 10 | 217.72 | 307.32 | [8 empty] | 三菱エンジニアリングプラスチックス株式会社 | ユピタール |  |  |  | 射出成形 | 10.8 | 17.5 |  | 90 |  | 185 | [5 empty] | -60～-40 |  | 9 | 61.3 | 89.7 | 2600 | 64 |  | M80 | 13 | 1.41
1667 | POM | F20-03 | 破壊靭性 |  | ASTM D5045-93 | サーボパルサーEHF-ED50KN-20Ｌ |  | SENB |  | 12.64 | 6.4 |  | スライド |  | 無 | 23 | 100 | 216.43 | 216.43 | 3.05 | 3.64 | [6 empty] | 三菱エンジニアリングプラスチックス株式会社 | ユピタール |  |  |  | 射出成形 | 10.8 | 17.5 |  | 90 |  | 185 | [5 empty] | -60～-40 |  | 9 | 61.3 | 89.7 | 2600 | 64 |  | M80 | 13 | 1.41
1668 | POM | F20-03 | 破壊靭性 |  | ASTM D5045-93 | サーボパルサーEHF-ED50KN-20Ｌ |  | SENB |  | 12.62 | 6.4 |  | スライド |  | 無 | 23 | 100 | 227.42 | 248.17 | 3.19 | 4.24 | [6 empty] | 三菱エンジニアリングプラスチックス株式会社 | ユピタール |  |  |  | 射出成形 | 10.8 | 17.5 |  | 90 |  | 185 | [5 empty] | -60～-40 |  | 9 | 61.3 | 89.7 | 2600 | 64 |  | M80 | 13 | 1.41
1669 | POM | F20-03 | 破壊靭性 |  | ASTM D5045-93 | サーボパルサーEHF-ED50KN-20Ｌ |  | SENB |  | 12.63 | 6.4 |  | スライド |  | 無 | 23 | 100 | 238.35 | 260.49 | 3.36 | 4.90 | [6 empty] | 三菱エンジニアリングプラスチックス株式会社 | ユピタール |  |  |  | 射出成形 | 10.8 | 17.5 |  | 90 |  | 185 | [5 empty] | -60～-40 |  | 9 | 61.3 | 89.7 | 2600 | 64 |  | M80 | 13 | 1.41
1670 | POM | F20-03 | 破壊靭性 |  | ASTM D5045-93 | サーボパルサーEHF-ED50KN-20Ｌ |  | SENB |  | 12.63 | 6.4 |  | スライド |  | 無 | 23 | 100 | 222.87 | 240.84 | 3.10 | 3.99 | [6 empty] | 三菱エンジニアリングプラスチックス株式会社 | ユピタール |  |  |  | 射出成形 | 10.8 | 17.5 |  | 90 |  | 185 | [5 empty] | -60～-40 |  | 9 | 61.3 | 89.7 | 2600 | 64 |  | M80 | 13 | 1.41
1671 | POM | F20-03 | 破壊靭性 |  | ASTM D5045-93 | サーボパルサーEHF-ED50KN-20Ｌ |  | SENB |  | 12.63 | 6.4 |  | スライド |  | 無 | 23 | 100 | 219.01 | 239.50 | 3.05 | 3.90 | [6 empty] | 三菱エンジニアリングプラスチックス株式会社 | ユピタール |  |  |  | 射出成形 | 10.8 | 17.5 |  | 90 |  | 185 | [5 empty] | -60～-40 |  | 9 | 61.3 | 89.7 | 2600 | 64 |  | M80 | 13 | 1.41
1672 | POM | F20-03 | 破壊靭性 |  | ASTM D5045-93 | サーボパルサーEHF-ED50KN-20Ｌ |  | SENB |  | 12.67 | 6.4 |  | スライド |  | 無 | 23 | 1000 | 209.48 | 209.48 | 2.95 | 3.12 | [6 empty] | 三菱エンジニアリングプラスチックス株式会社 | ユピタール |  |  |  | 射出成形 | 10.8 | 17.5 |  | 90 |  | 185 | [5 empty] | -60～-40 |  | 9 | 61.3 | 89.7 | 2600 | 64 |  | M80 | 13 | 1.41
1673 | POM | F20-03 | 破壊靭性 |  | ASTM D5045-93 | サーボパルサーEHF-ED50KN-20Ｌ |  | SENB |  | 12.64 | 6.4 |  | スライド |  | 無 | 23 | 1000 | 210.20 | 210.20 | 2.94 | 3.08 | [6 empty] | 三菱エンジニアリングプラスチックス株式会社 | ユピタール |  |  |  | 射出成形 | 10.8 | 17.5 |  | 90 |  | 185 | [5 empty] | -60～-40 |  | 9 | 61.3 | 89.7 | 2600 | 64 |  | M80 | 13 | 1.41
1674 | POM | F20-03 | 破壊靭性 |  | ASTM D5045-93 | サーボパルサーEHF-ED50KN-20Ｌ |  | SENB |  | 12.63 | 6.4 |  | スライド |  | 無 | 23 | 1000 | 195.68 | 195.68 | 2.78 | 2.69 | [6 empty] | 三菱エンジニアリングプラスチックス株式会社 | ユピタール |  |  |  | 射出成形 | 10.8 | 17.5 |  | 90 |  | 185 | [5 empty] | -60～-40 |  | 9 | 61.3 | 89.7 | 2600 | 64 |  | M80 | 13 | 1.41
1675 | POM | F20-03 | 破壊靭性 |  | ASTM D5045-93 | サーボパルサーEHF-ED50KN-20Ｌ |  | SENB |  | 12.63 | 6.4 |  | スライド |  | 無 | 23 | 1000 | 220.09 | 220.09 | 3.08 | 3.49 | [6 empty] | 三菱エンジニアリングプラスチックス株式会社 | ユピタール |  |  |  | 射出成形 | 10.8 | 17.5 |  | 90 |  | 185 | [5 empty] | -60～-40 |  | 9 | 61.3 | 89.7 | 2600 | 64 |  | M80 | 13 | 1.41
1676 | POM | F20-03 | 破壊靭性 |  | ASTM D5045-93 | サーボパルサーEHF-ED50KN-20Ｌ |  | SENB |  | 12.65 | 6.4 |  | スライド |  | 無 | 23 | 1000 | 224.85 | 224.85 | 3.16 | 3.83 | [6 empty] | 三菱エンジニアリングプラスチックス株式会社 | ユピタール |  |  |  | 射出成形 | 10.8 | 17.5 |  | 90 |  | 185 | [5 empty] | -60～-40 |  | 9 | 61.3 | 89.7 | 2600 | 64 |  | M80 | 13 | 1.41
1677 | POM | F20-03 | 破壊靭性 |  | ASTM D5045-93 | サーボパルサーEHF-ED50KN-20Ｌ |  | SENB |  | 12.65 | 6.4 |  | スライド |  | 無 | 40 | 10 | 174.72 | 260.50 | [8 empty] | 三菱エンジニアリングプラスチックス株式会社 | ユピタール |  |  |  | 射出成形 | 10.8 | 17.5 |  | 90 |  | 185 | [5 empty] | -60～-40 |  | 9 | 61.3 | 89.7 | 2600 | 64 |  | M80 | 13 | 1.41
1678 | POM | F20-03 | 破壊靭性 |  | ASTM D5045-93 | サーボパルサーEHF-ED50KN-20Ｌ |  | SENB |  | 12.65 | 6.4 |  | スライド |  | 無 | 40 | 10 | 170.64 | 271.48 | [8 empty] | 三菱エンジニアリングプラスチックス株式会社 | ユピタール |  |  |  | 射出成形 | 10.8 | 17.5 |  | 90 |  | 185 | [5 empty] | -60～-40 |  | 9 | 61.3 | 89.7 | 2600 | 64 |  | M80 | 13 | 1.41
1679 | POM | F20-03 | 破壊靭性 |  | ASTM D5045-93 | サーボパルサーEHF-ED50KN-20Ｌ |  | SENB |  | 12.65 | 6.4 |  | スライド |  | 無 | 40 | 10 | 161.53 | 256.59 | [8 empty] | 三菱エンジニアリングプラスチックス株式会社 | ユピタール |  |  |  | 射出成形 | 10.8 | 17.5 |  | 90 |  | 185 | [5 empty] | -60～-40 |  | 9 | 61.3 | 89.7 | 2600 | 64 |  | M80 | 13 | 1.41
1680 | POM | F20-03 | 破壊靭性 |  | ASTM D5045-93 | サーボパルサーEHF-ED50KN-20Ｌ |  | SENB |  | 12.65 | 6.4 |  | スライド |  | 無 | 40 | 10 | 165.24 | 243.28 | [8 empty] | 三菱エンジニアリングプラスチックス株式会社 | ユピタール |  |  |  | 射出成形 | 10.8 | 17.5 |  | 90 |  | 185 | [5 empty] | -60～-40 |  | 9 | 61.3 | 89.7 | 2600 | 64 |  | M80 | 13 | 1.41
1681 | POM | F20-03 | 破壊靭性 |  | ASTM D5045-93 | サーボパルサーEHF-ED50KN-20Ｌ |  | SENB |  | 12.65 | 6.4 |  | スライド |  | 無 | 40 | 10 | 169.76 | 270.26 | [8 empty] | 三菱エンジニアリングプラスチックス株式会社 | ユピタール |  |  |  | 射出成形 | 10.8 | 17.5 |  | 90 |  | 185 | [5 empty] | -60～-40 |  | 9 | 61.3 | 89.7 | 2600 | 64 |  | M80 | 13 | 1.41
1682 | POM | F20-03 | 破壊靭性 |  | ASTM D5045-93 | サーボパルサーEHF-ED50KN-20Ｌ |  | SENB |  | 12.65 | 6.4 |  | スライド |  | 無 | 40 | 100 | 161.25 | 225.75 | [8 empty] | 三菱エンジニアリングプラスチックス株式会社 | ユピタール |  |  |  | 射出成形 | 10.8 | 17.5 |  | 90 |  | 185 | [5 empty] | -60～-40 |  | 9 | 61.3 | 89.7 | 2600 | 64 |  | M80 | 13 | 1.41
1683 | POM | F20-03 | 破壊靭性 |  | ASTM D5045-93 | サーボパルサーEHF-ED50KN-20Ｌ |  | SENB |  | 12.65 | 6.4 |  | スライド |  | 無 | 40 | 100 | 174.87 | 234.70 | [8 empty] | 三菱エンジニアリングプラスチックス株式会社 | ユピタール |  |  |  | 射出成形 | 10.8 | 17.5 |  | 90 |  | 185 | [5 empty] | -60～-40 |  | 9 | 61.3 | 89.7 | 2600 | 64 |  | M80 | 13 | 1.41
1684 | POM | F20-03 | 破壊靭性 |  | ASTM D5045-93 | サーボパルサーEHF-ED50KN-20Ｌ |  | SENB |  | 12.66 | 6.4 |  | スライド |  | 無 | 40 | 100 | 159.28 | 200.56 | [8 empty] | 三菱エンジニアリングプラスチックス株式会社 | ユピタール |  |  |  | 射出成形 | 10.8 | 17.5 |  | 90 |  | 185 | [5 empty] | -60～-40 |  | 9 | 61.3 | 89.7 | 2600 | 64 |  | M80 | 13 | 1.41
1685 | POM | F20-03 | 破壊靭性 |  | ASTM D5045-93 | サーボパルサーEHF-ED50KN-20Ｌ |  | SENB |  | 12.65 | 6.4 |  | スライド |  | 無 | 40 | 100 | 159.46 | 219.16 | [8 empty] | 三菱エンジニアリングプラスチックス株式会社 | ユピタール |  |  |  | 射出成形 | 10.8 | 17.5 |  | 90 |  | 185 | [5 empty] | -60～-40 |  | 9 | 61.3 | 89.7 | 2600 | 64 |  | M80 | 13 | 1.41
1686 | POM | F20-03 | 破壊靭性 |  | ASTM D5045-93 | サーボパルサーEHF-ED50KN-20Ｌ |  | SENB |  | 12.64 | 6.4 |  | スライド |  | 無 | 40 | 100 | 166.99 | 237.18 | [8 empty] | 三菱エンジニアリングプラスチックス株式会社 | ユピタール |  |  |  | 射出成形 | 10.8 | 17.5 |  | 90 |  | 185 | [5 empty] | -60～-40 |  | 9 | 61.3 | 89.7 | 2600 | 64 |  | M80 | 13 | 1.41
1687 | POM | F20-03 | 破壊靭性 |  | ASTM D5045-93 | サーボパルサーEHF-ED50KN-20Ｌ |  | SENB |  | 12.66 | 6.4 |  | スライド |  | 無 | 40 | 1000 | 195.68 | 195.68 | 2.70 | 3.33 | [6 empty] | 三菱エンジニアリングプラスチックス株式会社 | ユピタール |  |  |  | 射出成形 | 10.8 | 17.5 |  | 90 |  | 185 | [5 empty] | -60～-40 |  | 9 | 61.3 | 89.7 | 2600 | 64 |  | M80 | 13 | 1.41
1688 | POM | F20-03 | 破壊靭性 |  | ASTM D5045-93 | サーボパルサーEHF-ED50KN-20Ｌ |  | SENB |  | 12.64 | 6.4 |  | スライド |  | 無 | 40 | 1000 | 189.57 | 189.57 | 2.63 | 3.05 | [6 empty] | 三菱エンジニアリングプラスチックス株式会社 | ユピタール |  |  |  | 射出成形 | 10.8 | 17.5 |  | 90 |  | 185 | [5 empty] | -60～-40 |  | 9 | 61.3 | 89.7 | 2600 | 64 |  | M80 | 13 | 1.41
1689 | POM | F20-03 | 破壊靭性 |  | ASTM D5045-93 | サーボパルサーEHF-ED50KN-20Ｌ |  | SENB |  | 12.64 | 6.4 |  | スライド |  | 無 | 40 | 1000 | 184.48 | 189.55 | 2.62 | 3.17 | [6 empty] | 三菱エンジニアリングプラスチックス株式会社 | ユピタール |  |  |  | 射出成形 | 10.8 | 17.5 |  | 90 |  | 185 | [5 empty] | -60～-40 |  | 9 | 61.3 | 89.7 | 2600 | 64 |  | M80 | 13 | 1.41
1690 | POM | F20-03 | 破壊靭性 |  | ASTM D5045-93 | サーボパルサーEHF-ED50KN-20Ｌ |  | SENB |  | 12.65 | 6.4 |  | スライド |  | 無 | 40 | 1000 | 181.70 | 192.01 | 2.62 | 3.21 | [6 empty] | 三菱エンジニアリングプラスチックス株式会社 | ユピタール |  |  |  | 射出成形 | 10.8 | 17.5 |  | 90 |  | 185 | [5 empty] | -60～-40 |  | 9 | 61.3 | 89.7 | 2600 | 64 |  | M80 | 13 | 1.41
1691 | POM | F20-03 | 破壊靭性 |  | ASTM D5045-93 | サーボパルサーEHF-ED50KN-20Ｌ |  | SENB |  | 12.66 | 6.4 |  | スライド |  | 無 | 40 | 1000 | 176.73 | 183.35 | 2.61 | 3.16 | [6 empty] | 三菱エンジニアリングプラスチックス株式会社 | ユピタール |  |  |  | 射出成形 | 10.8 | 17.5 |  | 90 |  | 185 | [5 empty] | -60～-40 |  | 9 | 61.3 | 89.7 | 2600 | 64 |  | M80 | 13 | 1.41
1692 | POM | F20-03 | 破壊靭性 |  | ASTM D5045-93 | サーボパルサーEHF-ED50KN-20Ｌ |  | SENB |  | 12.65 | 6.4 |  | スライド |  | 無 | 60 | 10 | 149.16 | 203.20 | [8 empty] | 三菱エンジニアリングプラスチックス株式会社 | ユピタール |  |  |  | 射出成形 | 10.8 | 17.5 |  | 90 |  | 185 | [5 empty] | -60～-40 |  | 9 | 61.3 | 89.7 | 2600 | 64 |  | M80 | 13 | 1.41
1693 | POM | F20-03 | 破壊靭性 |  | ASTM D5045-93 | サーボパルサーEHF-ED50KN-20Ｌ |  | SENB |  | 12.64 | 6.4 |  | スライド |  | 無 | 60 | 10 | 134.22 | 239.62 | [8 empty] | 三菱エンジニアリングプラスチックス株式会社 | ユピタール |  |  |  | 射出成形 | 10.8 | 17.5 |  | 90 |  | 185 | [5 empty] | -60～-40 |  | 9 | 61.3 | 89.7 | 2600 | 64 |  | M80 | 13 | 1.41
1694 | POM | F20-03 | 破壊靭性 |  | ASTM D5045-93 | サーボパルサーEHF-ED50KN-20Ｌ |  | SENB |  | 12.65 | 6.4 |  | スライド |  | 無 | 60 | 10 | 146.14 | 245.68 | [8 empty] | 三菱エンジニアリングプラスチックス株式会社 | ユピタール |  |  |  | 射出成形 | 10.8 | 17.5 |  | 90 |  | 185 | [5 empty] | -60～-40 |  | 9 | 61.3 | 89.7 | 2600 | 64 |  | M80 | 13 | 1.41
1695 | POM | F20-03 | 破壊靭性 |  | ASTM D5045-93 | サーボパルサーEHF-ED50KN-20Ｌ |  | SENB |  | 12.71 | 6.4 |  | スライド |  | 無 | 60 | 10 | 149.52 | 217.72 | [8 empty] | 三菱エンジニアリングプラスチックス株式会社 | ユピタール |  |  |  | 射出成形 | 10.8 | 17.5 |  | 90 |  | 185 | [5 empty] | -60～-40 |  | 9 | 61.3 | 89.7 | 2600 | 64 |  | M80 | 13 | 1.41
1696 | POM | F20-03 | 破壊靭性 |  | ASTM D5045-93 | サーボパルサーEHF-ED50KN-20Ｌ |  | SENB |  | 12.64 | 6.4 |  | スライド |  | 無 | 60 | 10 | 149.84 | 240.14 | [8 empty] | 三菱エンジニアリングプラスチックス株式会社 | ユピタール |  |  |  | 射出成形 | 10.8 | 17.5 |  | 90 |  | 185 | [5 empty] | -60～-40 |  | 9 | 61.3 | 89.7 | 2600 | 64 |  | M80 | 13 | 1.41
1697 | POM | F20-03 | 破壊靭性 |  | ASTM D5045-93 | サーボパルサーEHF-ED50KN-20Ｌ |  | SENB |  | 12.66 | 6.4 |  | スライド |  | 無 | 60 | 100 | 150.21 | 217.72 | [8 empty] | 三菱エンジニアリングプラスチックス株式会社 | ユピタール |  |  |  | 射出成形 | 10.8 | 17.5 |  | 90 |  | 185 | [5 empty] | -60～-40 |  | 9 | 61.3 | 89.7 | 2600 | 64 |  | M80 | 13 | 1.41
1698 | POM | F20-03 | 破壊靭性 |  | ASTM D5045-93 | サーボパルサーEHF-ED50KN-20Ｌ |  | SENB |  | 12.66 | 6.4 |  | スライド |  | 無 | 60 | 100 | 153.25 | 231.94 | [8 empty] | 三菱エンジニアリングプラスチックス株式会社 | ユピタール |  |  |  | 射出成形 | 10.8 | 17.5 |  | 90 |  | 185 | [5 empty] | -60～-40 |  | 9 | 61.3 | 89.7 | 2600 | 64 |  | M80 | 13 | 1.41
1699 | POM | F20-03 | 破壊靭性 |  | ASTM D5045-93 | サーボパルサーEHF-ED50KN-20Ｌ |  | SENB |  | 12.68 | 6.4 |  | スライド |  | 無 | 60 | 100 | 139.92 | 200.64 | [8 empty] | 三菱エンジニアリングプラスチックス株式会社 | ユピタール |  |  |  | 射出成形 | 10.8 | 17.5 |  | 90 |  | 185 | [5 empty] | -60～-40 |  | 9 | 61.3 | 89.7 | 2600 | 64 |  | M80 | 13 | 1.41
1700 | POM | F20-03 | 破壊靭性 |  | ASTM D5045-93 | サーボパルサーEHF-ED50KN-20Ｌ |  | SENB |  | 12.65 | 6.4 |  | スライド |  | 無 | 60 | 100 | 153.78 | 212.32 | [8 empty] | 三菱エンジニアリングプラスチックス株式会社 | ユピタール |  |  |  | 射出成形 | 10.8 | 17.5 |  | 90 |  | 185 | [5 empty] | -60～-40 |  | 9 | 61.3 | 89.7 | 2600 | 64 |  | M80 | 13 | 1.41
1701 | POM | F20-03 | 破壊靭性 |  | ASTM D5045-93 | サーボパルサーEHF-ED50KN-20Ｌ |  | SENB |  | 12.64 | 6.4 |  | スライド |  | 無 | 60 | 100 | 144.11 | 215.11 | [8 empty] | 三菱エンジニアリングプラスチックス株式会社 | ユピタール |  |  |  | 射出成形 | 10.8 | 17.5 |  | 90 |  | 185 | [5 empty] | -60～-40 |  | 9 | 61.3 | 89.7 | 2600 | 64 |  | M80 | 13 | 1.41
1702 | POM | F20-03 | 破壊靭性 |  | ASTM D5045-93 | サーボパルサーEHF-ED50KN-20Ｌ |  | SENB |  | 12.65 | 6.4 |  | スライド |  | 無 | 60 | 1000 | 173.73 | 184.57 | 2.47 | 3.60 | [6 empty] | 三菱エンジニアリングプラスチックス株式会社 | ユピタール |  |  |  | 射出成形 | 10.8 | 17.5 |  | 90 |  | 185 | [5 empty] | -60～-40 |  | 9 | 61.3 | 89.7 | 2600 | 64 |  | M80 | 13 | 1.41
1703 | POM | F20-03 | 破壊靭性 |  | ASTM D5045-93 | サーボパルサーEHF-ED50KN-20Ｌ |  | SENB |  | 12.66 | 6.4 |  | スライド |  | 無 | 60 | 1000 | 178.47 | 178.47 | 2.53 | 3.55 | [6 empty] | 三菱エンジニアリングプラスチックス株式会社 | ユピタール |  |  |  | 射出成形 | 10.8 | 17.5 |  | 90 |  | 185 | [5 empty] | -60～-40 |  | 9 | 61.3 | 89.7 | 2600 | 64 |  | M80 | 13 | 1.41
1704 | POM | F20-03 | 破壊靭性 |  | ASTM D5045-93 | サーボパルサーEHF-ED50KN-20Ｌ |  | SENB |  | 12.65 | 6.4 |  | スライド |  | 無 | 60 | 1000 | 178.30 | 178.30 | 2.50 | 3.52 | [6 empty] | 三菱エンジニアリングプラスチックス株式会社 | ユピタール |  |  |  | 射出成形 | 10.8 | 17.5 |  | 90 |  | 185 | [5 empty] | -60～-40 |  | 9 | 61.3 | 89.7 | 2600 | 64 |  | M80 | 13 | 1.41
1705 | POM | F20-03 | 破壊靭性 |  | ASTM D5045-93 | サーボパルサーEHF-ED50KN-20Ｌ |  | SENB |  | 12.66 | 6.4 |  | スライド |  | 無 | 60 | 1000 | 177.26 | 177.26 | 2.50 | 3.31 | [6 empty] | 三菱エンジニアリングプラスチックス株式会社 | ユピタール |  |  |  | 射出成形 | 10.8 | 17.5 |  | 90 |  | 185 | [5 empty] | -60～-40 |  | 9 | 61.3 | 89.7 | 2600 | 64 |  | M80 | 13 | 1.41
1706 | POM | F20-03 | 破壊靭性 |  | ASTM D5045-93 | サーボパルサーEHF-ED50KN-20Ｌ |  | SENB |  | 12.64 | 6.4 |  | スライド |  | 無 | 60 | 1000 | 179.30 | 179.30 | 2.56 | 3.66 | [6 empty] | 三菱エンジニアリングプラスチックス株式会社 | ユピタール |  |  |  | 射出成形 | 10.8 | 17.5 |  | 90 |  | 185 | [5 empty] | -60～-40 |  | 9 | 61.3 | 89.7 | 2600 | 64 |  | M80 | 13 | 1.41
1715 | PC | S2000 | 引張 |  | ISO 527-1及びISO 527-2 | 5567 30kNf |  | ダンベル型 | ISO 527-2/1A | 10 | 4 |  |  |  | 無 | -40 | 10 |  |  |  |  | 74.93 | 最大応力 | 2715 | 0.38 |  |  | 三菱エンジニアリングプラスチックス株式会社 | ユーピロン |  | 23,000-26,000 |  | 射出成形 | 16 | 200 |  | 90 |  | 275 | [5 empty] | 140～150 | 220～230 | 8.0-10.5 | 59～69 | 80～90 | 2300 | 740～1000 |  | R112～R124 | 6～7 | 1.2
1716 | PC | S2000 | 引張 |  | ISO 527-1及びISO 527-2 | 5567 30kNf |  | ダンベル型 | ISO 527-2/1A | 10 | 4 |  |  |  | 無 | -40 | 10 |  |  |  |  | 76.12 | 最大応力 | 2566 | 0.39 |  |  | 三菱エンジニアリングプラスチックス株式会社 | ユーピロン |  | 23,000-26,000 |  | 射出成形 | 16 | 200 |  | 90 |  | 275 | [5 empty] | 140～150 | 220～230 | 8.0-10.5 | 59～69 | 80～90 | 2300 | 740～1000 |  | R112～R124 | 6～7 | 1.2
1717 | PC | S2000 | 引張 |  | ISO 527-1及びISO 527-2 | 5567 30kNf |  | ダンベル型 | ISO 527-2/1A | 10 | 4 |  |  |  | 無 | -40 | 10 |  |  |  |  | 77.9 | 最大応力 | 2580 | 0.40 |  |  | 三菱エンジニアリングプラスチックス株式会社 | ユーピロン |  | 23,000-26,000 |  | 射出成形 | 16 | 200 |  | 90 |  | 275 | [5 empty] | 140～150 | 220～230 | 8.0-10.5 | 59～69 | 80～90 | 2300 | 740～1000 |  | R112～R124 | 6～7 | 1.2
1718 | PC | S2000 | 引張 |  | ISO 527-1及びISO 527-2 | 5567 30kNf |  | ダンベル型 | ISO 527-2/1A | 10 | 4 |  |  |  | 無 | -40 | 10 |  |  |  |  | 78.12 | 最大応力 | 2601 | 0.68 |  |  | 三菱エンジニアリングプラスチックス株式会社 | ユーピロン |  | 23,000-26,000 |  | 射出成形 | 16 | 200 |  | 90 |  | 275 | [5 empty] | 140～150 | 220～230 | 8.0-10.5 | 59～69 | 80～90 | 2300 | 740～1000 |  | R112～R124 | 6～7 | 1.2
1719 | PC | S2000 | 引張 |  | ISO 527-1及びISO 527-2 | 5567 30kNf |  | ダンベル型 | ISO 527-2/1A | 10 | 4 |  |  |  | 無 | -40 | 10 |  |  |  |  | 77.04 | 最大応力 | 2455 | 0.39 |  |  | 三菱エンジニアリングプラスチックス株式会社 | ユーピロン |  | 23,000-26,000 |  | 射出成形 | 16 | 200 |  | 90 |  | 275 | [5 empty] | 140～150 | 220～230 | 8.0-10.5 | 59～69 | 80～90 | 2300 | 740～1000 |  | R112～R124 | 6～7 | 1.2
1720 | PC | S2000 | 引張 |  | ISO 527-1及びISO 527-2 | 5567 30kNf |  | ダンベル型 | ISO 527-2/1A | 10 | 4 |  |  |  | 無 | -40 | 100 |  |  |  |  | 82.93 | 最大応力 | 2734 | 0.57 |  |  | 三菱エンジニアリングプラスチックス株式会社 | ユーピロン |  | 23,000-26,000 |  | 射出成形 | 16 | 200 |  | 90 |  | 275 | [5 empty] | 140～150 | 220～230 | 8.0-10.5 | 59～69 | 80～90 | 2300 | 740～1000 |  | R112～R124 | 6～7 | 1.2
1721 | PC | S2000 | 引張 |  | ISO 527-1及びISO 527-2 | 5567 30kNf |  | ダンベル型 | ISO 527-2/1A | 10 | 4 |  |  |  | 無 | -40 | 100 |  |  |  |  | 83.36 | 最大応力 | 2858 | 0.46 |  |  | 三菱エンジニアリングプラスチックス株式会社 | ユーピロン |  | 23,000-26,000 |  | 射出成形 | 16 | 200 |  | 90 |  | 275 | [5 empty] | 140～150 | 220～230 | 8.0-10.5 | 59～69 | 80～90 | 2300 | 740～1000 |  | R112～R124 | 6～7 | 1.2
1722 | PC | S2000 | 引張 |  | ISO 527-1及びISO 527-2 | 5567 30kNf |  | ダンベル型 | ISO 527-2/1A | 10 | 4 |  |  |  | 無 | -40 | 100 |  |  |  |  | 83.09 | 最大応力 | 2502 | 0.38 |  |  | 三菱エンジニアリングプラスチックス株式会社 | ユーピロン |  | 23,000-26,000 |  | 射出成形 | 16 | 200 |  | 90 |  | 275 | [5 empty] | 140～150 | 220～230 | 8.0-10.5 | 59～69 | 80～90 | 2300 | 740～1000 |  | R112～R124 | 6～7 | 1.2
1723 | PC | S2000 | 引張 |  | ISO 527-1及びISO 527-2 | 5567 30kNf |  | ダンベル型 | ISO 527-2/1A | 10 | 4 |  |  |  | 無 | -40 | 100 |  |  |  |  | 82.74 | 最大応力 | 2886 | 0.41 |  |  | 三菱エンジニアリングプラスチックス株式会社 | ユーピロン |  | 23,000-26,000 |  | 射出成形 | 16 | 200 |  | 90 |  | 275 | [5 empty] | 140～150 | 220～230 | 8.0-10.5 | 59～69 | 80～90 | 2300 | 740～1000 |  | R112～R124 | 6～7 | 1.2
1724 | PC | S2000 | 引張 |  | ISO 527-1及びISO 527-2 | 5567 30kNf |  | ダンベル型 | ISO 527-2/1A | 10 | 4 |  |  |  | 無 | -40 | 100 |  |  |  |  | 83.28 | 最大応力 | 2633 | 0.38 |  |  | 三菱エンジニアリングプラスチックス株式会社 | ユーピロン |  | 23,000-26,000 |  | 射出成形 | 16 | 200 |  | 90 |  | 275 | [5 empty] | 140～150 | 220～230 | 8.0-10.5 | 59～69 | 80～90 | 2300 | 740～1000 |  | R112～R124 | 6～7 | 1.2
1725 | PC | S2000 | 引張 |  | ISO 527-1及びISO 527-2 | 5567 30kNf |  | ダンベル型 | ISO 527-2/1A | 10 | 4 |  |  |  | 無 | -40 | 500 |  |  |  |  | 85.37 | 最大応力 | 2621 | 0.55 |  |  | 三菱エンジニアリングプラスチックス株式会社 | ユーピロン |  | 23,000-26,000 |  | 射出成形 | 16 | 200 |  | 90 |  | 275 | [5 empty] | 140～150 | 220～230 | 8.0-10.5 | 59～69 | 80～90 | 2300 | 740～1000 |  | R112～R124 | 6～7 | 1.2
1726 | PC | S2000 | 引張 |  | ISO 527-1及びISO 527-2 | 5567 30kNf |  | ダンベル型 | ISO 527-2/1A | 10 | 4 |  |  |  | 無 | -40 | 500 |  |  |  |  | 86.01 | 最大応力 | 2728 | 0.64 |  |  | 三菱エンジニアリングプラスチックス株式会社 | ユーピロン |  | 23,000-26,000 |  | 射出成形 | 16 | 200 |  | 90 |  | 275 | [5 empty] | 140～150 | 220～230 | 8.0-10.5 | 59～69 | 80～90 | 2300 | 740～1000 |  | R112～R124 | 6～7 | 1.2
1727 | PC | S2000 | 引張 |  | ISO 527-1及びISO 527-2 | 5567 30kNf |  | ダンベル型 | ISO 527-2/1A | 10 | 4 |  |  |  | 無 | -40 | 500 |  |  |  |  | 86.29 | 最大応力 | 2635 | 0.47 |  |  | 三菱エンジニアリングプラスチックス株式会社 | ユーピロン |  | 23,000-26,000 |  | 射出成形 | 16 | 200 |  | 90 |  | 275 | [5 empty] | 140～150 | 220～230 | 8.0-10.5 | 59～69 | 80～90 | 2300 | 740～1000 |  | R112～R124 | 6～7 | 1.2
1728 | PC | S2000 | 引張 |  | ISO 527-1及びISO 527-2 | 5567 30kNf |  | ダンベル型 | ISO 527-2/1A | 10 | 4 |  |  |  | 無 | -40 | 500 |  |  |  |  | 86.68 | 最大応力 | 2681 | 0.24 |  |  | 三菱エンジニアリングプラスチックス株式会社 | ユーピロン |  | 23,000-26,000 |  | 射出成形 | 16 | 200 |  | 90 |  | 275 | [5 empty] | 140～150 | 220～230 | 8.0-10.5 | 59～69 | 80～90 | 2300 | 740～1000 |  | R112～R124 | 6～7 | 1.2
1729 | PC | S2000 | 引張 |  | ISO 527-1及びISO 527-2 | 5567 30kNf |  | ダンベル型 | ISO 527-2/1A | 10 | 4 |  |  |  | 無 | -40 | 500 |  |  |  |  | 86.84 | 最大応力 | 2821 | 0.45 |  |  | 三菱エンジニアリングプラスチックス株式会社 | ユーピロン |  | 23,000-26,000 |  | 射出成形 | 16 | 200 |  | 90 |  | 275 | [5 empty] | 140～150 | 220～230 | 8.0-10.5 | 59～69 | 80～90 | 2300 | 740～1000 |  | R112～R124 | 6～7 | 1.2
1730 | PC | S2000 | 引張 |  | ISO 527-1及びISO 527-2 | 5567 30kNf |  | ダンベル型 | ISO 527-2/1A | 10 | 4 |  |  |  | 無 | 23 | 10 |  |  |  |  | 59.16 | 最大応力 | 2357 | 0.40 |  |  | 三菱エンジニアリングプラスチックス株式会社 | ユーピロン |  | 23,000-26,000 |  | 射出成形 | 16 | 200 |  | 90 |  | 275 | [5 empty] | 140～150 | 220～230 | 8.0-10.5 | 59～69 | 80～90 | 2300 | 740～1000 |  | R112～R124 | 6～7 | 1.2
1731 | PC | S2000 | 引張 |  | ISO 527-1及びISO 527-2 | 5567 30kNf |  | ダンベル型 | ISO 527-2/1A | 10 | 4 |  |  |  | 無 | 23 | 10 |  |  |  |  | 58.85 | 最大応力 | 3061 | 0.55 |  |  | 三菱エンジニアリングプラスチックス株式会社 | ユーピロン |  | 23,000-26,000 |  | 射出成形 | 16 | 200 |  | 90 |  | 275 | [5 empty] | 140～150 | 220～230 | 8.0-10.5 | 59～69 | 80～90 | 2300 | 740～1000 |  | R112～R124 | 6～7 | 1.2
1732 | PC | S2000 | 引張 |  | ISO 527-1及びISO 527-2 | 5567 30kNf |  | ダンベル型 | ISO 527-2/1A | 10 | 4 |  |  |  | 無 | 23 | 10 |  |  |  |  | 58.79 | 最大応力 | 1719 | 0.19 |  |  | 三菱エンジニアリングプラスチックス株式会社 | ユーピロン |  | 23,000-26,000 |  | 射出成形 | 16 | 200 |  | 90 |  | 275 | [5 empty] | 140～150 | 220～230 | 8.0-10.5 | 59～69 | 80～90 | 2300 | 740～1000 |  | R112～R124 | 6～7 | 1.2
1733 | PC | S2000 | 引張 |  | ISO 527-1及びISO 527-2 | 5567 30kNf |  | ダンベル型 | ISO 527-2/1A | 10 | 4 |  |  |  | 無 | 23 | 10 |  |  |  |  | 58.85 | 最大応力 | 2475 | 0.31 |  |  | 三菱エンジニアリングプラスチックス株式会社 | ユーピロン |  | 23,000-26,000 |  | 射出成形 | 16 | 200 |  | 90 |  | 275 | [5 empty] | 140～150 | 220～230 | 8.0-10.5 | 59～69 | 80～90 | 2300 | 740～1000 |  | R112～R124 | 6～7 | 1.2
1734 | PC | S2000 | 引張 |  | ISO 527-1及びISO 527-2 | 5567 30kNf |  | ダンベル型 | ISO 527-2/1A | 10 | 4 |  |  |  | 無 | 23 | 10 |  |  |  |  | 59.43 | 最大応力 | 2323 | 0.39 |  |  | 三菱エンジニアリングプラスチックス株式会社 | ユーピロン |  | 23,000-26,000 |  | 射出成形 | 16 | 200 |  | 90 |  | 275 | [5 empty] | 140～150 | 220～230 | 8.0-10.5 | 59～69 | 80～90 | 2300 | 740～1000 |  | R112～R124 | 6～7 | 1.2
1735 | PC | S2000 | 引張 |  | ISO 527-1及びISO 527-2 | 5567 30kNf |  | ダンベル型 | ISO 527-2/1A | 10 | 4 |  |  |  | 無 | 23 | 100 |  |  |  |  | 63.17 | 最大応力 | 1890 | 0.24 |  |  | 三菱エンジニアリングプラスチックス株式会社 | ユーピロン |  | 23,000-26,000 |  | 射出成形 | 16 | 200 |  | 90 |  | 275 | [5 empty] | 140～150 | 220～230 | 8.0-10.5 | 59～69 | 80～90 | 2300 | 740～1000 |  | R112～R124 | 6～7 | 1.2
1736 | PC | S2000 | 引張 |  | ISO 527-1及びISO 527-2 | 5567 30kNf |  | ダンベル型 | ISO 527-2/1A | 10 | 4 |  |  |  | 無 | 23 | 100 |  |  |  |  | 63.63 | 最大応力 | 2361 | 0.34 |  |  | 三菱エンジニアリングプラスチックス株式会社 | ユーピロン |  | 23,000-26,000 |  | 射出成形 | 16 | 200 |  | 90 |  | 275 | [5 empty] | 140～150 | 220～230 | 8.0-10.5 | 59～69 | 80～90 | 2300 | 740～1000 |  | R112～R124 | 6～7 | 1.2
1737 | PC | S2000 | 引張 |  | ISO 527-1及びISO 527-2 | 5567 30kNf |  | ダンベル型 | ISO 527-2/1A | 10 | 4 |  |  |  | 無 | 23 | 100 |  |  |  |  | 62.64 | 最大応力 | 2568 | 0.31 |  |  | 三菱エンジニアリングプラスチックス株式会社 | ユーピロン |  | 23,000-26,000 |  | 射出成形 | 16 | 200 |  | 90 |  | 275 | [5 empty] | 140～150 | 220～230 | 8.0-10.5 | 59～69 | 80～90 | 2300 | 740～1000 |  | R112～R124 | 6～7 | 1.2
1738 | PC | S2000 | 引張 |  | ISO 527-1及びISO 527-2 | 5567 30kNf |  | ダンベル型 | ISO 527-2/1A | 10 | 4 |  |  |  | 無 | 23 | 100 |  |  |  |  | 62.84 | 最大応力 | 1707 | 0.17 |  |  | 三菱エンジニアリングプラスチックス株式会社 | ユーピロン |  | 23,000-26,000 |  | 射出成形 | 16 | 200 |  | 90 |  | 275 | [5 empty] | 140～150 | 220～230 | 8.0-10.5 | 59～69 | 80～90 | 2300 | 740～1000 |  | R112～R124 | 6～7 | 1.2
1739 | PC | S2000 | 引張 |  | ISO 527-1及びISO 527-2 | 5567 30kNf |  | ダンベル型 | ISO 527-2/1A | 10 | 4 |  |  |  | 無 | 23 | 100 |  |  |  |  | 62.72 | 最大応力 | 1926 | 0.24 |  |  | 三菱エンジニアリングプラスチックス株式会社 | ユーピロン |  | 23,000-26,000 |  | 射出成形 | 16 | 200 |  | 90 |  | 275 | [5 empty] | 140～150 | 220～230 | 8.0-10.5 | 59～69 | 80～90 | 2300 | 740～1000 |  | R112～R124 | 6～7 | 1.2
1740 | PC | S2000 | 引張 |  | ISO 527-1及びISO 527-2 | 5567 30kNf |  | ダンベル型 | ISO 527-2/1A | 10 | 4 |  |  |  | 無 | 23 | 500 |  |  |  |  | 64.22 | 最大応力 | 3151 | 0.20 |  |  | 三菱エンジニアリングプラスチックス株式会社 | ユーピロン |  | 23,000-26,000 |  | 射出成形 | 16 | 200 |  | 90 |  | 275 | [5 empty] | 140～150 | 220～230 | 8.0-10.5 | 59～69 | 80～90 | 2300 | 740～1000 |  | R112～R124 | 6～7 | 1.2
1741 | PC | S2000 | 引張 |  | ISO 527-1及びISO 527-2 | 5567 30kNf |  | ダンベル型 | ISO 527-2/1A | 10 | 4 |  |  |  | 無 | 23 | 500 |  |  |  |  | 65.15 | 最大応力 | 1751 | 0.21 |  |  | 三菱エンジニアリングプラスチックス株式会社 | ユーピロン |  | 23,000-26,000 |  | 射出成形 | 16 | 200 |  | 90 |  | 275 | [5 empty] | 140～150 | 220～230 | 8.0-10.5 | 59～69 | 80～90 | 2300 | 740～1000 |  | R112～R124 | 6～7 | 1.2
1742 | PC | S2000 | 引張 |  | ISO 527-1及びISO 527-2 | 5567 30kNf |  | ダンベル型 | ISO 527-2/1A | 10 | 4 |  |  |  | 無 | 23 | 500 |  |  |  |  | 65.82 | 最大応力 | 2514 | -0.07 |  |  | 三菱エンジニアリングプラスチックス株式会社 | ユーピロン |  | 23,000-26,000 |  | 射出成形 | 16 | 200 |  | 90 |  | 275 | [5 empty] | 140～150 | 220～230 | 8.0-10.5 | 59～69 | 80～90 | 2300 | 740～1000 |  | R112～R124 | 6～7 | 1.2
1743 | PC | S2000 | 引張 |  | ISO 527-1及びISO 527-2 | 5567 30kNf |  | ダンベル型 | ISO 527-2/1A | 10 | 4 |  |  |  | 無 | 23 | 500 |  |  |  |  | 65.75 | 最大応力 | 2373 | 0.68 |  |  | 三菱エンジニアリングプラスチックス株式会社 | ユーピロン |  | 23,000-26,000 |  | 射出成形 | 16 | 200 |  | 90 |  | 275 | [5 empty] | 140～150 | 220～230 | 8.0-10.5 | 59～69 | 80～90 | 2300 | 740～1000 |  | R112～R124 | 6～7 | 1.2
1744 | PC | S2000 | 引張 |  | ISO 527-1及びISO 527-2 | 5567 30kNf |  | ダンベル型 | ISO 527-2/1A | 10 | 4 |  |  |  | 無 | 23 | 500 |  |  |  |  | 65.64 | 最大応力 | 2463 | -0.06 |  |  | 三菱エンジニアリングプラスチックス株式会社 | ユーピロン |  | 23,000-26,000 |  | 射出成形 | 16 | 200 |  | 90 |  | 275 | [5 empty] | 140～150 | 220～230 | 8.0-10.5 | 59～69 | 80～90 | 2300 | 740～1000 |  | R112～R124 | 6～7 | 1.2
1745 | PC | S2000 | 引張 |  | ISO 527-1及びISO 527-2 | 5567 30kNf |  | ダンベル型 | ISO 527-2/1A | 10 | 4 |  |  |  | 無 | 60 | 10 |  |  |  |  | 49.38 | 最大応力 | 2216 | 0.40 |  |  | 三菱エンジニアリングプラスチックス株式会社 | ユーピロン |  | 23,000-26,000 |  | 射出成形 | 16 | 200 |  | 90 |  | 275 | [5 empty] | 140～150 | 220～230 | 8.0-10.5 | 59～69 | 80～90 | 2300 | 740～1000 |  | R112～R124 | 6～7 | 1.2
1746 | PC | S2000 | 引張 |  | ISO 527-1及びISO 527-2 | 5567 30kNf |  | ダンベル型 | ISO 527-2/1A | 10 | 4 |  |  |  | 無 | 60 | 10 |  |  |  |  | 50.03 | 最大応力 | 2194 | 0.39 |  |  | 三菱エンジニアリングプラスチックス株式会社 | ユーピロン |  | 23,000-26,000 |  | 射出成形 | 16 | 200 |  | 90 |  | 275 | [5 empty] | 140～150 | 220～230 | 8.0-10.5 | 59～69 | 80～90 | 2300 | 740～1000 |  | R112～R124 | 6～7 | 1.2
1747 | PC | S2000 | 引張 |  | ISO 527-1及びISO 527-2 | 5567 30kNf |  | ダンベル型 | ISO 527-2/1A | 10 | 4 |  |  |  | 無 | 60 | 10 |  |  |  |  | 49.98 | 最大応力 | 2174 | 0.39 |  |  | 三菱エンジニアリングプラスチックス株式会社 | ユーピロン |  | 23,000-26,000 |  | 射出成形 | 16 | 200 |  | 90 |  | 275 | [5 empty] | 140～150 | 220～230 | 8.0-10.5 | 59～69 | 80～90 | 2300 | 740～1000 |  | R112～R124 | 6～7 | 1.2
1748 | PC | S2000 | 引張 |  | ISO 527-1及びISO 527-2 | 5567 30kNf |  | ダンベル型 | ISO 527-2/1A | 10 | 4 |  |  |  | 無 | 60 | 10 |  |  |  |  | 49.97 | 最大応力 | 2173 | 0.39 |  |  | 三菱エンジニアリングプラスチックス株式会社 | ユーピロン |  | 23,000-26,000 |  | 射出成形 | 16 | 200 |  | 90 |  | 275 | [5 empty] | 140～150 | 220～230 | 8.0-10.5 | 59～69 | 80～90 | 2300 | 740～1000 |  | R112～R124 | 6～7 | 1.2
1749 | PC | S2000 | 引張 |  | ISO 527-1及びISO 527-2 | 5567 30kNf |  | ダンベル型 | ISO 527-2/1A | 10 | 4 |  |  |  | 無 | 60 | 10 |  |  |  |  | 49.21 | 最大応力 | 2279 | 0.38 |  |  | 三菱エンジニアリングプラスチックス株式会社 | ユーピロン |  | 23,000-26,000 |  | 射出成形 | 16 | 200 |  | 90 |  | 275 | [5 empty] | 140～150 | 220～230 | 8.0-10.5 | 59～69 | 80～90 | 2300 | 740～1000 |  | R112～R124 | 6～7 | 1.2
1750 | PC | S2000 | 引張 |  | ISO 527-1及びISO 527-2 | 5567 30kNf |  | ダンベル型 | ISO 527-2/1A | 10 | 4 |  |  |  | 無 | 60 | 500 |  |  |  |  | 55.54 | 最大応力 | 2271 | 0.39 |  |  | 三菱エンジニアリングプラスチックス株式会社 | ユーピロン |  | 23,000-26,000 |  | 射出成形 | 16 | 200 |  | 90 |  | 275 | [5 empty] | 140～150 | 220～230 | 8.0-10.5 | 59～69 | 80～90 | 2300 | 740～1000 |  | R112～R124 | 6～7 | 1.2
1751 | PC | S2000 | 引張 |  | ISO 527-1及びISO 527-2 | 5567 30kNf |  | ダンベル型 | ISO 527-2/1A | 10 | 4 |  |  |  | 無 | 60 | 500 |  |  |  |  | 55.41 | 最大応力 | 2308 | 0.38 |  |  | 三菱エンジニアリングプラスチックス株式会社 | ユーピロン |  | 23,000-26,000 |  | 射出成形 | 16 | 200 |  | 90 |  | 275 | [5 empty] | 140～150 | 220～230 | 8.0-10.5 | 59～69 | 80～90 | 2300 | 740～1000 |  | R112～R124 | 6～7 | 1.2
1752 | PC | S2000 | 引張 |  | ISO 527-1及びISO 527-2 | 5567 30kNf |  | ダンベル型 | ISO 527-2/1A | 10 | 4 |  |  |  | 無 | 60 | 500 |  |  |  |  | 55.71 | 最大応力 | 2291 | 0.11 |  |  | 三菱エンジニアリングプラスチックス株式会社 | ユーピロン |  | 23,000-26,000 |  | 射出成形 | 16 | 200 |  | 90 |  | 275 | [5 empty] | 140～150 | 220～230 | 8.0-10.5 | 59～69 | 80～90 | 2300 | 740～1000 |  | R112～R124 | 6～7 | 1.2
1753 | PC | S2000 | 引張 |  | ISO 527-1及びISO 527-2 | 5567 30kNf |  | ダンベル型 | ISO 527-2/1A | 10 | 4 |  |  |  | 無 | 60 | 500 |  |  |  |  | 56.26 | 最大応力 | 2274 | 0.09 |  |  | 三菱エンジニアリングプラスチックス株式会社 | ユーピロン |  | 23,000-26,000 |  | 射出成形 | 16 | 200 |  | 90 |  | 275 | [5 empty] | 140～150 | 220～230 | 8.0-10.5 | 59～69 | 80～90 | 2300 | 740～1000 |  | R112～R124 | 6～7 | 1.2
1754 | PC | S2000 | 引張 |  | ISO 527-1及びISO 527-2 | 5567 30kNf |  | ダンベル型 | ISO 527-2/1A | 10 | 4 |  |  |  | 無 | 60 | 500 |  |  |  |  | 56.16 | 最大応力 | 2342 | 0.23 |  |  | 三菱エンジニアリングプラスチックス株式会社 | ユーピロン |  | 23,000-26,000 |  | 射出成形 | 16 | 200 |  | 90 |  | 275 | [5 empty] | 140～150 | 220～230 | 8.0-10.5 | 59～69 | 80～90 | 2300 | 740～1000 |  | R112～R124 | 6～7 | 1.2
1755 | PC | NF2000U | 破壊靭性 |  | ASTM D5045-93 | サーボパルサーEHF-ED50KN-20Ｌ |  | SENB |  | 20.223 | 10 |  | スライド | 9.82 | 無 | -40 | 10 | 383.71 | 383.71 | 2.74 | 2.82 | [6 empty] | 三菱エンジニアリングプラスチックス株式会社 | ユーピロン・シート |  | 29000 |  | 押出成形 | [11 empty] | 145 | 220～230 | 8 | 58.6～68.6 | 80.4～90.2 | 2.2 | 740～980 |  | M60～M70 | 6～7 | 1.2
1756 | PC | NF2000U | 破壊靭性 |  | ASTM D5045-93 | サーボパルサーEHF-ED50KN-20Ｌ |  | SENB |  | 20.145 | 10 |  | スライド | 9.94 | 無 | -40 | 10 | 381.39 | 381.39 | 2.77 | 2.87 | [6 empty] | 三菱エンジニアリングプラスチックス株式会社 | ユーピロン・シート |  | 29000 |  | 押出成形 | [11 empty] | 145 | 220～230 | 8 | 58.6～68.6 | 80.4～90.2 | 2.2 | 740～980 |  | M60～M70 | 6～7 | 1.2
1757 | PC | NF2000U | 破壊靭性 |  | ASTM D5045-93 | サーボパルサーEHF-ED50KN-20Ｌ |  | SENB |  | 20.181 | 10 |  | スライド | 9.8 | 無 | -40 | 10 | 383.78 | 383.78 | 2.73 | 2.94 | [6 empty] | 三菱エンジニアリングプラスチックス株式会社 | ユーピロン・シート |  | 29000 |  | 押出成形 | [11 empty] | 145 | 220～230 | 8 | 58.6～68.6 | 80.4～90.2 | 2.2 | 740～980 |  | M60～M70 | 6～7 | 1.2
1758 | PC | NF2000U | 破壊靭性 |  | ASTM D5045-93 | サーボパルサーEHF-ED50KN-20Ｌ |  | SENB |  | 20.192 | 10 |  | スライド | 9.85 | 無 | -40 | 10 | 391.57 | 391.57 | 2.81 | 3.02 | [6 empty] | 三菱エンジニアリングプラスチックス株式会社 | ユーピロン・シート |  | 29000 |  | 押出成形 | [11 empty] | 145 | 220～230 | 8 | 58.6～68.6 | 80.4～90.2 | 2.2 | 740～980 |  | M60～M70 | 6～7 | 1.2
1759 | PC | NF2000U | 破壊靭性 |  | ASTM D5045-93 | サーボパルサーEHF-ED50KN-20Ｌ |  | SENB |  | 20.071 | 10 |  | スライド | 9.75 | 無 | -40 | 10 | 381.34 | 381.34 | 2.72 | 3.26 | [6 empty] | 三菱エンジニアリングプラスチックス株式会社 | ユーピロン・シート |  | 29000 |  | 押出成形 | [11 empty] | 145 | 220～230 | 8 | 58.6～68.6 | 80.4～90.2 | 2.2 | 740～980 |  | M60～M70 | 6～7 | 1.2
1760 | PC | NF2000U | 破壊靭性 |  | ASTM D5045-93 | サーボパルサーEHF-ED50KN-20Ｌ |  | SENB |  | 20.182 | 10 |  | スライド | 9.78 | 無 | -40 | 100 | 388.81 | 388.81 | 2.76 | 2.86 | [6 empty] | 三菱エンジニアリングプラスチックス株式会社 | ユーピロン・シート |  | 29000 |  | 押出成形 | [11 empty] | 145 | 220～230 | 8 | 58.6～68.6 | 80.4～90.2 | 2.2 | 740～980 |  | M60～M70 | 6～7 | 1.2
1761 | PC | NF2000U | 破壊靭性 |  | ASTM D5045-93 | サーボパルサーEHF-ED50KN-20Ｌ |  | SENB |  | 20.105 | 10 |  | スライド | 9.71 | 無 | -40 | 100 | 379.31 | 379.31 | 2.69 | 2.93 | [6 empty] | 三菱エンジニアリングプラスチックス株式会社 | ユーピロン・シート |  | 29000 |  | 押出成形 | [11 empty] | 145 | 220～230 | 8 | 58.6～68.6 | 80.4～90.2 | 2.2 | 740～980 |  | M60～M70 | 6～7 | 1.2
1762 | PC | NF2000U | 破壊靭性 |  | ASTM D5045-93 | サーボパルサーEHF-ED50KN-20Ｌ |  | SENB |  | 20.150 | 10 |  | スライド | 9.95 | 無 | -40 | 100 | 378.90 | 378.90 | 2.76 | 3.23 | [6 empty] | 三菱エンジニアリングプラスチックス株式会社 | ユーピロン・シート |  | 29000 |  | 押出成形 | [11 empty] | 145 | 220～230 | 8 | 58.6～68.6 | 80.4～90.2 | 2.2 | 740～980 |  | M60～M70 | 6～7 | 1.2
1763 | PC | NF2000U | 破壊靭性 |  | ASTM D5045-93 | サーボパルサーEHF-ED50KN-20Ｌ |  | SENB |  | 20.236 | 10 |  | スライド | 9.97 | 無 | -40 | 100 | 374.26 | 374.26 | 2.73 | 2.97 | [6 empty] | 三菱エンジニアリングプラスチックス株式会社 | ユーピロン・シート |  | 29000 |  | 押出成形 | [11 empty] | 145 | 220～230 | 8 | 58.6～68.6 | 80.4～90.2 | 2.2 | 740～980 |  | M60～M70 | 6～7 | 1.2
1764 | PC | NF2000U | 破壊靭性 |  | ASTM D5045-93 | サーボパルサーEHF-ED50KN-20Ｌ |  | SENB |  | 20.311 | 10 |  | スライド | 9.96 | 無 | -40 | 100 | 383.78 | 383.78 | 2.77 | 3.14 | [6 empty] | 三菱エンジニアリングプラスチックス株式会社 | ユーピロン・シート |  | 29000 |  | 押出成形 | [11 empty] | 145 | 220～230 | 8 | 58.6～68.6 | 80.4～90.2 | 2.2 | 740～980 |  | M60～M70 | 6～7 | 1.2
1765 | PC | NF2000U | 破壊靭性 |  | ASTM D5045-93 | サーボパルサーEHF-ED50KN-20Ｌ |  | SENB |  | 20.292 | 10 |  | スライド | 9.94 | 無 | -40 | 1000 | 412.47 | 412.47 | 2.97 | 3.46 | [6 empty] | 三菱エンジニアリングプラスチックス株式会社 | ユーピロン・シート |  | 29000 |  | 押出成形 | [11 empty] | 145 | 220～230 | 8 | 58.6～68.6 | 80.4～90.2 | 2.2 | 740～980 |  | M60～M70 | 6～7 | 1.2
1766 | PC | NF2000U | 破壊靭性 |  | ASTM D5045-93 | サーボパルサーEHF-ED50KN-20Ｌ |  | SENB |  | 20.166 | 10 |  | スライド | 10.06 | 無 | -40 | 1000 | 392.93 | 392.93 | 2.91 | 3.47 | [6 empty] | 三菱エンジニアリングプラスチックス株式会社 | ユーピロン・シート |  | 29000 |  | 押出成形 | [11 empty] | 145 | 220～230 | 8 | 58.6～68.6 | 80.4～90.2 | 2.2 | 740～980 |  | M60～M70 | 6～7 | 1.2
1767 | PC | NF2000U | 破壊靭性 |  | ASTM D5045-93 | サーボパルサーEHF-ED50KN-20Ｌ |  | SENB |  | 20.064 | 10 |  | スライド | 9.61 | 無 | -40 | 1000 | 429.53 | 429.53 | 3.00 | 3.55 | [6 empty] | 三菱エンジニアリングプラスチックス株式会社 | ユーピロン・シート |  | 29000 |  | 押出成形 | [11 empty] | 145 | 220～230 | 8 | 58.6～68.6 | 80.4～90.2 | 2.2 | 740～980 |  | M60～M70 | 6～7 | 1.2
1768 | PC | NF2000U | 破壊靭性 |  | ASTM D5045-93 | サーボパルサーEHF-ED50KN-20Ｌ |  | SENB |  | 20.269 | 10 |  | スライド | 9.77 | 無 | -40 | 1000 | 415.52 | 415.52 | 2.92 | 3.57 | [6 empty] | 三菱エンジニアリングプラスチックス株式会社 | ユーピロン・シート |  | 29000 |  | 押出成形 | [11 empty] | 145 | 220～230 | 8 | 58.6～68.6 | 80.4～90.2 | 2.2 | 740～980 |  | M60～M70 | 6～7 | 1.2
1769 | PC | NF2000U | 破壊靭性 |  | ASTM D5045-93 | サーボパルサーEHF-ED50KN-20Ｌ |  | SENB |  | 20.262 | 10 |  | スライド | 9.83 | 無 | -40 | 1000 | 405.76 | 405.76 | 2.87 | 3.36 | [6 empty] | 三菱エンジニアリングプラスチックス株式会社 | ユーピロン・シート |  | 29000 |  | 押出成形 | [11 empty] | 145 | 220～230 | 8 | 58.6～68.6 | 80.4～90.2 | 2.2 | 740～980 |  | M60～M70 | 6～7 | 1.2
1770 | PC | NF2000U | 破壊靭性 |  | ASTM D5045-93 | サーボパルサーEHF-ED50KN-20Ｌ |  | SENB |  | 20.252 | 10 |  | スライド | 10.05 | 無 | -20 | 10 | 471.92 | 471.92 | 3.46 | 5.03 | [6 empty] | 三菱エンジニアリングプラスチックス株式会社 | ユーピロン・シート |  | 29000 |  | 押出成形 | [11 empty] | 145 | 220～230 | 8 | 58.6～68.6 | 80.4～90.2 | 2.2 | 740～980 |  | M60～M70 | 6～7 | 1.2
1771 | PC | NF2000U | 破壊靭性 |  | ASTM D5045-93 | サーボパルサーEHF-ED50KN-20Ｌ |  | SENB |  | 20.219 | 10 |  | スライド | 9.98 | 無 | -20 | 10 | 472.36 | 472.36 | 3.46 | 5.16 | [6 empty] | 三菱エンジニアリングプラスチックス株式会社 | ユーピロン・シート |  | 29000 |  | 押出成形 | [11 empty] | 145 | 220～230 | 8 | 58.6～68.6 | 80.4～90.2 | 2.2 | 740～980 |  | M60～M70 | 6～7 | 1.2
1772 | PC | NF2000U | 破壊靭性 |  | ASTM D5045-93 | サーボパルサーEHF-ED50KN-20Ｌ |  | SENB |  | 20.248 | 10 |  | スライド | 9.97 | 無 | -20 | 10 | 471.68 | 471.68 | 3.41 | 4.98 | [6 empty] | 三菱エンジニアリングプラスチックス株式会社 | ユーピロン・シート |  | 29000 |  | 押出成形 | [11 empty] | 145 | 220～230 | 8 | 58.6～68.6 | 80.4～90.2 | 2.2 | 740～980 |  | M60～M70 | 6～7 | 1.2
1773 | PC | NF2000U | 破壊靭性 |  | ASTM D5045-93 | サーボパルサーEHF-ED50KN-20Ｌ |  | SENB |  | 20.211 | 10 |  | スライド | 10.23 | 無 | -20 | 10 | 461.92 | 461.92 | 3.52 | 5.21 | [6 empty] | 三菱エンジニアリングプラスチックス株式会社 | ユーピロン・シート |  | 29000 |  | 押出成形 | [11 empty] | 145 | 220～230 | 8 | 58.6～68.6 | 80.4～90.2 | 2.2 | 740～980 |  | M60～M70 | 6～7 | 1.2
1774 | PC | NF2000U | 破壊靭性 |  | ASTM D5045-93 | サーボパルサーEHF-ED50KN-20Ｌ |  | SENB |  | 20.200 | 10 |  | スライド | 10.08 | 無 | -20 | 10 | 474.12 | 474.12 | 3.52 | 5.17 | [6 empty] | 三菱エンジニアリングプラスチックス株式会社 | ユーピロン・シート |  | 29000 |  | 押出成形 | [11 empty] | 145 | 220～230 | 8 | 58.6～68.6 | 80.4～90.2 | 2.2 | 740～980 |  | M60～M70 | 6～7 | 1.2
1775 | PC | NF2000U | 破壊靭性 |  | ASTM D5045-93 | サーボパルサーEHF-ED50KN-20Ｌ |  | SENB |  | 20.261 | 10 |  | スライド | 10.05 | 無 | -20 | 100 | 452.93 | 452.93 | 3.32 | 4.58 | [6 empty] | 三菱エンジニアリングプラスチックス株式会社 | ユーピロン・シート |  | 29000 |  | 押出成形 | [11 empty] | 145 | 220～230 | 8 | 58.6～68.6 | 80.4～90.2 | 2.2 | 740～980 |  | M60～M70 | 6～7 | 1.2
1776 | PC | NF2000U | 破壊靭性 |  | ASTM D5045-93 | サーボパルサーEHF-ED50KN-20Ｌ |  | SENB |  | 20.248 | 10 |  | スライド | 9.94 | 無 | -20 | 100 | 464.36 | 464.36 | 3.34 | 4.73 | [6 empty] | 三菱エンジニアリングプラスチックス株式会社 | ユーピロン・シート |  | 29000 |  | 押出成形 | [11 empty] | 145 | 220～230 | 8 | 58.6～68.6 | 80.4～90.2 | 2.2 | 740～980 |  | M60～M70 | 6～7 | 1.2
1777 | PC | NF2000U | 破壊靭性 |  | ASTM D5045-93 | サーボパルサーEHF-ED50KN-20Ｌ |  | SENB |  | 20.163 | 10 |  | スライド | 9.93 | 無 | -20 | 100 | 457.40 | 457.40 | 3.32 | 4.77 | [6 empty] | 三菱エンジニアリングプラスチックス株式会社 | ユーピロン・シート |  | 29000 |  | 押出成形 | [11 empty] | 145 | 220～230 | 8 | 58.6～68.6 | 80.4～90.2 | 2.2 | 740～980 |  | M60～M70 | 6～7 | 1.2
1778 | PC | NF2000U | 破壊靭性 |  | ASTM D5045-93 | サーボパルサーEHF-ED50KN-20Ｌ |  | SENB |  | 20.196 | 10 |  | スライド | 9.96 | 無 | -20 | 100 | 464.36 | 464.36 | 3.39 | 4.87 | [6 empty] | 三菱エンジニアリングプラスチックス株式会社 | ユーピロン・シート |  | 29000 |  | 押出成形 | [11 empty] | 145 | 220～230 | 8 | 58.6～68.6 | 80.4～90.2 | 2.2 | 740～980 |  | M60～M70 | 6～7 | 1.2
1779 | PC | NF2000U | 破壊靭性 |  | ASTM D5045-93 | サーボパルサーEHF-ED50KN-20Ｌ |  | SENB |  | 19.719 | 10 |  | スライド | 9.93 | 無 | -20 | 100 | 491.22 | 491.22 | 3.76 | 5.50 | [6 empty] | 三菱エンジニアリングプラスチックス株式会社 | ユーピロン・シート |  | 29000 |  | 押出成形 | [11 empty] | 145 | 220～230 | 8 | 58.6～68.6 | 80.4～90.2 | 2.2 | 740～980 |  | M60～M70 | 6～7 | 1.2
1780 | PC | NF2000U | 破壊靭性 |  | ASTM D5045-93 | サーボパルサーEHF-ED50KN-20Ｌ |  | SENB |  | 20.225 | 10 |  | スライド | 9.93 | 無 | -20 | 1000 | 460.93 | 460.93 | 3.35 | 4.69 | [6 empty] | 三菱エンジニアリングプラスチックス株式会社 | ユーピロン・シート |  | 29000 |  | 押出成形 | [11 empty] | 145 | 220～230 | 8 | 58.6～68.6 | 80.4～90.2 | 2.2 | 740～980 |  | M60～M70 | 6～7 | 1.2
1781 | PC | NF2000U | 破壊靭性 |  | ASTM D5045-93 | サーボパルサーEHF-ED50KN-20Ｌ |  | SENB |  | 20.114 | 10 |  | スライド | 9.87 | 無 | -20 | 1000 | 449.70 | 449.70 | 3.27 | 4.46 | [6 empty] | 三菱エンジニアリングプラスチックス株式会社 | ユーピロン・シート |  | 29000 |  | 押出成形 | [11 empty] | 145 | 220～230 | 8 | 58.6～68.6 | 80.4～90.2 | 2.2 | 740～980 |  | M60～M70 | 6～7 | 1.2
1782 | PC | NF2000U | 破壊靭性 |  | ASTM D5045-93 | サーボパルサーEHF-ED50KN-20Ｌ |  | SENB |  | 20.194 | 10 |  | スライド | 9.91 | 無 | -20 | 1000 | 468.68 | 468.68 | 3.39 | 4.69 | [6 empty] | 三菱エンジニアリングプラスチックス株式会社 | ユーピロン・シート |  | 29000 |  | 押出成形 | [11 empty] | 145 | 220～230 | 8 | 58.6～68.6 | 80.4～90.2 | 2.2 | 740～980 |  | M60～M70 | 6～7 | 1.2
1783 | PC | NF2000U | 破壊靭性 |  | ASTM D5045-93 | サーボパルサーEHF-ED50KN-20Ｌ |  | SENB |  | 20.258 | 10 |  | スライド | 10.14 | 無 | -20 | 1000 | 453.62 | 453.62 | 3.37 | 4.69 | [6 empty] | 三菱エンジニアリングプラスチックス株式会社 | ユーピロン・シート |  | 29000 |  | 押出成形 | [11 empty] | 145 | 220～230 | 8 | 58.6～68.6 | 80.4～90.2 | 2.2 | 740～980 |  | M60～M70 | 6～7 | 1.2
1784 | PC | NF2000U | 破壊靭性 |  | ASTM D5045-93 | サーボパルサーEHF-ED50KN-20Ｌ |  | SENB |  | 20.251 | 10 |  | スライド | 9.98 | 無 | -20 | 1000 | 464.36 | 464.36 | 3.36 | 4.70 | [6 empty] | 三菱エンジニアリングプラスチックス株式会社 | ユーピロン・シート |  | 29000 |  | 押出成形 | [11 empty] | 145 | 220～230 | 8 | 58.6～68.6 | 80.4～90.2 | 2.2 | 740～980 |  | M60～M70 | 6～7 | 1.2
1785 | PC | NF2000U | 破壊靭性 |  | ASTM D5045-93 | サーボパルサーEHF-ED50KN-20Ｌ |  | SENB |  | 20.183 | 10 |  | スライド | 9.95 | 無 | 0 | 10 | 535.64 | 535.64 | 3.90 | 7.04 | [6 empty] | 三菱エンジニアリングプラスチックス株式会社 | ユーピロン・シート |  | 29000 |  | 押出成形 | [11 empty] | 145 | 220～230 | 8 | 58.6～68.6 | 80.4～90.2 | 2.2 | 740～980 |  | M60～M70 | 6～7 | 1.2
1786 | PC | NF2000U | 破壊靭性 |  | ASTM D5045-93 | サーボパルサーEHF-ED50KN-20Ｌ |  | SENB |  | 20.172 | 10 |  | スライド | 10.02 | 無 | 0 | 10 | 540.28 | 540.28 | 3.98 | 7.27 | [6 empty] | 三菱エンジニアリングプラスチックス株式会社 | ユーピロン・シート |  | 29000 |  | 押出成形 | [11 empty] | 145 | 220～230 | 8 | 58.6～68.6 | 80.4～90.2 | 2.2 | 740～980 |  | M60～M70 | 6～7 | 1.2
1787 | PC | NF2000U | 破壊靭性 |  | ASTM D5045-93 | サーボパルサーEHF-ED50KN-20Ｌ |  | SENB |  | 20.195 | 10 |  | スライド | 9.98 | 無 | 0 | 10 | 557.38 | 557.38 | 4.08 | 7.64 | [6 empty] | 三菱エンジニアリングプラスチックス株式会社 | ユーピロン・シート |  | 29000 |  | 押出成形 | [11 empty] | 145 | 220～230 | 8 | 58.6～68.6 | 80.4～90.2 | 2.2 | 740～980 |  | M60～M70 | 6～7 | 1.2
1788 | PC | NF2000U | 破壊靭性 |  | ASTM D5045-93 | サーボパルサーEHF-ED50KN-20Ｌ |  | SENB |  | 20.181 | 10 |  | スライド | 9.99 | 無 | 0 | 100 | 489.02 | 489.02 | 3.58 | 5.63 | [6 empty] | 三菱エンジニアリングプラスチックス株式会社 | ユーピロン・シート |  | 29000 |  | 押出成形 | [11 empty] | 145 | 220～230 | 8 | 58.6～68.6 | 80.4～90.2 | 2.2 | 740～980 |  | M60～M70 | 6～7 | 1.2
1789 | PC | NF2000U | 破壊靭性 |  | ASTM D5045-93 | サーボパルサーEHF-ED50KN-20Ｌ |  | SENB |  | 20.141 | 10 |  | スライド | 9.9 | 無 | 0 | 100 | 481.44 | 481.44 | 3.52 | 5.52 | [6 empty] | 三菱エンジニアリングプラスチックス株式会社 | ユーピロン・シート |  | 29000 |  | 押出成形 | [11 empty] | 145 | 220～230 | 8 | 58.6～68.6 | 80.4～90.2 | 2.2 | 740～980 |  | M60～M70 | 6～7 | 1.2
1790 | PC | NF2000U | 破壊靭性 |  | ASTM D5045-93 | サーボパルサーEHF-ED50KN-20Ｌ |  | SENB |  | 19.687 | 10 |  | スライド | 9.84 | 無 | 0 | 100 | 506.10 | 506.10 | 3.82 | 6.18 | [6 empty] | 三菱エンジニアリングプラスチックス株式会社 | ユーピロン・シート |  | 29000 |  | 押出成形 | [11 empty] | 145 | 220～230 | 8 | 58.6～68.6 | 80.4～90.2 | 2.2 | 740～980 |  | M60～M70 | 6～7 | 1.2
1791 | PC | NF2000U | 破壊靭性 |  | ASTM D5045-93 | サーボパルサーEHF-ED50KN-20Ｌ |  | SENB |  | 20.235 | 10 |  | スライド | 10 | 無 | 0 | 100 | 493.90 | 493.90 | 3.63 | 5.72 | [6 empty] | 三菱エンジニアリングプラスチックス株式会社 | ユーピロン・シート |  | 29000 |  | 押出成形 | [11 empty] | 145 | 220～230 | 8 | 58.6～68.6 | 80.4～90.2 | 2.2 | 740～980 |  | M60～M70 | 6～7 | 1.2
1792 | PC | NF2000U | 破壊靭性 |  | ASTM D5045-93 | サーボパルサーEHF-ED50KN-20Ｌ |  | SENB |  | 20.23 | 10 |  | スライド | 10.05 | 無 | 0 | 100 | 547.60 | 547.60 | 4.05 | 7.44 | [6 empty] | 三菱エンジニアリングプラスチックス株式会社 | ユーピロン・シート |  | 29000 |  | 押出成形 | [11 empty] | 145 | 220～230 | 8 | 58.6～68.6 | 80.4～90.2 | 2.2 | 740～980 |  | M60～M70 | 6～7 | 1.2
1793 | PC | NF2000U | 破壊靭性 |  | ASTM D5045-93 | サーボパルサーEHF-ED50KN-20Ｌ |  | SENB |  | 20.222 | 10 |  | スライド | 10.03 | 無 | 0 | 1000 | 526.84 | 526.84 | 3.89 | 6.54 | [6 empty] | 三菱エンジニアリングプラスチックス株式会社 | ユーピロン・シート |  | 29000 |  | 押出成形 | [11 empty] | 145 | 220～230 | 8 | 58.6～68.6 | 80.4～90.2 | 2.2 | 740～980 |  | M60～M70 | 6～7 | 1.2
1794 | PC | NF2000U | 破壊靭性 |  | ASTM D5045-93 | サーボパルサーEHF-ED50KN-20Ｌ |  | SENB |  | 20.229 | 10 |  | スライド | 10.04 | 無 | 0 | 1000 | 520.50 | 520.50 | 3.85 | 6.48 | [6 empty] | 三菱エンジニアリングプラスチックス株式会社 | ユーピロン・シート |  | 29000 |  | 押出成形 | [11 empty] | 145 | 220～230 | 8 | 58.6～68.6 | 80.4～90.2 | 2.2 | 740～980 |  | M60～M70 | 6～7 | 1.2
1795 | PC | NF2000U | 破壊靭性 |  | ASTM D5045-93 | サーボパルサーEHF-ED50KN-20Ｌ |  | SENB |  | 20.167 | 10 |  | スライド | 9.9 | 無 | 0 | 1000 | 519.14 | 519.14 | 3.75 | 6.25 | [6 empty] | 三菱エンジニアリングプラスチックス株式会社 | ユーピロン・シート |  | 29000 |  | 押出成形 | [11 empty] | 145 | 220～230 | 8 | 58.6～68.6 | 80.4～90.2 | 2.2 | 740～980 |  | M60～M70 | 6～7 | 1.2
1796 | PC | NF2000U | 破壊靭性 |  | ASTM D5045-93 | サーボパルサーEHF-ED50KN-20Ｌ |  | SENB |  | 20.156 | 10 |  | スライド | 9.98 | 無 | 23 | 10 | 560.06 | 560.06 | 4.10 | 8.07 | [6 empty] | 三菱エンジニアリングプラスチックス株式会社 | ユーピロン・シート |  | 29000 |  | 押出成形 | [11 empty] | 145 | 220～230 | 8 | 58.6～68.6 | 80.4～90.2 | 2.2 | 740～980 |  | M60～M70 | 6～7 | 1.2
1797 | PC | NF2000U | 破壊靭性 |  | ASTM D5045-93 | サーボパルサーEHF-ED50KN-20Ｌ |  | SENB |  | 20.192 | 10 |  | スライド | 10.11 | 無 | 23 | 10 | 554.94 | 554.94 | 4.14 | 8.06 | [6 empty] | 三菱エンジニアリングプラスチックス株式会社 | ユーピロン・シート |  | 29000 |  | 押出成形 | [11 empty] | 145 | 220～230 | 8 | 58.6～68.6 | 80.4～90.2 | 2.2 | 740～980 |  | M60～M70 | 6～7 | 1.2
1798 | PC | NF2000U | 破壊靭性 |  | ASTM D5045-93 | サーボパルサーEHF-ED50KN-20Ｌ |  | SENB |  | 20.176 | 10 |  | スライド | 10.03 | 無 | 23 | 10 | 572.02 | 572.02 | 4.22 | 8.69 | [6 empty] | 三菱エンジニアリングプラスチックス株式会社 | ユーピロン・シート |  | 29000 |  | 押出成形 | [11 empty] | 145 | 220～230 | 8 | 58.6～68.6 | 80.4～90.2 | 2.2 | 740～980 |  | M60～M70 | 6～7 | 1.2
1799 | PC | NF2000U | 破壊靭性 |  | ASTM D5045-93 | サーボパルサーEHF-ED50KN-20Ｌ |  | SENB |  | 20.238 | 10 |  | スライド | 10.03 | 無 | 23 | 10 | 542.72 | 542.72 | 4.00 | 7.60 | [6 empty] | 三菱エンジニアリングプラスチックス株式会社 | ユーピロン・シート |  | 29000 |  | 押出成形 | [11 empty] | 145 | 220～230 | 8 | 58.6～68.6 | 80.4～90.2 | 2.2 | 740～980 |  | M60～M70 | 6～7 | 1.2
1800 | PC | NF2000U | 破壊靭性 |  | ASTM D5045-93 | サーボパルサーEHF-ED50KN-20Ｌ |  | SENB |  | 20.190 | 10 |  | スライド | 10.4 | 無 | 23 | 10 | 525.64 | 525.64 | 4.11 | 8.02 | [6 empty] | 三菱エンジニアリングプラスチックス株式会社 | ユーピロン・シート |  | 29000 |  | 押出成形 | [11 empty] | 145 | 220～230 | 8 | 58.6～68.6 | 80.4～90.2 | 2.2 | 740～980 |  | M60～M70 | 6～7 | 1.2
1801 | PC | NF2000U | 破壊靭性 |  | ASTM D5045-93 | サーボパルサーEHF-ED50KN-20Ｌ |  | SENB |  | 20.192 | 10 |  | スライド | 9.98 | 無 | 23 | 100 | 569.58 | 569.58 | 4.17 | 8.28 | [6 empty] | 三菱エンジニアリングプラスチックス株式会社 | ユーピロン・シート |  | 29000 |  | 押出成形 | [11 empty] | 145 | 220～230 | 8 | 58.6～68.6 | 80.4～90.2 | 2.2 | 740～980 |  | M60～M70 | 6～7 | 1.2
1802 | PC | NF2000U | 破壊靭性 |  | ASTM D5045-93 | サーボパルサーEHF-ED50KN-20Ｌ |  | SENB |  | 20.167 | 10 |  | スライド | 10.24 | 無 | 23 | 100 | 542.72 | 542.72 | 4.14 | 8.01 | [6 empty] | 三菱エンジニアリングプラスチックス株式会社 | ユーピロン・シート |  | 29000 |  | 押出成形 | [11 empty] | 145 | 220～230 | 8 | 58.6～68.6 | 80.4～90.2 | 2.2 | 740～980 |  | M60～M70 | 6～7 | 1.2
1803 | PC | NF2000U | 破壊靭性 |  | ASTM D5045-93 | サーボパルサーEHF-ED50KN-20Ｌ |  | SENB |  | 20.149 | 10 |  | スライド | 10.32 | 無 | 23 | 100 | 520.50 | 520.50 | 4.02 | 7.69 | [6 empty] | 三菱エンジニアリングプラスチックス株式会社 | ユーピロン・シート |  | 29000 |  | 押出成形 | [11 empty] | 145 | 220～230 | 8 | 58.6～68.6 | 80.4～90.2 | 2.2 | 740～980 |  | M60～M70 | 6～7 | 1.2
1804 | PC | NF2000U | 破壊靭性 |  | ASTM D5045-93 | サーボパルサーEHF-ED50KN-20Ｌ |  | SENB |  | 20.142 | 10 |  | スライド | 9.9 | 無 | 23 | 100 | 564.70 | 564.70 | 4.12 | 7.97 | [6 empty] | 三菱エンジニアリングプラスチックス株式会社 | ユーピロン・シート |  | 29000 |  | 押出成形 | [11 empty] | 145 | 220～230 | 8 | 58.6～68.6 | 80.4～90.2 | 2.2 | 740～980 |  | M60～M70 | 6～7 | 1.2
1805 | PC | NF2000U | 破壊靭性 |  | ASTM D5045-93 | サーボパルサーEHF-ED50KN-20Ｌ |  | SENB |  | 20.229 | 10 |  | スライド | 10.23 | 無 | 23 | 100 | 535.43 | 535.43 | 4.08 | 7.34 | [6 empty] | 三菱エンジニアリングプラスチックス株式会社 | ユーピロン・シート |  | 29000 |  | 押出成形 | [11 empty] | 145 | 220～230 | 8 | 58.6～68.6 | 80.4～90.2 | 2.2 | 740～980 |  | M60～M70 | 6～7 | 1.2
1806 | PC | NF2000U | 破壊靭性 |  | ASTM D5045-93 | サーボパルサーEHF-ED50KN-20Ｌ |  | SENB |  | 20.132 | 10 |  | スライド | 9.97 | 無 | 23 | 1000 | 547.82 | 547.82 | 4.04 | 7.54 | [6 empty] | 三菱エンジニアリングプラスチックス株式会社 | ユーピロン・シート |  | 29000 |  | 押出成形 | [11 empty] | 145 | 220～230 | 8 | 58.6～68.6 | 80.4～90.2 | 2.2 | 740～980 |  | M60～M70 | 6～7 | 1.2
1807 | PC | NF2000U | 破壊靭性 |  | ASTM D5045-93 | サーボパルサーEHF-ED50KN-20Ｌ |  | SENB |  | 20.196 | 10 |  | スライド | 9.94 | 無 | 23 | 1000 | 439.70 | 439.70 | 3.20 | 4.61 | [6 empty] | 三菱エンジニアリングプラスチックス株式会社 | ユーピロン・シート |  | 29000 |  | 押出成形 | [11 empty] | 145 | 220～230 | 8 | 58.6～68.6 | 80.4～90.2 | 2.2 | 740～980 |  | M60～M70 | 6～7 | 1.2
1808 | PC | NF2000U | 破壊靭性 |  | ASTM D5045-93 | サーボパルサーEHF-ED50KN-20Ｌ |  | SENB |  | 20.191 | 10 |  | スライド | 9.94 | 無 | 23 | 1000 | 522.94 | 522.94 | 3.80 | 6.67 | [6 empty] | 三菱エンジニアリングプラスチックス株式会社 | ユーピロン・シート |  | 29000 |  | 押出成形 | [11 empty] | 145 | 220～230 | 8 | 58.6～68.6 | 80.4～90.2 | 2.2 | 740～980 |  | M60～M70 | 6～7 | 1.2
1809 | PC | NF2000U | 破壊靭性 |  | ASTM D5045-93 | サーボパルサーEHF-ED50KN-20Ｌ |  | SENB |  | 20.142 | 10 |  | スライド | 9.89 | 無 | 23 | 1000 | 511.26 | 511.26 | 3.73 | 6.38 | [6 empty] | 三菱エンジニアリングプラスチックス株式会社 | ユーピロン・シート |  | 29000 |  | 押出成形 | [11 empty] | 145 | 220～230 | 8 | 58.6～68.6 | 80.4～90.2 | 2.2 | 740～980 |  | M60～M70 | 6～7 | 1.2
1810 | PC | NF2000U | 破壊靭性 |  | ASTM D5045-93 | サーボパルサーEHF-ED50KN-20Ｌ |  | SENB |  | 20.088 | 10 |  | スライド | 9.74 | 無 | 23 | 1000 | 528.85 | 528.85 | 3.77 | 6.58 | [6 empty] | 三菱エンジニアリングプラスチックス株式会社 | ユーピロン・シート |  | 29000 |  | 押出成形 | [11 empty] | 145 | 220～230 | 8 | 58.6～68.6 | 80.4～90.2 | 2.2 | 740～980 |  | M60～M70 | 6～7 | 1.2
1811 | PC | NF2000U | 破壊靭性 |  | ASTM D5045-93 | サーボパルサーEHF-ED50KN-20Ｌ |  | SENB |  | 20.110 | 10 |  | スライド | 9.83 | 無 | 40 | 10 | 498.54 | 498.54 | 3.60 | 6.20 | [6 empty] | 三菱エンジニアリングプラスチックス株式会社 | ユーピロン・シート |  | 29000 |  | 押出成形 | [11 empty] | 145 | 220～230 | 8 | 58.6～68.6 | 80.4～90.2 | 2.2 | 740～980 |  | M60～M70 | 6～7 | 1.2
1812 | PC | NF2000U | 破壊靭性 |  | ASTM D5045-93 | サーボパルサーEHF-ED50KN-20Ｌ |  | SENB |  | 20.028 | 10 |  | スライド | 9.69 | 無 | 40 | 10 | 527.15 | 550.04 | 3.76 | 7.74 | [6 empty] | 三菱エンジニアリングプラスチックス株式会社 | ユーピロン・シート |  | 29000 |  | 押出成形 | [11 empty] | 145 | 220～230 | 8 | 58.6～68.6 | 80.4～90.2 | 2.2 | 740～980 |  | M60～M70 | 6～7 | 1.2
1813 | PC | NF2000U | 破壊靭性 |  | ASTM D5045-93 | サーボパルサーEHF-ED50KN-20Ｌ |  | SENB |  | 20.212 | 10 |  | スライド | 9.92 | 無 | 40 | 10 | 551.03 | 564.70 | 4.00 | 8.32 | [6 empty] | 三菱エンジニアリングプラスチックス株式会社 | ユーピロン・シート |  | 29000 |  | 押出成形 | [11 empty] | 145 | 220～230 | 8 | 58.6～68.6 | 80.4～90.2 | 2.2 | 740～980 |  | M60～M70 | 6～7 | 1.2
1814 | PC | NF2000U | 破壊靭性 |  | ASTM D5045-93 | サーボパルサーEHF-ED50KN-20Ｌ |  | SENB |  | 20.217 | 10 |  | スライド | 9.81 | 無 | 40 | 10 | 552.48 | 552.48 | 3.94 | 7.60 | [6 empty] | 三菱エンジニアリングプラスチックス株式会社 | ユーピロン・シート |  | 29000 |  | 押出成形 | [11 empty] | 145 | 220～230 | 8 | 58.6～68.6 | 80.4～90.2 | 2.2 | 740～980 |  | M60～M70 | 6～7 | 1.2
1815 | PC | NF2000U | 破壊靭性 |  | ASTM D5045-93 | サーボパルサーEHF-ED50KN-20Ｌ |  | SENB |  | 20.180 | 10 |  | スライド | 9.8 | 無 | 40 | 10 | 552.74 | 552.74 | 3.93 | 7.60 | [6 empty] | 三菱エンジニアリングプラスチックス株式会社 | ユーピロン・シート |  | 29000 |  | 押出成形 | [11 empty] | 145 | 220～230 | 8 | 58.6～68.6 | 80.4～90.2 | 2.2 | 740～980 |  | M60～M70 | 6～7 | 1.2
1816 | PC | NF2000U | 破壊靭性 |  | ASTM D5045-93 | サーボパルサーEHF-ED50KN-20Ｌ |  | SENB |  | 20.129 | 10 |  | スライド | 9.79 | 無 | 40 | 100 | 550.28 | 550.28 | 3.95 | 7.68 | [6 empty] | 三菱エンジニアリングプラスチックス株式会社 | ユーピロン・シート |  | 29000 |  | 押出成形 | [11 empty] | 145 | 220～230 | 8 | 58.6～68.6 | 80.4～90.2 | 2.2 | 740～980 |  | M60～M70 | 6～7 | 1.2
1817 | PC | NF2000U | 破壊靭性 |  | ASTM D5045-93 | サーボパルサーEHF-ED50KN-20Ｌ |  | SENB |  | 20.255 | 10 |  | スライド | 9.92 | 無 | 40 | 100 | 542.96 | 542.96 | 3.90 | 7.69 | [6 empty] | 三菱エンジニアリングプラスチックス株式会社 | ユーピロン・シート |  | 29000 |  | 押出成形 | [11 empty] | 145 | 220～230 | 8 | 58.6～68.6 | 80.4～90.2 | 2.2 | 740～980 |  | M60～M70 | 6～7 | 1.2
1818 | PC | NF2000U | 破壊靭性 |  | ASTM D5045-93 | サーボパルサーEHF-ED50KN-20Ｌ |  | SENB |  | 20.229 | 10 |  | スライド | 9.98 | 無 | 40 | 100 | 547.84 | 547.84 | 4.01 | 7.23 | [6 empty] | 三菱エンジニアリングプラスチックス株式会社 | ユーピロン・シート |  | 29000 |  | 押出成形 | [11 empty] | 145 | 220～230 | 8 | 58.6～68.6 | 80.4～90.2 | 2.2 | 740～980 |  | M60～M70 | 6～7 | 1.2
1819 | PC | NF2000U | 破壊靭性 |  | ASTM D5045-93 | サーボパルサーEHF-ED50KN-20Ｌ |  | SENB |  | 20.212 | 10 |  | スライド | 10.05 | 無 | 40 | 100 | 552.48 | 552.48 | 4.09 | 7.52 | [6 empty] | 三菱エンジニアリングプラスチックス株式会社 | ユーピロン・シート |  | 29000 |  | 押出成形 | [11 empty] | 145 | 220～230 | 8 | 58.6～68.6 | 80.4～90.2 | 2.2 | 740～980 |  | M60～M70 | 6～7 | 1.2
1820 | PC | NF2000U | 破壊靭性 |  | ASTM D5045-93 | サーボパルサーEHF-ED50KN-20Ｌ |  | SENB |  | 20.214 | 10 |  | スライド | 9.92 | 無 | 40 | 100 | 566.06 | 566.06 | 4.10 | 8.08 | [6 empty] | 三菱エンジニアリングプラスチックス株式会社 | ユーピロン・シート |  | 29000 |  | 押出成形 | [11 empty] | 145 | 220～230 | 8 | 58.6～68.6 | 80.4～90.2 | 2.2 | 740～980 |  | M60～M70 | 6～7 | 1.2
1821 | PC | NF2000U | 破壊靭性 |  | ASTM D5045-93 | サーボパルサーEHF-ED50KN-20Ｌ |  | SENB |  | 20.166 | 10 |  | スライド | 9.78 | 無 | 40 | 1000 | 548.37 | 548.37 | 3.89 | 8.21 | [6 empty] | 三菱エンジニアリングプラスチックス株式会社 | ユーピロン・シート |  | 29000 |  | 押出成形 | [11 empty] | 145 | 220～230 | 8 | 58.6～68.6 | 80.4～90.2 | 2.2 | 740～980 |  | M60～M70 | 6～7 | 1.2
1822 | PC | NF2000U | 破壊靭性 |  | ASTM D5045-93 | サーボパルサーEHF-ED50KN-20Ｌ |  | SENB |  | 20.116 | 10 |  | スライド | 9.95 | 無 | 40 | 1000 | 535.64 | 535.64 | 3.94 | 7.42 | [6 empty] | 三菱エンジニアリングプラスチックス株式会社 | ユーピロン・シート |  | 29000 |  | 押出成形 | [11 empty] | 145 | 220～230 | 8 | 58.6～68.6 | 80.4～90.2 | 2.2 | 740～980 |  | M60～M70 | 6～7 | 1.2
1823 | PC | NF2000U | 破壊靭性 |  | ASTM D5045-93 | サーボパルサーEHF-ED50KN-20Ｌ |  | SENB |  | 20.034 | 10 |  | スライド | 9.96 | 無 | 40 | 1000 | 531.45 | 531.45 | 3.96 | 7.51 | [6 empty] | 三菱エンジニアリングプラスチックス株式会社 | ユーピロン・シート |  | 29000 |  | 押出成形 | [11 empty] | 145 | 220～230 | 8 | 58.6～68.6 | 80.4～90.2 | 2.2 | 740～980 |  | M60～M70 | 6～7 | 1.2
1824 | PC | NF2000U | 破壊靭性 |  | ASTM D5045-93 | サーボパルサーEHF-ED50KN-20Ｌ |  | SENB |  | 20.213 | 10 |  | スライド | 9.89 | 無 | 40 | 1000 | 492.32 | 492.32 | 3.55 | 7.48 | [6 empty] | 三菱エンジニアリングプラスチックス株式会社 | ユーピロン・シート |  | 29000 |  | 押出成形 | [11 empty] | 145 | 220～230 | 8 | 58.6～68.6 | 80.4～90.2 | 2.2 | 740～980 |  | M60～M70 | 6～7 | 1.2
1825 | PC | NF2000U | 破壊靭性 |  | ASTM D5045-93 | サーボパルサーEHF-ED50KN-20Ｌ |  | SENB |  | 20.210 | 10 |  | スライド | 10.19 | 無 | 40 | 1000 | 487.81 | 487.81 | 3.69 | 6.29 | [6 empty] | 三菱エンジニアリングプラスチックス株式会社 | ユーピロン・シート |  | 29000 |  | 押出成形 | [11 empty] | 145 | 220～230 | 8 | 58.6～68.6 | 80.4～90.2 | 2.2 | 740～980 |  | M60～M70 | 6～7 | 1.2
1826 | PC | NF2000U | 破壊靭性 |  | ASTM D5045-93 | サーボパルサーEHF-ED50KN-20Ｌ |  | SENB |  | 20.167 | 10 |  | スライド | 9.81 | 無 | 60 | 10 | 498.78 | 498.78 | 3.56 | 6.48 | [6 empty] | 三菱エンジニアリングプラスチックス株式会社 | ユーピロン・シート |  | 29000 |  | 押出成形 | [11 empty] | 145 | 220～230 | 8 | 58.6～68.6 | 80.4～90.2 | 2.2 | 740～980 |  | M60～M70 | 6～7 | 1.2
1827 | PC | NF2000U | 破壊靭性 |  | ASTM D5045-93 | サーボパルサーEHF-ED50KN-20Ｌ |  | SENB |  | 20.226 | 10 |  | スライド | 10.13 | 無 | 60 | 10 | 503.61 | 503.61 | 3.77 | 7.01 | [6 empty] | 三菱エンジニアリングプラスチックス株式会社 | ユーピロン・シート |  | 29000 |  | 押出成形 | [11 empty] | 145 | 220～230 | 8 | 58.6～68.6 | 80.4～90.2 | 2.2 | 740～980 |  | M60～M70 | 6～7 | 1.2
1828 | PC | NF2000U | 破壊靭性 |  | ASTM D5045-93 | サーボパルサーEHF-ED50KN-20Ｌ |  | SENB |  | 20.169 | 10 |  | スライド | 9.94 | 無 | 60 | 10 | 531.75 | 547.85 | 3.87 | 8.08 | [6 empty] | 三菱エンジニアリングプラスチックス株式会社 | ユーピロン・シート |  | 29000 |  | 押出成形 | [11 empty] | 145 | 220～230 | 8 | 58.6～68.6 | 80.4～90.2 | 2.2 | 740～980 |  | M60～M70 | 6～7 | 1.2
1829 | PC | NF2000U | 破壊靭性 |  | ASTM D5045-93 | サーボパルサーEHF-ED50KN-20Ｌ |  | SENB |  | 20.242 | 10 |  | スライド | 9.95 | 無 | 60 | 10 | 521.32 | 521.32 | 3.80 | 7.46 | [6 empty] | 三菱エンジニアリングプラスチックス株式会社 | ユーピロン・シート |  | 29000 |  | 押出成形 | [11 empty] | 145 | 220～230 | 8 | 58.6～68.6 | 80.4～90.2 | 2.2 | 740～980 |  | M60～M70 | 6～7 | 1.2
1830 | PC | NF2000U | 破壊靭性 |  | ASTM D5045-93 | サーボパルサーEHF-ED50KN-20Ｌ |  | SENB |  | 20.255 | 10 |  | スライド | 10.15 | 無 | 60 | 10 | 515.86 | 515.86 | 3.84 | 7.74 | [6 empty] | 三菱エンジニアリングプラスチックス株式会社 | ユーピロン・シート |  | 29000 |  | 押出成形 | [11 empty] | 145 | 220～230 | 8 | 58.6～68.6 | 80.4～90.2 | 2.2 | 740～980 |  | M60～M70 | 6～7 | 1.2
1831 | PC | NF2000U | 破壊靭性 |  | ASTM D5045-93 | サーボパルサーEHF-ED50KN-20Ｌ |  | SENB |  | 20.247 | 10 |  | スライド | 10.18 | 無 | 60 | 100 | 507.51 | 507.51 | 3.79 | 7.25 | [6 empty] | 三菱エンジニアリングプラスチックス株式会社 | ユーピロン・シート |  | 29000 |  | 押出成形 | [11 empty] | 145 | 220～230 | 8 | 58.6～68.6 | 80.4～90.2 | 2.2 | 740～980 |  | M60～M70 | 6～7 | 1.2
1832 | PC | NF2000U | 破壊靭性 |  | ASTM D5045-93 | サーボパルサーEHF-ED50KN-20Ｌ |  | SENB |  | 20.204 | 10 |  | スライド | 10.1 | 無 | 60 | 100 | 531.79 | 531.79 | 3.97 | 7.80 | [6 empty] | 三菱エンジニアリングプラスチックス株式会社 | ユーピロン・シート |  | 29000 |  | 押出成形 | [11 empty] | 145 | 220～230 | 8 | 58.6～68.6 | 80.4～90.2 | 2.2 | 740～980 |  | M60～M70 | 6～7 | 1.2
1833 | PC | NF2000U | 破壊靭性 |  | ASTM D5045-93 | サーボパルサーEHF-ED50KN-20Ｌ |  | SENB |  | 20.194 | 10 |  | スライド | 9.98 | 無 | 60 | 100 | 518.30 | 518.30 | 3.79 | 7.39 | [6 empty] | 三菱エンジニアリングプラスチックス株式会社 | ユーピロン・シート |  | 29000 |  | 押出成形 | [11 empty] | 145 | 220～230 | 8 | 58.6～68.6 | 80.4～90.2 | 2.2 | 740～980 |  | M60～M70 | 6～7 | 1.2
1834 | PC | NF2000U | 破壊靭性 |  | ASTM D5045-93 | サーボパルサーEHF-ED50KN-20Ｌ |  | SENB |  | 20.214 | 10 |  | スライド | 10.02 | 無 | 60 | 100 | 527.39 | 527.39 | 3.88 | 7.49 | [6 empty] | 三菱エンジニアリングプラスチックス株式会社 | ユーピロン・シート |  | 29000 |  | 押出成形 | [11 empty] | 145 | 220～230 | 8 | 58.6～68.6 | 80.4～90.2 | 2.2 | 740～980 |  | M60～M70 | 6～7 | 1.2
1835 | PC | NF2000U | 破壊靭性 |  | ASTM D5045-93 | サーボパルサーEHF-ED50KN-20Ｌ |  | SENB |  | 20.201 | 10 |  | スライド | 9.96 | 無 | 60 | 100 | 520.74 | 520.74 | 3.80 | 7.15 | [6 empty] | 三菱エンジニアリングプラスチックス株式会社 | ユーピロン・シート |  | 29000 |  | 押出成形 | [11 empty] | 145 | 220～230 | 8 | 58.6～68.6 | 80.4～90.2 | 2.2 | 740～980 |  | M60～M70 | 6～7 | 1.2
1836 | PC | NF2000U | 破壊靭性 |  | ASTM D5045-93 | サーボパルサーEHF-ED50KN-20Ｌ |  | SENB |  | 20.217 | 10 |  | スライド | 10 | 無 | 60 | 1000 | 513.42 | 513.42 | 3.77 | 7.07 | [6 empty] | 三菱エンジニアリングプラスチックス株式会社 | ユーピロン・シート |  | 29000 |  | 押出成形 | [11 empty] | 145 | 220～230 | 8 | 58.6～68.6 | 80.4～90.2 | 2.2 | 740～980 |  | M60～M70 | 6～7 | 1.2
1837 | PC | NF2000U | 破壊靭性 |  | ASTM D5045-93 | サーボパルサーEHF-ED50KN-20Ｌ |  | SENB |  | 20.193 | 10 |  | スライド | 9.91 | 無 | 60 | 1000 | 507.17 | 538.08 | 3.67 | 7.67 | [6 empty] | 三菱エンジニアリングプラスチックス株式会社 | ユーピロン・シート |  | 29000 |  | 押出成形 | [11 empty] | 145 | 220～230 | 8 | 58.6～68.6 | 80.4～90.2 | 2.2 | 740～980 |  | M60～M70 | 6～7 | 1.2
1838 | PC | NF2000U | 破壊靭性 |  | ASTM D5045-93 | サーボパルサーEHF-ED50KN-20Ｌ |  | SENB |  | 20.216 | 10 |  | スライド | 9.97 | 無 | 60 | 1000 | 520.01 | 520.01 | 3.80 | 7.04 | [6 empty] | 三菱エンジニアリングプラスチックス株式会社 | ユーピロン・シート |  | 29000 |  | 押出成形 | [11 empty] | 145 | 220～230 | 8 | 58.6～68.6 | 80.4～90.2 | 2.2 | 740～980 |  | M60～M70 | 6～7 | 1.2
1839 | PC | NF2000U | 破壊靭性 |  | ASTM D5045-93 | サーボパルサーEHF-ED50KN-20Ｌ |  | SENB |  | 20.207 | 10 |  | スライド | 9.9 | 無 | 60 | 1000 | 536.71 | 536.71 | 3.88 | 7.37 | [6 empty] | 三菱エンジニアリングプラスチックス株式会社 | ユーピロン・シート |  | 29000 |  | 押出成形 | [11 empty] | 145 | 220～230 | 8 | 58.6～68.6 | 80.4～90.2 | 2.2 | 740～980 |  | M60～M70 | 6～7 | 1.2
1840 | PC | NF2000U | 破壊靭性 |  | ASTM D5045-93 | サーボパルサーEHF-ED50KN-20Ｌ |  | SENB |  | 20.157 | 10 |  | スライド | 9.87 | 無 | 60 | 1000 | 520.40 | 520.40 | 3.74 | 7.05 | [6 empty] | 三菱エンジニアリングプラスチックス株式会社 | ユーピロン・シート |  | 29000 |  | 押出成形 | [11 empty] | 145 | 220～230 | 8 | 58.6～68.6 | 80.4～90.2 | 2.2 | 740～980 |  | M60～M70 | 6～7 | 1.2