## B_疲労試験
ID | 材料名 | グレード名 | 試験名 | 試験方法 | 試験規格 | 試験装置 | 試験制御方法 | 試験片 | 試験片形状 | 試験片規格 | 幅W | 厚さB | 長さ | ノッチ導入方法 | き裂長さa | ウェルドの有無 | 試験温度 | 負荷荷重レベル | 負荷荷重 | 周波数 | 劣化の有無 | 紫外線照射時間 | 暴露時間 | 試験液 | 破断サイクル | コメント2 | 備考 | メーカー名 | メーカー商品名 | 構造式 | 平均分子量 | 平均分子量注釈 | 成形方法 | 射出速度(cgs) | 射出速度(SI) | 射出速度単位 | 金型温度 | 背圧 | シリンダ温度(ノズル部) | シリンダ温度(前部) | シリンダ温度(中部) | シリンダ温度(後部) | 成形収縮率 | 結晶化度 | ガラス転移点 | 軟化点 | メルトフローレート | 引張強さ | 曲げ強さ | 曲げ弾性率 | アイゾット衝撃強さ(23℃) | アイゾット衝撃強さ(-30℃) | ロックウェル硬さ | 線膨張係数 | 比重 | 性質 | 用途 | コメント1
3001 | ABS | 420 | 曲げ疲労 |  |  | サーボパルサーEHF-ED50KN-10Ｌ |  |  |  | ISO 178 | 10 | 4 | 80 |  |  | 無 | 50 | 80 | 99 | 5 |  |  |  |  | 1556 |  |  | ダイセルポリマー株式会社 | セビアン V |  | 120000 |  | 射出成形 | 13 | 16.2 |  | 40～60 | 7～14 | 230～240 | 230～240 | 210～220 | 200～210 |  |  |  |  | 2 | 51 | 75 | 2500 | 150 | 80 | R112 | 8 | 1.05 |  | 自動車・電気部品 | 平均分子量はＡＳ分についての重量平均分子量
3002 | ABS | 420 | 曲げ疲労 |  |  | サーボパルサーEHF-ED50KN-10Ｌ |  |  |  | ISO 178 | 10 | 4 | 80 |  |  | 無 | 50 | 60 | 74 | 5 |  |  |  |  | 5120 |  |  | ダイセルポリマー株式会社 | セビアン V |  | 120000 |  | 射出成形 | 13 | 16.2 |  | 40～60 | 7～14 | 230～240 | 230～240 | 210～220 | 200～210 |  |  |  |  | 2 | 51 | 75 | 2500 | 150 | 80 | R112 | 8 | 1.05 |  | 自動車・電気部品 | 平均分子量はＡＳ分についての重量平均分子量
3003 | ABS | 420 | 曲げ疲労 |  |  | サーボパルサーEHF-ED50KN-10Ｌ |  |  |  | ISO 178 | 10 | 4 | 80 |  |  | 無 | 50 | 40 | 50 | 5 |  |  |  |  | 57763 |  |  | ダイセルポリマー株式会社 | セビアン V |  | 120000 |  | 射出成形 | 13 | 16.2 |  | 40～60 | 7～14 | 230～240 | 230～240 | 210～220 | 200～210 |  |  |  |  | 2 | 51 | 75 | 2500 | 150 | 80 | R112 | 8 | 1.05 |  | 自動車・電気部品 | 平均分子量はＡＳ分についての重量平均分子量
3004 | ABS | 420 | 曲げ疲労 |  |  | サーボパルサーEHF-ED50KN-10Ｌ |  |  |  | ISO 178 | 10 | 4 | 80 |  |  | 無 | 23 | 80 | 99 | 5 |  |  |  |  | 3225 |  |  | ダイセルポリマー株式会社 | セビアン V |  | 120000 |  | 射出成形 | 13 | 16.2 |  | 40～60 | 7～14 | 230～240 | 230～240 | 210～220 | 200～210 |  |  |  |  | 2 | 51 | 75 | 2500 | 150 | 80 | R112 | 8 | 1.05 |  | 自動車・電気部品 | 平均分子量はＡＳ分についての重量平均分子量
3005 | ABS | 420 | 曲げ疲労 |  |  | サーボパルサーEHF-ED50KN-10Ｌ |  |  |  | ISO 178 | 10 | 4 | 80 |  |  | 無 | 23 | 60 | 74 | 5 |  |  |  |  | 24673 |  |  | ダイセルポリマー株式会社 | セビアン V |  | 120000 |  | 射出成形 | 13 | 16.2 |  | 40～60 | 7～14 | 230～240 | 230～240 | 210～220 | 200～210 |  |  |  |  | 2 | 51 | 75 | 2500 | 150 | 80 | R112 | 8 | 1.05 |  | 自動車・電気部品 | 平均分子量はＡＳ分についての重量平均分子量
3006 | ABS | 420 | 曲げ疲労 |  |  | サーボパルサーEHF-ED50KN-10Ｌ |  |  |  | ISO 178 | 10 | 4 | 80 |  |  | 無 | 23 | 40 | 50 | 5 |  |  |  |  | 255083 |  |  | ダイセルポリマー株式会社 | セビアン V |  | 120000 |  | 射出成形 | 13 | 16.2 |  | 40～60 | 7～14 | 230～240 | 230～240 | 210～220 | 200～210 |  |  |  |  | 2 | 51 | 75 | 2500 | 150 | 80 | R112 | 8 | 1.05 |  | 自動車・電気部品 | 平均分子量はＡＳ分についての重量平均分子量
3007 | ABS | 420 | 曲げ疲労 |  |  | サーボパルサーEHF-ED50KN-10Ｌ |  |  |  | ISO 178 | 10 | 4 | 80 |  |  | 無 | 0 | 80 | 99 | 5 |  |  |  |  | 13827 |  |  | ダイセルポリマー株式会社 | セビアン V |  | 120000 |  | 射出成形 | 13 | 16.2 |  | 40～60 | 7～14 | 230～240 | 230～240 | 210～220 | 200～210 |  |  |  |  | 2 | 51 | 75 | 2500 | 150 | 80 | R112 | 8 | 1.05 |  | 自動車・電気部品 | 平均分子量はＡＳ分についての重量平均分子量
3008 | ABS | 420 | 曲げ疲労 |  |  | サーボパルサーEHF-ED50KN-10Ｌ |  |  |  | ISO 178 | 10 | 4 | 80 |  |  | 無 | 0 | 60 | 74 | 5 |  |  |  |  | 145259 |  |  | ダイセルポリマー株式会社 | セビアン V |  | 120000 |  | 射出成形 | 13 | 16.2 |  | 40～60 | 7～14 | 230～240 | 230～240 | 210～220 | 200～210 |  |  |  |  | 2 | 51 | 75 | 2500 | 150 | 80 | R112 | 8 | 1.05 |  | 自動車・電気部品 | 平均分子量はＡＳ分についての重量平均分子量
3009 | ABS | SER91 | 曲げ疲労 |  |  | サーボパルサーEHF-ED50KN-10Ｌ |  |  |  | ISO 178 | 10 | 4 | 80 |  |  | 無 | 50 | 80 | 91 | 5 |  |  |  |  | 554 |  |  | ダイセルポリマー株式会社 | セビアン |  | 120000 |  | 射出成形 | 13 | 16.2 |  | 40～60 | 7～14 | 220～230 | 220～230 | 200～210 | 180～190 |  |  |  |  | 20 | 45 | 70 | 2300 | 130 | 70 | R110 | 8 | 1.19 |  | 電機・事務機など難燃性を要求される部品 | 平均分子量はＡＳ分についての重量平均分子量
3010 | ABS | SER91 | 曲げ疲労 |  |  | サーボパルサーEHF-ED50KN-10Ｌ |  |  |  | ISO 178 | 10 | 4 | 80 |  |  | 無 | 50 | 60 | 68 | 5 |  |  |  |  | 2567 |  |  | ダイセルポリマー株式会社 | セビアン |  | 120000 |  | 射出成形 | 13 | 16.2 |  | 40～60 | 7～14 | 220～230 | 220～230 | 200～210 | 180～190 |  |  |  |  | 20 | 45 | 70 | 2300 | 130 | 70 | R110 | 8 | 1.19 |  | 電機・事務機など難燃性を要求される部品 | 平均分子量はＡＳ分についての重量平均分子量
3011 | ABS | SER91 | 曲げ疲労 |  |  | サーボパルサーEHF-ED50KN-10Ｌ |  |  |  | ISO 178 | 10 | 4 | 80 |  |  | 無 | 50 | 40 | 45 | 5 |  |  |  |  | 1063604 |  |  | ダイセルポリマー株式会社 | セビアン |  | 120000 |  | 射出成形 | 13 | 16.2 |  | 40～60 | 7～14 | 220～230 | 220～230 | 200～210 | 180～190 |  |  |  |  | 20 | 45 | 70 | 2300 | 130 | 70 | R110 | 8 | 1.19 |  | 電機・事務機など難燃性を要求される部品 | 平均分子量はＡＳ分についての重量平均分子量
3012 | ABS | SER91 | 曲げ疲労 |  |  | サーボパルサーEHF-ED50KN-10Ｌ |  |  |  | ISO 178 | 10 | 4 | 80 |  |  | 無 | 23 | 80 | 91 | 5 |  |  |  |  | 1113 |  |  | ダイセルポリマー株式会社 | セビアン |  | 120000 |  | 射出成形 | 13 | 16.2 |  | 40～60 | 7～14 | 220～230 | 220～230 | 200～210 | 180～190 |  |  |  |  | 20 | 45 | 70 | 2300 | 130 | 70 | R110 | 8 | 1.19 |  | 電機・事務機など難燃性を要求される部品 | 平均分子量はＡＳ分についての重量平均分子量
3013 | ABS | SER91 | 曲げ疲労 |  |  | サーボパルサーEHF-ED50KN-10Ｌ |  |  |  | ISO 178 | 10 | 4 | 80 |  |  | 無 | 23 | 60 | 68 | 5 |  |  |  |  | 9872 |  |  | ダイセルポリマー株式会社 | セビアン |  | 120000 |  | 射出成形 | 13 | 16.2 |  | 40～60 | 7～14 | 220～230 | 220～230 | 200～210 | 180～190 |  |  |  |  | 20 | 45 | 70 | 2300 | 130 | 70 | R110 | 8 | 1.19 |  | 電機・事務機など難燃性を要求される部品 | 平均分子量はＡＳ分についての重量平均分子量
3014 | ABS | SER91 | 曲げ疲労 |  |  | サーボパルサーEHF-ED50KN-10Ｌ |  |  |  | ISO 178 | 10 | 4 | 80 |  |  | 無 | 0 | 80 | 91 | 5 |  |  |  |  | 2598 |  |  | ダイセルポリマー株式会社 | セビアン |  | 120000 |  | 射出成形 | 13 | 16.2 |  | 40～60 | 7～14 | 220～230 | 220～230 | 200～210 | 180～190 |  |  |  |  | 20 | 45 | 70 | 2300 | 130 | 70 | R110 | 8 | 1.19 |  | 電機・事務機など難燃性を要求される部品 | 平均分子量はＡＳ分についての重量平均分子量
3015 | ABS | SER91 | 曲げ疲労 |  |  | サーボパルサーEHF-ED50KN-10Ｌ |  |  |  | ISO 178 | 10 | 4 | 80 |  |  | 無 | 0 | 60 | 68 | 5 |  |  |  |  | 54933 |  |  | ダイセルポリマー株式会社 | セビアン |  | 120000 |  | 射出成形 | 13 | 16.2 |  | 40～60 | 7～14 | 220～230 | 220～230 | 200～210 | 180～190 |  |  |  |  | 20 | 45 | 70 | 2300 | 130 | 70 | R110 | 8 | 1.19 |  | 電機・事務機など難燃性を要求される部品 | 平均分子量はＡＳ分についての重量平均分子量
3016 | ABS | 510SF | 曲げ疲労 |  |  | サーボパルサーEHF-ED50KN-10Ｌ |  |  |  | ISO 178 | 10 | 4 | 80 |  |  | 無 | 50 | 80 | 109 | 5 |  |  |  |  | 586 |  |  | ダイセルポリマー株式会社 | セビアン V |  | 140000 |  | 射出成形 | 13 | 16.2 |  | 40～60 | 7～14 | 220～230 | 220～230 | 200～210 | 180～190 |  |  |  |  | 21 | 51 | 80 | 2700 | 100 | 60 | R110 | 8 | 1.06 |  | 自動車、電機、工業部品 | 平均分子量はＡＳ分についての重量平均分子量
3017 | ABS | 510SF | 曲げ疲労 |  |  | サーボパルサーEHF-ED50KN-10Ｌ |  |  |  | ISO 178 | 10 | 4 | 80 |  |  | 無 | 50 | 60 | 81 | 5 |  |  |  |  | 1289 |  |  | ダイセルポリマー株式会社 | セビアン V |  | 140000 |  | 射出成形 | 13 | 16.2 |  | 40～60 | 7～14 | 220～230 | 220～230 | 200～210 | 180～190 |  |  |  |  | 21 | 51 | 80 | 2700 | 100 | 60 | R110 | 8 | 1.06 |  | 自動車、電機、工業部品 | 平均分子量はＡＳ分についての重量平均分子量
3018 | ABS | 510SF | 曲げ疲労 |  |  | サーボパルサーEHF-ED50KN-10Ｌ |  |  |  | ISO 178 | 10 | 4 | 80 |  |  | 無 | 50 | 40 | 54 | 5 |  |  |  |  | 12919 |  |  | ダイセルポリマー株式会社 | セビアン V |  | 140000 |  | 射出成形 | 13 | 16.2 |  | 40～60 | 7～14 | 220～230 | 220～230 | 200～210 | 180～190 |  |  |  |  | 21 | 51 | 80 | 2700 | 100 | 60 | R110 | 8 | 1.06 |  | 自動車、電機、工業部品 | 平均分子量はＡＳ分についての重量平均分子量
3019 | ABS | 510SF | 曲げ疲労 |  |  | サーボパルサーEHF-ED50KN-10Ｌ |  |  |  | ISO 178 | 10 | 4 | 80 |  |  | 無 | 23 | 80 | 109 | 5 |  |  |  |  | 1280 |  |  | ダイセルポリマー株式会社 | セビアン V |  | 140000 |  | 射出成形 | 13 | 16.2 |  | 40～60 | 7～14 | 220～230 | 220～230 | 200～210 | 180～190 |  |  |  |  | 21 | 51 | 80 | 2700 | 100 | 60 | R110 | 8 | 1.06 |  | 自動車、電機、工業部品 | 平均分子量はＡＳ分についての重量平均分子量
3020 | ABS | 510SF | 曲げ疲労 |  |  | サーボパルサーEHF-ED50KN-10Ｌ |  |  |  | ISO 178 | 10 | 4 | 80 |  |  | 無 | 23 | 60 | 81 | 5 |  |  |  |  | 6399 |  |  | ダイセルポリマー株式会社 | セビアン V |  | 140000 |  | 射出成形 | 13 | 16.2 |  | 40～60 | 7～14 | 220～230 | 220～230 | 200～210 | 180～190 |  |  |  |  | 21 | 51 | 80 | 2700 | 100 | 60 | R110 | 8 | 1.06 |  | 自動車、電機、工業部品 | 平均分子量はＡＳ分についての重量平均分子量
3021 | ABS | 510SF | 曲げ疲労 |  |  | サーボパルサーEHF-ED50KN-10Ｌ |  |  |  | ISO 178 | 10 | 4 | 80 |  |  | 無 | 23 | 40 | 54 | 5 |  |  |  |  | 88044 |  |  | ダイセルポリマー株式会社 | セビアン V |  | 140000 |  | 射出成形 | 13 | 16.2 |  | 40～60 | 7～14 | 220～230 | 220～230 | 200～210 | 180～190 |  |  |  |  | 21 | 51 | 80 | 2700 | 100 | 60 | R110 | 8 | 1.06 |  | 自動車、電機、工業部品 | 平均分子量はＡＳ分についての重量平均分子量
3022 | ABS | 510SF | 曲げ疲労 |  |  | サーボパルサーEHF-ED50KN-10Ｌ |  |  |  | ISO 178 | 10 | 4 | 80 |  |  | 無 | 0 | 80 | 109 | 5 |  |  |  |  | 4249 |  |  | ダイセルポリマー株式会社 | セビアン V |  | 140000 |  | 射出成形 | 13 | 16.2 |  | 40～60 | 7～14 | 220～230 | 220～230 | 200～210 | 180～190 |  |  |  |  | 21 | 51 | 80 | 2700 | 100 | 60 | R110 | 8 | 1.06 |  | 自動車、電機、工業部品 | 平均分子量はＡＳ分についての重量平均分子量
3023 | ABS | 510SF | 曲げ疲労 |  |  | サーボパルサーEHF-ED50KN-10Ｌ |  |  |  | ISO 178 | 10 | 4 | 80 |  |  | 無 | 0 | 60 | 81 | 5 |  |  |  |  | 15914 |  |  | ダイセルポリマー株式会社 | セビアン V |  | 140000 |  | 射出成形 | 13 | 16.2 |  | 40～60 | 7～14 | 220～230 | 220～230 | 200～210 | 180～190 |  |  |  |  | 21 | 51 | 80 | 2700 | 100 | 60 | R110 | 8 | 1.06 |  | 自動車、電機、工業部品 | 平均分子量はＡＳ分についての重量平均分子量
3024 | ABS | 420 | 引張疲労 |  |  | サーボパルサーEHF-ED50KN-10Ｌ |  |  | CT |  | 32 | 8 |  |  |  | 無 | 50 | 80 | 960 | 5 |  |  |  |  | 43 |  |  | ダイセルポリマー株式会社 | セビアン V |  | 120000 |  | 射出成形 | 13 | 16.2 |  | 40～60 | 7～14 | 230～240 | 230～240 | 210～220 | 200～210 |  |  |  |  | 2 | 51 | 75 | 2500 | 150 | 80 | R112 | 8 | 1.05 |  | 自動車・電気部品 | 平均分子量はＡＳ分についての重量平均分子量
3025 | ABS | 420 | 引張疲労 |  |  | サーボパルサーEHF-ED50KN-10Ｌ |  |  | CT |  | 32 | 8 |  |  |  | 無 | 50 | 60 | 720 | 5 |  |  |  |  | 97 |  |  | ダイセルポリマー株式会社 | セビアン V |  | 120000 |  | 射出成形 | 13 | 16.2 |  | 40～60 | 7～14 | 230～240 | 230～240 | 210～220 | 200～210 |  |  |  |  | 2 | 51 | 75 | 2500 | 150 | 80 | R112 | 8 | 1.05 |  | 自動車・電気部品 | 平均分子量はＡＳ分についての重量平均分子量
3026 | ABS | 420 | 引張疲労 |  |  | サーボパルサーEHF-ED50KN-10Ｌ |  |  | CT |  | 32 | 8 |  |  |  | 無 | 50 | 40 | 480 | 5 |  |  |  |  | 804 |  |  | ダイセルポリマー株式会社 | セビアン V |  | 120000 |  | 射出成形 | 13 | 16.2 |  | 40～60 | 7～14 | 230～240 | 230～240 | 210～220 | 200～210 |  |  |  |  | 2 | 51 | 75 | 2500 | 150 | 80 | R112 | 8 | 1.05 |  | 自動車・電気部品 | 平均分子量はＡＳ分についての重量平均分子量
3027 | ABS | 420 | 引張疲労 |  |  | サーボパルサーEHF-ED50KN-10Ｌ |  |  | CT |  | 32 | 8 |  |  |  | 無 | 50 | 20 | 240 | 5 |  |  |  |  | 10307 |  |  | ダイセルポリマー株式会社 | セビアン V |  | 120000 |  | 射出成形 | 13 | 16.2 |  | 40～60 | 7～14 | 230～240 | 230～240 | 210～220 | 200～210 |  |  |  |  | 2 | 51 | 75 | 2500 | 150 | 80 | R112 | 8 | 1.05 |  | 自動車・電気部品 | 平均分子量はＡＳ分についての重量平均分子量
3028 | ABS | 420 | 引張疲労 |  |  | サーボパルサーEHF-ED50KN-10Ｌ |  |  | CT |  | 32 | 8 |  |  |  | 無 | 23 | 80 | 960 | 5 |  |  |  |  | 112 |  |  | ダイセルポリマー株式会社 | セビアン V |  | 120000 |  | 射出成形 | 13 | 16.2 |  | 40～60 | 7～14 | 230～240 | 230～240 | 210～220 | 200～210 |  |  |  |  | 2 | 51 | 75 | 2500 | 150 | 80 | R112 | 8 | 1.05 |  | 自動車・電気部品 | 平均分子量はＡＳ分についての重量平均分子量
3029 | ABS | 420 | 引張疲労 |  |  | サーボパルサーEHF-ED50KN-10Ｌ |  |  | CT |  | 32 | 8 |  |  |  | 無 | 23 | 60 | 720 | 5 |  |  |  |  | 221 |  |  | ダイセルポリマー株式会社 | セビアン V |  | 120000 |  | 射出成形 | 13 | 16.2 |  | 40～60 | 7～14 | 230～240 | 230～240 | 210～220 | 200～210 |  |  |  |  | 2 | 51 | 75 | 2500 | 150 | 80 | R112 | 8 | 1.05 |  | 自動車・電気部品 | 平均分子量はＡＳ分についての重量平均分子量
3030 | ABS | 420 | 引張疲労 |  |  | サーボパルサーEHF-ED50KN-10Ｌ |  |  | CT |  | 32 | 8 |  |  |  | 無 | 23 | 40 | 480 | 5 |  |  |  |  | 1317 |  |  | ダイセルポリマー株式会社 | セビアン V |  | 120000 |  | 射出成形 | 13 | 16.2 |  | 40～60 | 7～14 | 230～240 | 230～240 | 210～220 | 200～210 |  |  |  |  | 2 | 51 | 75 | 2500 | 150 | 80 | R112 | 8 | 1.05 |  | 自動車・電気部品 | 平均分子量はＡＳ分についての重量平均分子量
3031 | ABS | 420 | 引張疲労 |  |  | サーボパルサーEHF-ED50KN-10Ｌ |  |  | CT |  | 32 | 8 |  |  |  | 無 | 23 | 20 | 240 | 5 |  |  |  |  | 44963 |  |  | ダイセルポリマー株式会社 | セビアン V |  | 120000 |  | 射出成形 | 13 | 16.2 |  | 40～60 | 7～14 | 230～240 | 230～240 | 210～220 | 200～210 |  |  |  |  | 2 | 51 | 75 | 2500 | 150 | 80 | R112 | 8 | 1.05 |  | 自動車・電気部品 | 平均分子量はＡＳ分についての重量平均分子量
3032 | ABS | 420 | 引張疲労 |  |  | サーボパルサーEHF-ED50KN-10Ｌ |  |  | CT |  | 32 | 8 |  |  |  | 無 | 0 | 80 | 960 | 5 |  |  |  |  | 32 |  |  | ダイセルポリマー株式会社 | セビアン V |  | 120000 |  | 射出成形 | 13 | 16.2 |  | 40～60 | 7～14 | 230～240 | 230～240 | 210～220 | 200～210 |  |  |  |  | 2 | 51 | 75 | 2500 | 150 | 80 | R112 | 8 | 1.05 |  | 自動車・電気部品 | 平均分子量はＡＳ分についての重量平均分子量
3033 | ABS | 420 | 引張疲労 |  |  | サーボパルサーEHF-ED50KN-10Ｌ |  |  | CT |  | 32 | 8 |  |  |  | 無 | 0 | 60 | 720 | 5 |  |  |  |  | 147 |  |  | ダイセルポリマー株式会社 | セビアン V |  | 120000 |  | 射出成形 | 13 | 16.2 |  | 40～60 | 7～14 | 230～240 | 230～240 | 210～220 | 200～210 |  |  |  |  | 2 | 51 | 75 | 2500 | 150 | 80 | R112 | 8 | 1.05 |  | 自動車・電気部品 | 平均分子量はＡＳ分についての重量平均分子量
3034 | ABS | 420 | 引張疲労 |  |  | サーボパルサーEHF-ED50KN-10Ｌ |  |  | CT |  | 32 | 8 |  |  |  | 無 | 0 | 40 | 480 | 5 |  |  |  |  | 1932 |  |  | ダイセルポリマー株式会社 | セビアン V |  | 120000 |  | 射出成形 | 13 | 16.2 |  | 40～60 | 7～14 | 230～240 | 230～240 | 210～220 | 200～210 |  |  |  |  | 2 | 51 | 75 | 2500 | 150 | 80 | R112 | 8 | 1.05 |  | 自動車・電気部品 | 平均分子量はＡＳ分についての重量平均分子量
3035 | ABS | 420 | 引張疲労 |  |  | サーボパルサーEHF-ED50KN-10Ｌ |  |  | CT |  | 32 | 8 |  |  |  | 無 | 0 | 20 | 240 | 5 |  |  |  |  | 71066 |  |  | ダイセルポリマー株式会社 | セビアン V |  | 120000 |  | 射出成形 | 13 | 16.2 |  | 40～60 | 7～14 | 230～240 | 230～240 | 210～220 | 200～210 |  |  |  |  | 2 | 51 | 75 | 2500 | 150 | 80 | R112 | 8 | 1.05 |  | 自動車・電気部品 | 平均分子量はＡＳ分についての重量平均分子量
3036 | ABS | SER91 | 引張疲労 |  |  | サーボパルサーEHF-ED50KN-10Ｌ |  |  | CT |  | 32 | 8 |  |  |  | 無 | 50 | 80 | 856 | 5 |  |  |  |  | 30 |  |  | ダイセルポリマー株式会社 | セビアン |  | 120000 |  | 射出成形 | 13 | 16.2 |  | 40～60 | 7～14 | 220～230 | 220～230 | 200～210 | 180～190 |  |  |  |  | 20 | 45 | 70 | 2300 | 130 | 70 | R110 | 8 | 1.19 |  | 電機・事務機など難燃性を要求される部品 | 平均分子量はＡＳ分についての重量平均分子量
3037 | ABS | SER91 | 引張疲労 |  |  | サーボパルサーEHF-ED50KN-10Ｌ |  |  | CT |  | 32 | 8 |  |  |  | 無 | 50 | 60 | 642 | 5 |  |  |  |  | 76 |  |  | ダイセルポリマー株式会社 | セビアン |  | 120000 |  | 射出成形 | 13 | 16.2 |  | 40～60 | 7～14 | 220～230 | 220～230 | 200～210 | 180～190 |  |  |  |  | 20 | 45 | 70 | 2300 | 130 | 70 | R110 | 8 | 1.19 |  | 電機・事務機など難燃性を要求される部品 | 平均分子量はＡＳ分についての重量平均分子量
3038 | ABS | SER91 | 引張疲労 |  |  | サーボパルサーEHF-ED50KN-10Ｌ |  |  | CT |  | 32 | 8 |  |  |  | 無 | 50 | 40 | 428 | 5 |  |  |  |  | 423 |  |  | ダイセルポリマー株式会社 | セビアン |  | 120000 |  | 射出成形 | 13 | 16.2 |  | 40～60 | 7～14 | 220～230 | 220～230 | 200～210 | 180～190 |  |  |  |  | 20 | 45 | 70 | 2300 | 130 | 70 | R110 | 8 | 1.19 |  | 電機・事務機など難燃性を要求される部品 | 平均分子量はＡＳ分についての重量平均分子量
3039 | ABS | SER91 | 引張疲労 |  |  | サーボパルサーEHF-ED50KN-10Ｌ |  |  | CT |  | 32 | 8 |  |  |  | 無 | 50 | 20 | 214 | 5 |  |  |  |  | 4791 |  |  | ダイセルポリマー株式会社 | セビアン |  | 120000 |  | 射出成形 | 13 | 16.2 |  | 40～60 | 7～14 | 220～230 | 220～230 | 200～210 | 180～190 |  |  |  |  | 20 | 45 | 70 | 2300 | 130 | 70 | R110 | 8 | 1.19 |  | 電機・事務機など難燃性を要求される部品 | 平均分子量はＡＳ分についての重量平均分子量
3040 | ABS | SER91 | 引張疲労 |  |  | サーボパルサーEHF-ED50KN-10Ｌ |  |  | CT |  | 32 | 8 |  |  |  | 無 | 23 | 80 | 856 | 5 |  |  |  |  | 37 |  |  | ダイセルポリマー株式会社 | セビアン |  | 120000 |  | 射出成形 | 13 | 16.2 |  | 40～60 | 7～14 | 220～230 | 220～230 | 200～210 | 180～190 |  |  |  |  | 20 | 45 | 70 | 2300 | 130 | 70 | R110 | 8 | 1.19 |  | 電機・事務機など難燃性を要求される部品 | 平均分子量はＡＳ分についての重量平均分子量
3041 | ABS | SER91 | 引張疲労 |  |  | サーボパルサーEHF-ED50KN-10Ｌ |  |  | CT |  | 32 | 8 |  |  |  | 無 | 23 | 60 | 642 | 5 |  |  |  |  | 113 |  |  | ダイセルポリマー株式会社 | セビアン |  | 120000 |  | 射出成形 | 13 | 16.2 |  | 40～60 | 7～14 | 220～230 | 220～230 | 200～210 | 180～190 |  |  |  |  | 20 | 45 | 70 | 2300 | 130 | 70 | R110 | 8 | 1.19 |  | 電機・事務機など難燃性を要求される部品 | 平均分子量はＡＳ分についての重量平均分子量
3042 | ABS | SER91 | 引張疲労 |  |  | サーボパルサーEHF-ED50KN-10Ｌ |  |  | CT |  | 32 | 8 |  |  |  | 無 | 23 | 40 | 428 | 5 |  |  |  |  | 605 |  |  | ダイセルポリマー株式会社 | セビアン |  | 120000 |  | 射出成形 | 13 | 16.2 |  | 40～60 | 7～14 | 220～230 | 220～230 | 200～210 | 180～190 |  |  |  |  | 20 | 45 | 70 | 2300 | 130 | 70 | R110 | 8 | 1.19 |  | 電機・事務機など難燃性を要求される部品 | 平均分子量はＡＳ分についての重量平均分子量
3043 | ABS | SER91 | 引張疲労 |  |  | サーボパルサーEHF-ED50KN-10Ｌ |  |  | CT |  | 32 | 8 |  |  |  | 無 | 23 | 20 | 214 | 5 |  |  |  |  | 13965 |  |  | ダイセルポリマー株式会社 | セビアン |  | 120000 |  | 射出成形 | 13 | 16.2 |  | 40～60 | 7～14 | 220～230 | 220～230 | 200～210 | 180～190 |  |  |  |  | 20 | 45 | 70 | 2300 | 130 | 70 | R110 | 8 | 1.19 |  | 電機・事務機など難燃性を要求される部品 | 平均分子量はＡＳ分についての重量平均分子量
3044 | ABS | SER91 | 引張疲労 |  |  | サーボパルサーEHF-ED50KN-10Ｌ |  |  | CT |  | 32 | 8 |  |  |  | 無 | 0 | 80 | 856 | 5 |  |  |  |  | 31 |  |  | ダイセルポリマー株式会社 | セビアン |  | 120000 |  | 射出成形 | 13 | 16.2 |  | 40～60 | 7～14 | 220～230 | 220～230 | 200～210 | 180～190 |  |  |  |  | 20 | 45 | 70 | 2300 | 130 | 70 | R110 | 8 | 1.19 |  | 電機・事務機など難燃性を要求される部品 | 平均分子量はＡＳ分についての重量平均分子量
3045 | ABS | SER91 | 引張疲労 |  |  | サーボパルサーEHF-ED50KN-10Ｌ |  |  | CT |  | 32 | 8 |  |  |  | 無 | 0 | 60 | 642 | 5 |  |  |  |  | 133 |  |  | ダイセルポリマー株式会社 | セビアン |  | 120000 |  | 射出成形 | 13 | 16.2 |  | 40～60 | 7～14 | 220～230 | 220～230 | 200～210 | 180～190 |  |  |  |  | 20 | 45 | 70 | 2300 | 130 | 70 | R110 | 8 | 1.19 |  | 電機・事務機など難燃性を要求される部品 | 平均分子量はＡＳ分についての重量平均分子量
3046 | ABS | SER91 | 引張疲労 |  |  | サーボパルサーEHF-ED50KN-10Ｌ |  |  | CT |  | 32 | 8 |  |  |  | 無 | 0 | 40 | 428 | 5 |  |  |  |  | 743 |  |  | ダイセルポリマー株式会社 | セビアン |  | 120000 |  | 射出成形 | 13 | 16.2 |  | 40～60 | 7～14 | 220～230 | 220～230 | 200～210 | 180～190 |  |  |  |  | 20 | 45 | 70 | 2300 | 130 | 70 | R110 | 8 | 1.19 |  | 電機・事務機など難燃性を要求される部品 | 平均分子量はＡＳ分についての重量平均分子量
3047 | ABS | SER91 | 引張疲労 |  |  | サーボパルサーEHF-ED50KN-10Ｌ |  |  | CT |  | 32 | 8 |  |  |  | 無 | 0 | 20 | 214 | 5 |  |  |  |  | 21369 |  |  | ダイセルポリマー株式会社 | セビアン |  | 120000 |  | 射出成形 | 13 | 16.2 |  | 40～60 | 7～14 | 220～230 | 220～230 | 200～210 | 180～190 |  |  |  |  | 20 | 45 | 70 | 2300 | 130 | 70 | R110 | 8 | 1.19 |  | 電機・事務機など難燃性を要求される部品 | 平均分子量はＡＳ分についての重量平均分子量
3048 | ABS | 510SF | 引張疲労 |  |  | サーボパルサーEHF-ED50KN-10Ｌ |  |  | CT |  | 32 | 8 |  |  |  | 無 | 50 | 80 | 907 | 5 |  |  |  |  | 42 |  |  | ダイセルポリマー株式会社 | セビアン V |  | 140000 |  | 射出成形 | 13 | 16.2 |  | 40～60 | 7～14 | 220～230 | 220～230 | 200～210 | 180～190 |  |  |  |  | 21 | 51 | 80 | 2700 | 100 | 60 | R110 | 8 | 1.06 |  | 自動車、電機、工業部品 | 平均分子量はＡＳ分についての重量平均分子量
3049 | ABS | 510SF | 引張疲労 |  |  | サーボパルサーEHF-ED50KN-10Ｌ |  |  | CT |  | 32 | 8 |  |  |  | 無 | 50 | 60 | 681 | 5 |  |  |  |  | 136 |  |  | ダイセルポリマー株式会社 | セビアン V |  | 140000 |  | 射出成形 | 13 | 16.2 |  | 40～60 | 7～14 | 220～230 | 220～230 | 200～210 | 180～190 |  |  |  |  | 21 | 51 | 80 | 2700 | 100 | 60 | R110 | 8 | 1.06 |  | 自動車、電機、工業部品 | 平均分子量はＡＳ分についての重量平均分子量
3050 | ABS | 510SF | 引張疲労 |  |  | サーボパルサーEHF-ED50KN-10Ｌ |  |  | CT |  | 32 | 8 |  |  |  | 無 | 50 | 40 | 454 | 5 |  |  |  |  | 717 |  |  | ダイセルポリマー株式会社 | セビアン V |  | 140000 |  | 射出成形 | 13 | 16.2 |  | 40～60 | 7～14 | 220～230 | 220～230 | 200～210 | 180～190 |  |  |  |  | 21 | 51 | 80 | 2700 | 100 | 60 | R110 | 8 | 1.06 |  | 自動車、電機、工業部品 | 平均分子量はＡＳ分についての重量平均分子量
3051 | ABS | 510SF | 引張疲労 |  |  | サーボパルサーEHF-ED50KN-10Ｌ |  |  | CT |  | 32 | 8 |  |  |  | 無 | 50 | 20 | 227 | 5 |  |  |  |  | 6217 |  |  | ダイセルポリマー株式会社 | セビアン V |  | 140000 |  | 射出成形 | 13 | 16.2 |  | 40～60 | 7～14 | 220～230 | 220～230 | 200～210 | 180～190 |  |  |  |  | 21 | 51 | 80 | 2700 | 100 | 60 | R110 | 8 | 1.06 |  | 自動車、電機、工業部品 | 平均分子量はＡＳ分についての重量平均分子量
3052 | ABS | 510SF | 引張疲労 |  |  | サーボパルサーEHF-ED50KN-10Ｌ |  |  | CT |  | 32 | 8 |  |  |  | 無 | 23 | 80 | 907 | 5 |  |  |  |  | 74 |  |  | ダイセルポリマー株式会社 | セビアン V |  | 140000 |  | 射出成形 | 13 | 16.2 |  | 40～60 | 7～14 | 220～230 | 220～230 | 200～210 | 180～190 |  |  |  |  | 21 | 51 | 80 | 2700 | 100 | 60 | R110 | 8 | 1.06 |  | 自動車、電機、工業部品 | 平均分子量はＡＳ分についての重量平均分子量
3053 | ABS | 510SF | 引張疲労 |  |  | サーボパルサーEHF-ED50KN-10Ｌ |  |  | CT |  | 32 | 8 |  |  |  | 無 | 23 | 60 | 681 | 5 |  |  |  |  | 289 |  |  | ダイセルポリマー株式会社 | セビアン V |  | 140000 |  | 射出成形 | 13 | 16.2 |  | 40～60 | 7～14 | 220～230 | 220～230 | 200～210 | 180～190 |  |  |  |  | 21 | 51 | 80 | 2700 | 100 | 60 | R110 | 8 | 1.06 |  | 自動車、電機、工業部品 | 平均分子量はＡＳ分についての重量平均分子量
3054 | ABS | 510SF | 引張疲労 |  |  | サーボパルサーEHF-ED50KN-10Ｌ |  |  | CT |  | 32 | 8 |  |  |  | 無 | 23 | 40 | 454 | 5 |  |  |  |  | 1634 |  |  | ダイセルポリマー株式会社 | セビアン V |  | 140000 |  | 射出成形 | 13 | 16.2 |  | 40～60 | 7～14 | 220～230 | 220～230 | 200～210 | 180～190 |  |  |  |  | 21 | 51 | 80 | 2700 | 100 | 60 | R110 | 8 | 1.06 |  | 自動車、電機、工業部品 | 平均分子量はＡＳ分についての重量平均分子量
3055 | ABS | 510SF | 引張疲労 |  |  | サーボパルサーEHF-ED50KN-10Ｌ |  |  | CT |  | 32 | 8 |  |  |  | 無 | 23 | 20 | 227 | 5 |  |  |  |  | 39633 |  |  | ダイセルポリマー株式会社 | セビアン V |  | 140000 |  | 射出成形 | 13 | 16.2 |  | 40～60 | 7～14 | 220～230 | 220～230 | 200～210 | 180～190 |  |  |  |  | 21 | 51 | 80 | 2700 | 100 | 60 | R110 | 8 | 1.06 |  | 自動車、電機、工業部品 | 平均分子量はＡＳ分についての重量平均分子量
3056 | ABS | 510SF | 引張疲労 |  |  | サーボパルサーEHF-ED50KN-10Ｌ |  |  | CT |  | 32 | 8 |  |  |  | 無 | 0 | 80 | 907 | 5 |  |  |  |  | 83 |  |  | ダイセルポリマー株式会社 | セビアン V |  | 140000 |  | 射出成形 | 13 | 16.2 |  | 40～60 | 7～14 | 220～230 | 220～230 | 200～210 | 180～190 |  |  |  |  | 21 | 51 | 80 | 2700 | 100 | 60 | R110 | 8 | 1.06 |  | 自動車、電機、工業部品 | 平均分子量はＡＳ分についての重量平均分子量
3057 | ABS | 510SF | 引張疲労 |  |  | サーボパルサーEHF-ED50KN-10Ｌ |  |  | CT |  | 32 | 8 |  |  |  | 無 | 0 | 60 | 681 | 5 |  |  |  |  | 428 |  |  | ダイセルポリマー株式会社 | セビアン V |  | 140000 |  | 射出成形 | 13 | 16.2 |  | 40～60 | 7～14 | 220～230 | 220～230 | 200～210 | 180～190 |  |  |  |  | 21 | 51 | 80 | 2700 | 100 | 60 | R110 | 8 | 1.06 |  | 自動車、電機、工業部品 | 平均分子量はＡＳ分についての重量平均分子量
3058 | ABS | 510SF | 引張疲労 |  |  | サーボパルサーEHF-ED50KN-10Ｌ |  |  | CT |  | 32 | 8 |  |  |  | 無 | 0 | 40 | 454 | 5 |  |  |  |  | 1809 |  |  | ダイセルポリマー株式会社 | セビアン V |  | 140000 |  | 射出成形 | 13 | 16.2 |  | 40～60 | 7～14 | 220～230 | 220～230 | 200～210 | 180～190 |  |  |  |  | 21 | 51 | 80 | 2700 | 100 | 60 | R110 | 8 | 1.06 |  | 自動車、電機、工業部品 | 平均分子量はＡＳ分についての重量平均分子量
3059 | ABS | 510SF | 引張疲労 |  |  | サーボパルサーEHF-ED50KN-10Ｌ |  |  | CT |  | 32 | 8 |  |  |  | 無 | 0 | 20 | 227 | 5 |  |  |  |  | 21539 |  |  | ダイセルポリマー株式会社 | セビアン V |  | 140000 |  | 射出成形 | 13 | 16.2 |  | 40～60 | 7～14 | 220～230 | 220～230 | 200～210 | 180～190 |  |  |  |  | 21 | 51 | 80 | 2700 | 100 | 60 | R110 | 8 | 1.06 |  | 自動車、電機、工業部品 | 平均分子量はＡＳ分についての重量平均分子量
3060 | ABS | 420 | 溶剤中ESC | [12 empty] | 無 | 23 |  |  |  | ESC |  |  | 四塩化炭素 |  |  |  | ダイセルポリマー株式会社 | セビアン V |  | 120000 |  | 射出成形 | 13 | 16.2 |  | 40～60 | 7～14 | 230～240 | 230～240 | 210～220 | 200～210 |  |  |  |  | 2 | 51 | 75 | 2500 | 150 | 80 | R112 | 8 | 1.05 |  | 自動車・電気部品 | 平均分子量はＡＳ分についての重量平均分子量
3061 | ABS | 420 | 溶剤中ESC | [12 empty] | 無 | 23 |  |  |  | ESC |  |  | 塩化メチレン |  |  |  | ダイセルポリマー株式会社 | セビアン V |  | 120000 |  | 射出成形 | 13 | 16.2 |  | 40～60 | 7～14 | 230～240 | 230～240 | 210～220 | 200～210 |  |  |  |  | 2 | 51 | 75 | 2500 | 150 | 80 | R112 | 8 | 1.05 |  | 自動車・電気部品 | 平均分子量はＡＳ分についての重量平均分子量
3062 | ABS | 420 | 溶剤中ESC | [12 empty] | 無 | 23 |  |  |  | ESC |  |  | アセトン |  |  |  | ダイセルポリマー株式会社 | セビアン V |  | 120000 |  | 射出成形 | 13 | 16.2 |  | 40～60 | 7～14 | 230～240 | 230～240 | 210～220 | 200～210 |  |  |  |  | 2 | 51 | 75 | 2500 | 150 | 80 | R112 | 8 | 1.05 |  | 自動車・電気部品 | 平均分子量はＡＳ分についての重量平均分子量
3063 | ABS | 420 | 溶剤中ESC | [12 empty] | 無 | 23 |  |  |  | ESC |  |  | エタノール |  |  |  | ダイセルポリマー株式会社 | セビアン V |  | 120000 |  | 射出成形 | 13 | 16.2 |  | 40～60 | 7～14 | 230～240 | 230～240 | 210～220 | 200～210 |  |  |  |  | 2 | 51 | 75 | 2500 | 150 | 80 | R112 | 8 | 1.05 |  | 自動車・電気部品 | 平均分子量はＡＳ分についての重量平均分子量
3064 | ABS | 420 | 溶剤中ESC | [12 empty] | 無 | 23 |  |  |  | ESC |  |  | トルエン |  |  |  | ダイセルポリマー株式会社 | セビアン V |  | 120000 |  | 射出成形 | 13 | 16.2 |  | 40～60 | 7～14 | 230～240 | 230～240 | 210～220 | 200～210 |  |  |  |  | 2 | 51 | 75 | 2500 | 150 | 80 | R112 | 8 | 1.05 |  | 自動車・電気部品 | 平均分子量はＡＳ分についての重量平均分子量
3065 | ABS | 420 | 溶剤中ESC | [12 empty] | 無 | 23 |  |  |  | ESC |  |  | ヘキサン |  |  |  | ダイセルポリマー株式会社 | セビアン V |  | 120000 |  | 射出成形 | 13 | 16.2 |  | 40～60 | 7～14 | 230～240 | 230～240 | 210～220 | 200～210 |  |  |  |  | 2 | 51 | 75 | 2500 | 150 | 80 | R112 | 8 | 1.05 |  | 自動車・電気部品 | 平均分子量はＡＳ分についての重量平均分子量
3066 | ABS | SER91 | 溶剤中ESC | [12 empty] | 無 | 23 |  |  |  | ESC |  |  | 四塩化炭素 |  |  |  | ダイセルポリマー株式会社 | セビアン |  | 120000 |  | 射出成形 | 13 | 16.2 |  | 40～60 | 7～14 | 220～230 | 220～230 | 200～210 | 180～190 |  |  |  |  | 20 | 45 | 70 | 2300 | 130 | 70 | R110 | 8 | 1.19 |  | 電機・事務機など難燃性を要求される部品 | 平均分子量はＡＳ分についての重量平均分子量
3067 | ABS | SER91 | 溶剤中ESC | [12 empty] | 無 | 23 |  |  |  | ESC |  |  | 塩化メチレン |  |  |  | ダイセルポリマー株式会社 | セビアン |  | 120000 |  | 射出成形 | 13 | 16.2 |  | 40～60 | 7～14 | 220～230 | 220～230 | 200～210 | 180～190 |  |  |  |  | 20 | 45 | 70 | 2300 | 130 | 70 | R110 | 8 | 1.19 |  | 電機・事務機など難燃性を要求される部品 | 平均分子量はＡＳ分についての重量平均分子量
3068 | ABS | SER91 | 溶剤中ESC | [12 empty] | 無 | 23 |  |  |  | ESC |  |  | アセトン |  |  |  | ダイセルポリマー株式会社 | セビアン |  | 120000 |  | 射出成形 | 13 | 16.2 |  | 40～60 | 7～14 | 220～230 | 220～230 | 200～210 | 180～190 |  |  |  |  | 20 | 45 | 70 | 2300 | 130 | 70 | R110 | 8 | 1.19 |  | 電機・事務機など難燃性を要求される部品 | 平均分子量はＡＳ分についての重量平均分子量
3069 | ABS | SER91 | 溶剤中ESC | [12 empty] | 無 | 23 |  |  |  | ESC |  |  | エタノール |  |  |  | ダイセルポリマー株式会社 | セビアン |  | 120000 |  | 射出成形 | 13 | 16.2 |  | 40～60 | 7～14 | 220～230 | 220～230 | 200～210 | 180～190 |  |  |  |  | 20 | 45 | 70 | 2300 | 130 | 70 | R110 | 8 | 1.19 |  | 電機・事務機など難燃性を要求される部品 | 平均分子量はＡＳ分についての重量平均分子量
3070 | ABS | SER91 | 溶剤中ESC | [12 empty] | 無 | 23 |  |  |  | ESC |  |  | トルエン |  |  |  | ダイセルポリマー株式会社 | セビアン |  | 120000 |  | 射出成形 | 13 | 16.2 |  | 40～60 | 7～14 | 220～230 | 220～230 | 200～210 | 180～190 |  |  |  |  | 20 | 45 | 70 | 2300 | 130 | 70 | R110 | 8 | 1.19 |  | 電機・事務機など難燃性を要求される部品 | 平均分子量はＡＳ分についての重量平均分子量
3071 | ABS | SER91 | 溶剤中ESC | [12 empty] | 無 | 23 |  |  |  | ESC |  |  | ヘキサン |  |  |  | ダイセルポリマー株式会社 | セビアン |  | 120000 |  | 射出成形 | 13 | 16.2 |  | 40～60 | 7～14 | 220～230 | 220～230 | 200～210 | 180～190 |  |  |  |  | 20 | 45 | 70 | 2300 | 130 | 70 | R110 | 8 | 1.19 |  | 電機・事務機など難燃性を要求される部品 | 平均分子量はＡＳ分についての重量平均分子量
3072 | ABS | 510SF | 溶剤中ESC | [12 empty] | 無 | 23 |  |  |  | ESC |  |  | 四塩化炭素 |  |  |  | ダイセルポリマー株式会社 | セビアン V |  | 140000 |  | 射出成形 | 13 | 16.2 |  | 40～60 | 7～14 | 220～230 | 220～230 | 200～210 | 180～190 |  |  |  |  | 21 | 51 | 80 | 2700 | 100 | 60 | R110 | 8 | 1.06 |  | 自動車、電機、工業部品 | 平均分子量はＡＳ分についての重量平均分子量
3073 | ABS | 510SF | 溶剤中ESC | [12 empty] | 無 | 23 |  |  |  | ESC |  |  | 塩化メチレン |  |  |  | ダイセルポリマー株式会社 | セビアン V |  | 140000 |  | 射出成形 | 13 | 16.2 |  | 40～60 | 7～14 | 220～230 | 220～230 | 200～210 | 180～190 |  |  |  |  | 21 | 51 | 80 | 2700 | 100 | 60 | R110 | 8 | 1.06 |  | 自動車、電機、工業部品 | 平均分子量はＡＳ分についての重量平均分子量
3074 | ABS | 510SF | 溶剤中ESC | [12 empty] | 無 | 23 |  |  |  | ESC |  |  | アセトン |  |  |  | ダイセルポリマー株式会社 | セビアン V |  | 140000 |  | 射出成形 | 13 | 16.2 |  | 40～60 | 7～14 | 220～230 | 220～230 | 200～210 | 180～190 |  |  |  |  | 21 | 51 | 80 | 2700 | 100 | 60 | R110 | 8 | 1.06 |  | 自動車、電機、工業部品 | 平均分子量はＡＳ分についての重量平均分子量
3075 | ABS | 510SF | 溶剤中ESC | [12 empty] | 無 | 23 |  |  |  | ESC |  |  | エタノール |  |  |  | ダイセルポリマー株式会社 | セビアン V |  | 140000 |  | 射出成形 | 13 | 16.2 |  | 40～60 | 7～14 | 220～230 | 220～230 | 200～210 | 180～190 |  |  |  |  | 21 | 51 | 80 | 2700 | 100 | 60 | R110 | 8 | 1.06 |  | 自動車、電機、工業部品 | 平均分子量はＡＳ分についての重量平均分子量
3076 | ABS | 510SF | 溶剤中ESC | [12 empty] | 無 | 23 |  |  |  | ESC |  |  | トルエン |  |  |  | ダイセルポリマー株式会社 | セビアン V |  | 140000 |  | 射出成形 | 13 | 16.2 |  | 40～60 | 7～14 | 220～230 | 220～230 | 200～210 | 180～190 |  |  |  |  | 21 | 51 | 80 | 2700 | 100 | 60 | R110 | 8 | 1.06 |  | 自動車、電機、工業部品 | 平均分子量はＡＳ分についての重量平均分子量
3077 | ABS | 510SF | 溶剤中ESC | [12 empty] | 無 | 23 |  |  |  | ESC |  |  | ヘキサン |  |  |  | ダイセルポリマー株式会社 | セビアン V |  | 140000 |  | 射出成形 | 13 | 16.2 |  | 40～60 | 7～14 | 220～230 | 220～230 | 200～210 | 180～190 |  |  |  |  | 21 | 51 | 80 | 2700 | 100 | 60 | R110 | 8 | 1.06 |  | 自動車、電機、工業部品 | 平均分子量はＡＳ分についての重量平均分子量
3078 | ABS | 420 | 曲げ疲労 |  |  | サーボパルサーEHF-ED50KN-10Ｌ |  |  |  | ISO 178 | 10 | 4 | 80 |  |  | 無 | 50 | 80 | 99 | 3 |  |  |  |  | 1241 |  |  | ダイセルポリマー株式会社 | セビアン V |  | 120000 |  | 射出成形 | 13 | 16.2 |  | 40～60 | 7～14 | 230～240 | 230～240 | 210～220 | 200～210 |  |  |  |  | 2 | 51 | 75 | 2500 | 150 | 80 | R112 | 8 | 1.05 |  | 自動車・電気部品 | 平均分子量はＡＳ分についての重量平均分子量
3079 | ABS | 420 | 曲げ疲労 |  |  | サーボパルサーEHF-ED50KN-10Ｌ |  |  |  | ISO 178 | 10 | 4 | 80 |  |  | 無 | 50 | 60 | 74 | 3 |  |  |  |  | 5261 |  |  | ダイセルポリマー株式会社 | セビアン V |  | 120000 |  | 射出成形 | 13 | 16.2 |  | 40～60 | 7～14 | 230～240 | 230～240 | 210～220 | 200～210 |  |  |  |  | 2 | 51 | 75 | 2500 | 150 | 80 | R112 | 8 | 1.05 |  | 自動車・電気部品 | 平均分子量はＡＳ分についての重量平均分子量
3080 | ABS | 420 | 曲げ疲労 |  |  | サーボパルサーEHF-ED50KN-10Ｌ |  |  |  | ISO 178 | 10 | 4 | 80 |  |  | 無 | 50 | 40 | 50 | 3 |  |  |  |  | 53434 |  |  | ダイセルポリマー株式会社 | セビアン V |  | 120000 |  | 射出成形 | 13 | 16.2 |  | 40～60 | 7～14 | 230～240 | 230～240 | 210～220 | 200～210 |  |  |  |  | 2 | 51 | 75 | 2500 | 150 | 80 | R112 | 8 | 1.05 |  | 自動車・電気部品 | 平均分子量はＡＳ分についての重量平均分子量
3081 | ABS | 420 | 曲げ疲労 |  |  | サーボパルサーEHF-ED50KN-10Ｌ |  |  |  | ISO 178 | 10 | 4 | 80 |  |  | 無 | 23 | 80 | 99 | 3 |  |  |  |  | 2826 |  |  | ダイセルポリマー株式会社 | セビアン V |  | 120000 |  | 射出成形 | 13 | 16.2 |  | 40～60 | 7～14 | 230～240 | 230～240 | 210～220 | 200～210 |  |  |  |  | 2 | 51 | 75 | 2500 | 150 | 80 | R112 | 8 | 1.05 |  | 自動車・電気部品 | 平均分子量はＡＳ分についての重量平均分子量
3082 | ABS | 420 | 曲げ疲労 |  |  | サーボパルサーEHF-ED50KN-10Ｌ |  |  |  | ISO 178 | 10 | 4 | 80 |  |  | 無 | 23 | 60 | 74 | 3 |  |  |  |  | 22039 |  |  | ダイセルポリマー株式会社 | セビアン V |  | 120000 |  | 射出成形 | 13 | 16.2 |  | 40～60 | 7～14 | 230～240 | 230～240 | 210～220 | 200～210 |  |  |  |  | 2 | 51 | 75 | 2500 | 150 | 80 | R112 | 8 | 1.05 |  | 自動車・電気部品 | 平均分子量はＡＳ分についての重量平均分子量
3083 | ABS | 420 | 曲げ疲労 |  |  | サーボパルサーEHF-ED50KN-10Ｌ |  |  |  | ISO 178 | 10 | 4 | 80 |  |  | 無 | 0 | 80 | 99 | 3 |  |  |  |  | 13669 |  |  | ダイセルポリマー株式会社 | セビアン V |  | 120000 |  | 射出成形 | 13 | 16.2 |  | 40～60 | 7～14 | 230～240 | 230～240 | 210～220 | 200～210 |  |  |  |  | 2 | 51 | 75 | 2500 | 150 | 80 | R112 | 8 | 1.05 |  | 自動車・電気部品 | 平均分子量はＡＳ分についての重量平均分子量
3084 | ABS | 420 | 曲げ疲労 |  |  | サーボパルサーEHF-ED50KN-10Ｌ |  |  |  | ISO 178 | 10 | 4 | 80 |  |  | 無 | 0 | 60 | 74 | 3 |  |  |  |  | 49383 |  |  | ダイセルポリマー株式会社 | セビアン V |  | 120000 |  | 射出成形 | 13 | 16.2 |  | 40～60 | 7～14 | 230～240 | 230～240 | 210～220 | 200～210 |  |  |  |  | 2 | 51 | 75 | 2500 | 150 | 80 | R112 | 8 | 1.05 |  | 自動車・電気部品 | 平均分子量はＡＳ分についての重量平均分子量
3085 | ABS | SER91 | 曲げ疲労 |  |  | サーボパルサーEHF-ED50KN-10Ｌ |  |  |  | ISO 178 | 10 | 4 | 80 |  |  | 無 | 50 | 80 | 91 | 3 |  |  |  |  | 449 |  |  | ダイセルポリマー株式会社 | セビアン |  | 120000 |  | 射出成形 | 13 | 16.2 |  | 40～60 | 7～14 | 220～230 | 220～230 | 200～210 | 180～190 |  |  |  |  | 20 | 45 | 70 | 2300 | 130 | 70 | R110 | 8 | 1.19 |  | 電機・事務機など難燃性を要求される部品 | 平均分子量はＡＳ分についての重量平均分子量
3086 | ABS | SER91 | 曲げ疲労 |  |  | サーボパルサーEHF-ED50KN-10Ｌ |  |  |  | ISO 178 | 10 | 4 | 80 |  |  | 無 | 50 | 60 | 68 | 3 |  |  |  |  | 2189 |  |  | ダイセルポリマー株式会社 | セビアン |  | 120000 |  | 射出成形 | 13 | 16.2 |  | 40～60 | 7～14 | 220～230 | 220～230 | 200～210 | 180～190 |  |  |  |  | 20 | 45 | 70 | 2300 | 130 | 70 | R110 | 8 | 1.19 |  | 電機・事務機など難燃性を要求される部品 | 平均分子量はＡＳ分についての重量平均分子量
3087 | ABS | SER91 | 曲げ疲労 |  |  | サーボパルサーEHF-ED50KN-10Ｌ |  |  |  | ISO 178 | 10 | 4 | 80 |  |  | 無 | 50 | 40 | 45 | 3 |  |  |  |  | 24494 |  |  | ダイセルポリマー株式会社 | セビアン |  | 120000 |  | 射出成形 | 13 | 16.2 |  | 40～60 | 7～14 | 220～230 | 220～230 | 200～210 | 180～190 |  |  |  |  | 20 | 45 | 70 | 2300 | 130 | 70 | R110 | 8 | 1.19 |  | 電機・事務機など難燃性を要求される部品 | 平均分子量はＡＳ分についての重量平均分子量
3088 | ABS | SER91 | 曲げ疲労 |  |  | サーボパルサーEHF-ED50KN-10Ｌ |  |  |  | ISO 178 | 10 | 4 | 80 |  |  | 無 | 23 | 80 | 91 | 3 |  |  |  |  | 718 |  |  | ダイセルポリマー株式会社 | セビアン |  | 120000 |  | 射出成形 | 13 | 16.2 |  | 40～60 | 7～14 | 220～230 | 220～230 | 200～210 | 180～190 |  |  |  |  | 20 | 45 | 70 | 2300 | 130 | 70 | R110 | 8 | 1.19 |  | 電機・事務機など難燃性を要求される部品 | 平均分子量はＡＳ分についての重量平均分子量
3089 | ABS | SER91 | 曲げ疲労 |  |  | サーボパルサーEHF-ED50KN-10Ｌ |  |  |  | ISO 178 | 10 | 4 | 80 |  |  | 無 | 23 | 60 | 68 | 3 |  |  |  |  | 5340 |  |  | ダイセルポリマー株式会社 | セビアン |  | 120000 |  | 射出成形 | 13 | 16.2 |  | 40～60 | 7～14 | 220～230 | 220～230 | 200～210 | 180～190 |  |  |  |  | 20 | 45 | 70 | 2300 | 130 | 70 | R110 | 8 | 1.19 |  | 電機・事務機など難燃性を要求される部品 | 平均分子量はＡＳ分についての重量平均分子量
3090 | ABS | SER91 | 曲げ疲労 |  |  | サーボパルサーEHF-ED50KN-10Ｌ |  |  |  | ISO 178 | 10 | 4 | 80 |  |  | 無 | 23 | 40 | 45 | 3 |  |  |  |  | 383638 |  |  | ダイセルポリマー株式会社 | セビアン |  | 120000 |  | 射出成形 | 13 | 16.2 |  | 40～60 | 7～14 | 220～230 | 220～230 | 200～210 | 180～190 |  |  |  |  | 20 | 45 | 70 | 2300 | 130 | 70 | R110 | 8 | 1.19 |  | 電機・事務機など難燃性を要求される部品 | 平均分子量はＡＳ分についての重量平均分子量
3091 | ABS | SER91 | 曲げ疲労 |  |  | サーボパルサーEHF-ED50KN-10Ｌ |  |  |  | ISO 178 | 10 | 4 | 80 |  |  | 無 | 0 | 80 | 91 | 3 |  |  |  |  | 3188 |  |  | ダイセルポリマー株式会社 | セビアン |  | 120000 |  | 射出成形 | 13 | 16.2 |  | 40～60 | 7～14 | 220～230 | 220～230 | 200～210 | 180～190 |  |  |  |  | 20 | 45 | 70 | 2300 | 130 | 70 | R110 | 8 | 1.19 |  | 電機・事務機など難燃性を要求される部品 | 平均分子量はＡＳ分についての重量平均分子量
3092 | ABS | SER91 | 曲げ疲労 |  |  | サーボパルサーEHF-ED50KN-10Ｌ |  |  |  | ISO 178 | 10 | 4 | 80 |  |  | 無 | 0 | 60 | 68 | 3 |  |  |  |  | 25643 |  |  | ダイセルポリマー株式会社 | セビアン |  | 120000 |  | 射出成形 | 13 | 16.2 |  | 40～60 | 7～14 | 220～230 | 220～230 | 200～210 | 180～190 |  |  |  |  | 20 | 45 | 70 | 2300 | 130 | 70 | R110 | 8 | 1.19 |  | 電機・事務機など難燃性を要求される部品 | 平均分子量はＡＳ分についての重量平均分子量
3093 | ABS | 510SF | 曲げ疲労 |  |  | サーボパルサーEHF-ED50KN-10Ｌ |  |  |  | ISO 178 | 10 | 4 | 80 |  |  | 無 | 50 | 80 | 109 | 3 |  |  |  |  | 496 |  |  | ダイセルポリマー株式会社 | セビアン V |  | 140000 |  | 射出成形 | 13 | 16.2 |  | 40～60 | 7～14 | 220～230 | 220～230 | 200～210 | 180～190 |  |  |  |  | 21 | 51 | 80 | 2700 | 100 | 60 | R110 | 8 | 1.06 |  | 自動車、電機、工業部品 | 平均分子量はＡＳ分についての重量平均分子量
3094 | ABS | 510SF | 曲げ疲労 |  |  | サーボパルサーEHF-ED50KN-10Ｌ |  |  |  | ISO 178 | 10 | 4 | 80 |  |  | 無 | 50 | 60 | 81 | 3 |  |  |  |  | 1268 |  |  | ダイセルポリマー株式会社 | セビアン V |  | 140000 |  | 射出成形 | 13 | 16.2 |  | 40～60 | 7～14 | 220～230 | 220～230 | 200～210 | 180～190 |  |  |  |  | 21 | 51 | 80 | 2700 | 100 | 60 | R110 | 8 | 1.06 |  | 自動車、電機、工業部品 | 平均分子量はＡＳ分についての重量平均分子量
3095 | ABS | 510SF | 曲げ疲労 |  |  | サーボパルサーEHF-ED50KN-10Ｌ |  |  |  | ISO 178 | 10 | 4 | 80 |  |  | 無 | 50 | 40 | 54 | 3 |  |  |  |  | 12824 |  |  | ダイセルポリマー株式会社 | セビアン V |  | 140000 |  | 射出成形 | 13 | 16.2 |  | 40～60 | 7～14 | 220～230 | 220～230 | 200～210 | 180～190 |  |  |  |  | 21 | 51 | 80 | 2700 | 100 | 60 | R110 | 8 | 1.06 |  | 自動車、電機、工業部品 | 平均分子量はＡＳ分についての重量平均分子量
3096 | ABS | 510SF | 曲げ疲労 |  |  | サーボパルサーEHF-ED50KN-10Ｌ |  |  |  | ISO 178 | 10 | 4 | 80 |  |  | 無 | 23 | 80 | 109 | 3 |  |  |  |  | 1246 |  |  | ダイセルポリマー株式会社 | セビアン V |  | 140000 |  | 射出成形 | 13 | 16.2 |  | 40～60 | 7～14 | 220～230 | 220～230 | 200～210 | 180～190 |  |  |  |  | 21 | 51 | 80 | 2700 | 100 | 60 | R110 | 8 | 1.06 |  | 自動車、電機、工業部品 | 平均分子量はＡＳ分についての重量平均分子量
3097 | ABS | 510SF | 曲げ疲労 |  |  | サーボパルサーEHF-ED50KN-10Ｌ |  |  |  | ISO 178 | 10 | 4 | 80 |  |  | 無 | 23 | 60 | 81 | 3 |  |  |  |  | 4745 |  |  | ダイセルポリマー株式会社 | セビアン V |  | 140000 |  | 射出成形 | 13 | 16.2 |  | 40～60 | 7～14 | 220～230 | 220～230 | 200～210 | 180～190 |  |  |  |  | 21 | 51 | 80 | 2700 | 100 | 60 | R110 | 8 | 1.06 |  | 自動車、電機、工業部品 | 平均分子量はＡＳ分についての重量平均分子量
3098 | ABS | 510SF | 曲げ疲労 |  |  | サーボパルサーEHF-ED50KN-10Ｌ |  |  |  | ISO 178 | 10 | 4 | 80 |  |  | 無 | 23 | 40 | 54 | 3 |  |  |  |  | 73358 |  |  | ダイセルポリマー株式会社 | セビアン V |  | 140000 |  | 射出成形 | 13 | 16.2 |  | 40～60 | 7～14 | 220～230 | 220～230 | 200～210 | 180～190 |  |  |  |  | 21 | 51 | 80 | 2700 | 100 | 60 | R110 | 8 | 1.06 |  | 自動車、電機、工業部品 | 平均分子量はＡＳ分についての重量平均分子量
3099 | ABS | 510SF | 曲げ疲労 |  |  | サーボパルサーEHF-ED50KN-10Ｌ |  |  |  | ISO 178 | 10 | 4 | 80 |  |  | 無 | 0 | 80 | 109 | 3 |  |  |  |  | 4300 |  |  | ダイセルポリマー株式会社 | セビアン V |  | 140000 |  | 射出成形 | 13 | 16.2 |  | 40～60 | 7～14 | 220～230 | 220～230 | 200～210 | 180～190 |  |  |  |  | 21 | 51 | 80 | 2700 | 100 | 60 | R110 | 8 | 1.06 |  | 自動車、電機、工業部品 | 平均分子量はＡＳ分についての重量平均分子量
3100 | ABS | 510SF | 曲げ疲労 |  |  | サーボパルサーEHF-ED50KN-10Ｌ |  |  |  | ISO 178 | 10 | 4 | 80 |  |  | 無 | 0 | 60 | 81 | 3 |  |  |  |  | 23116 |  |  | ダイセルポリマー株式会社 | セビアン V |  | 140000 |  | 射出成形 | 13 | 16.2 |  | 40～60 | 7～14 | 220～230 | 220～230 | 200～210 | 180～190 |  |  |  |  | 21 | 51 | 80 | 2700 | 100 | 60 | R110 | 8 | 1.06 |  | 自動車、電機、工業部品 | 平均分子量はＡＳ分についての重量平均分子量
3101 | ABS | 420 | 引張疲労 |  |  | サーボパルサーEHF-ED50KN-10Ｌ |  |  | CT |  | 32 | 8 |  |  |  | 無 | 50 | 80 | 960 | 3 |  |  |  |  | 20 |  |  | ダイセルポリマー株式会社 | セビアン V |  | 120000 |  | 射出成形 | 13 | 16.2 |  | 40～60 | 7～14 | 230～240 | 230～240 | 210～220 | 200～210 |  |  |  |  | 2 | 51 | 75 | 2500 | 150 | 80 | R112 | 8 | 1.05 |  | 自動車・電気部品 | 平均分子量はＡＳ分についての重量平均分子量
3102 | ABS | 420 | 引張疲労 |  |  | サーボパルサーEHF-ED50KN-10Ｌ |  |  | CT |  | 32 | 8 |  |  |  | 無 | 50 | 60 | 720 | 3 |  |  |  |  | 82 |  |  | ダイセルポリマー株式会社 | セビアン V |  | 120000 |  | 射出成形 | 13 | 16.2 |  | 40～60 | 7～14 | 230～240 | 230～240 | 210～220 | 200～210 |  |  |  |  | 2 | 51 | 75 | 2500 | 150 | 80 | R112 | 8 | 1.05 |  | 自動車・電気部品 | 平均分子量はＡＳ分についての重量平均分子量
3103 | ABS | 420 | 引張疲労 |  |  | サーボパルサーEHF-ED50KN-10Ｌ |  |  | CT |  | 32 | 8 |  |  |  | 無 | 50 | 40 | 480 | 3 |  |  |  |  | 833 |  |  | ダイセルポリマー株式会社 | セビアン V |  | 120000 |  | 射出成形 | 13 | 16.2 |  | 40～60 | 7～14 | 230～240 | 230～240 | 210～220 | 200～210 |  |  |  |  | 2 | 51 | 75 | 2500 | 150 | 80 | R112 | 8 | 1.05 |  | 自動車・電気部品 | 平均分子量はＡＳ分についての重量平均分子量
3104 | ABS | 420 | 引張疲労 |  |  | サーボパルサーEHF-ED50KN-10Ｌ |  |  | CT |  | 32 | 8 |  |  |  | 無 | 50 | 20 | 240 | 3 |  |  |  |  | 11288 |  |  | ダイセルポリマー株式会社 | セビアン V |  | 120000 |  | 射出成形 | 13 | 16.2 |  | 40～60 | 7～14 | 230～240 | 230～240 | 210～220 | 200～210 |  |  |  |  | 2 | 51 | 75 | 2500 | 150 | 80 | R112 | 8 | 1.05 |  | 自動車・電気部品 | 平均分子量はＡＳ分についての重量平均分子量
3105 | ABS | 420 | 引張疲労 |  |  | サーボパルサーEHF-ED50KN-10Ｌ |  |  | CT |  | 32 | 8 |  |  |  | 無 | 23 | 80 | 960 | 3 |  |  |  |  | 25 |  |  | ダイセルポリマー株式会社 | セビアン V |  | 120000 |  | 射出成形 | 13 | 16.2 |  | 40～60 | 7～14 | 230～240 | 230～240 | 210～220 | 200～210 |  |  |  |  | 2 | 51 | 75 | 2500 | 150 | 80 | R112 | 8 | 1.05 |  | 自動車・電気部品 | 平均分子量はＡＳ分についての重量平均分子量
3106 | ABS | 420 | 引張疲労 |  |  | サーボパルサーEHF-ED50KN-10Ｌ |  |  | CT |  | 32 | 8 |  |  |  | 無 | 23 | 60 | 720 | 3 |  |  |  |  | 158 |  |  | ダイセルポリマー株式会社 | セビアン V |  | 120000 |  | 射出成形 | 13 | 16.2 |  | 40～60 | 7～14 | 230～240 | 230～240 | 210～220 | 200～210 |  |  |  |  | 2 | 51 | 75 | 2500 | 150 | 80 | R112 | 8 | 1.05 |  | 自動車・電気部品 | 平均分子量はＡＳ分についての重量平均分子量
3107 | ABS | 420 | 引張疲労 |  |  | サーボパルサーEHF-ED50KN-10Ｌ |  |  | CT |  | 32 | 8 |  |  |  | 無 | 23 | 40 | 480 | 3 |  |  |  |  | 1561 |  |  | ダイセルポリマー株式会社 | セビアン V |  | 120000 |  | 射出成形 | 13 | 16.2 |  | 40～60 | 7～14 | 230～240 | 230～240 | 210～220 | 200～210 |  |  |  |  | 2 | 51 | 75 | 2500 | 150 | 80 | R112 | 8 | 1.05 |  | 自動車・電気部品 | 平均分子量はＡＳ分についての重量平均分子量
3108 | ABS | 420 | 引張疲労 |  |  | サーボパルサーEHF-ED50KN-10Ｌ |  |  | CT |  | 32 | 8 |  |  |  | 無 | 23 | 20 | 240 | 3 |  |  |  |  | 38573 |  |  | ダイセルポリマー株式会社 | セビアン V |  | 120000 |  | 射出成形 | 13 | 16.2 |  | 40～60 | 7～14 | 230～240 | 230～240 | 210～220 | 200～210 |  |  |  |  | 2 | 51 | 75 | 2500 | 150 | 80 | R112 | 8 | 1.05 |  | 自動車・電気部品 | 平均分子量はＡＳ分についての重量平均分子量
3109 | ABS | 420 | 引張疲労 |  |  | サーボパルサーEHF-ED50KN-10Ｌ |  |  | CT |  | 32 | 8 |  |  |  | 無 | 0 | 80 | 960 | 3 |  |  |  |  | 34 |  |  | ダイセルポリマー株式会社 | セビアン V |  | 120000 |  | 射出成形 | 13 | 16.2 |  | 40～60 | 7～14 | 230～240 | 230～240 | 210～220 | 200～210 |  |  |  |  | 2 | 51 | 75 | 2500 | 150 | 80 | R112 | 8 | 1.05 |  | 自動車・電気部品 | 平均分子量はＡＳ分についての重量平均分子量
3110 | ABS | 420 | 引張疲労 |  |  | サーボパルサーEHF-ED50KN-10Ｌ |  |  | CT |  | 32 | 8 |  |  |  | 無 | 0 | 60 | 720 | 3 |  |  |  |  | 153 |  |  | ダイセルポリマー株式会社 | セビアン V |  | 120000 |  | 射出成形 | 13 | 16.2 |  | 40～60 | 7～14 | 230～240 | 230～240 | 210～220 | 200～210 |  |  |  |  | 2 | 51 | 75 | 2500 | 150 | 80 | R112 | 8 | 1.05 |  | 自動車・電気部品 | 平均分子量はＡＳ分についての重量平均分子量
3111 | ABS | 420 | 引張疲労 |  |  | サーボパルサーEHF-ED50KN-10Ｌ |  |  | CT |  | 32 | 8 |  |  |  | 無 | 0 | 40 | 480 | 3 |  |  |  |  | 2215 |  |  | ダイセルポリマー株式会社 | セビアン V |  | 120000 |  | 射出成形 | 13 | 16.2 |  | 40～60 | 7～14 | 230～240 | 230～240 | 210～220 | 200～210 |  |  |  |  | 2 | 51 | 75 | 2500 | 150 | 80 | R112 | 8 | 1.05 |  | 自動車・電気部品 | 平均分子量はＡＳ分についての重量平均分子量
3112 | ABS | 420 | 引張疲労 |  |  | サーボパルサーEHF-ED50KN-10Ｌ |  |  | CT |  | 32 | 8 |  |  |  | 無 | 0 | 20 | 240 | 3 |  |  |  |  | 45344 |  |  | ダイセルポリマー株式会社 | セビアン V |  | 120000 |  | 射出成形 | 13 | 16.2 |  | 40～60 | 7～14 | 230～240 | 230～240 | 210～220 | 200～210 |  |  |  |  | 2 | 51 | 75 | 2500 | 150 | 80 | R112 | 8 | 1.05 |  | 自動車・電気部品 | 平均分子量はＡＳ分についての重量平均分子量
3113 | ABS | SER91 | 引張疲労 |  |  | サーボパルサーEHF-ED50KN-10Ｌ |  |  | CT |  | 32 | 8 |  |  |  | 無 | 50 | 80 | 856 | 3 |  |  |  |  | 26 |  |  | ダイセルポリマー株式会社 | セビアン |  | 120000 |  | 射出成形 | 13 | 16.2 |  | 40～60 | 7～14 | 220～230 | 220～230 | 200～210 | 180～190 |  |  |  |  | 20 | 45 | 70 | 2300 | 130 | 70 | R110 | 8 | 1.19 |  | 電機・事務機など難燃性を要求される部品 | 平均分子量はＡＳ分についての重量平均分子量
3114 | ABS | SER91 | 引張疲労 |  |  | サーボパルサーEHF-ED50KN-10Ｌ |  |  | CT |  | 32 | 8 |  |  |  | 無 | 50 | 60 | 642 | 3 |  |  |  |  | 102 |  |  | ダイセルポリマー株式会社 | セビアン |  | 120000 |  | 射出成形 | 13 | 16.2 |  | 40～60 | 7～14 | 220～230 | 220～230 | 200～210 | 180～190 |  |  |  |  | 20 | 45 | 70 | 2300 | 130 | 70 | R110 | 8 | 1.19 |  | 電機・事務機など難燃性を要求される部品 | 平均分子量はＡＳ分についての重量平均分子量
3115 | ABS | SER91 | 引張疲労 |  |  | サーボパルサーEHF-ED50KN-10Ｌ |  |  | CT |  | 32 | 8 |  |  |  | 無 | 50 | 40 | 428 | 3 |  |  |  |  | 635 |  |  | ダイセルポリマー株式会社 | セビアン |  | 120000 |  | 射出成形 | 13 | 16.2 |  | 40～60 | 7～14 | 220～230 | 220～230 | 200～210 | 180～190 |  |  |  |  | 20 | 45 | 70 | 2300 | 130 | 70 | R110 | 8 | 1.19 |  | 電機・事務機など難燃性を要求される部品 | 平均分子量はＡＳ分についての重量平均分子量
3116 | ABS | SER91 | 引張疲労 |  |  | サーボパルサーEHF-ED50KN-10Ｌ |  |  | CT |  | 32 | 8 |  |  |  | 無 | 50 | 20 | 214 | 3 |  |  |  |  | 6218 |  |  | ダイセルポリマー株式会社 | セビアン |  | 120000 |  | 射出成形 | 13 | 16.2 |  | 40～60 | 7～14 | 220～230 | 220～230 | 200～210 | 180～190 |  |  |  |  | 20 | 45 | 70 | 2300 | 130 | 70 | R110 | 8 | 1.19 |  | 電機・事務機など難燃性を要求される部品 | 平均分子量はＡＳ分についての重量平均分子量
3117 | ABS | SER91 | 引張疲労 |  |  | サーボパルサーEHF-ED50KN-10Ｌ |  |  | CT |  | 32 | 8 |  |  |  | 無 | 23 | 80 | 856 | 3 |  |  |  |  | 35 |  |  | ダイセルポリマー株式会社 | セビアン |  | 120000 |  | 射出成形 | 13 | 16.2 |  | 40～60 | 7～14 | 220～230 | 220～230 | 200～210 | 180～190 |  |  |  |  | 20 | 45 | 70 | 2300 | 130 | 70 | R110 | 8 | 1.19 |  | 電機・事務機など難燃性を要求される部品 | 平均分子量はＡＳ分についての重量平均分子量
3118 | ABS | SER91 | 引張疲労 |  |  | サーボパルサーEHF-ED50KN-10Ｌ |  |  | CT |  | 32 | 8 |  |  |  | 無 | 23 | 60 | 642 | 3 |  |  |  |  | 154 |  |  | ダイセルポリマー株式会社 | セビアン |  | 120000 |  | 射出成形 | 13 | 16.2 |  | 40～60 | 7～14 | 220～230 | 220～230 | 200～210 | 180～190 |  |  |  |  | 20 | 45 | 70 | 2300 | 130 | 70 | R110 | 8 | 1.19 |  | 電機・事務機など難燃性を要求される部品 | 平均分子量はＡＳ分についての重量平均分子量
3119 | ABS | SER91 | 引張疲労 |  |  | サーボパルサーEHF-ED50KN-10Ｌ |  |  | CT |  | 32 | 8 |  |  |  | 無 | 23 | 40 | 428 | 3 |  |  |  |  | 788 |  |  | ダイセルポリマー株式会社 | セビアン |  | 120000 |  | 射出成形 | 13 | 16.2 |  | 40～60 | 7～14 | 220～230 | 220～230 | 200～210 | 180～190 |  |  |  |  | 20 | 45 | 70 | 2300 | 130 | 70 | R110 | 8 | 1.19 |  | 電機・事務機など難燃性を要求される部品 | 平均分子量はＡＳ分についての重量平均分子量
3120 | ABS | SER91 | 引張疲労 |  |  | サーボパルサーEHF-ED50KN-10Ｌ |  |  | CT |  | 32 | 8 |  |  |  | 無 | 23 | 20 | 214 | 3 |  |  |  |  | 25155 |  |  | ダイセルポリマー株式会社 | セビアン |  | 120000 |  | 射出成形 | 13 | 16.2 |  | 40～60 | 7～14 | 220～230 | 220～230 | 200～210 | 180～190 |  |  |  |  | 20 | 45 | 70 | 2300 | 130 | 70 | R110 | 8 | 1.19 |  | 電機・事務機など難燃性を要求される部品 | 平均分子量はＡＳ分についての重量平均分子量
3121 | ABS | SER91 | 引張疲労 |  |  | サーボパルサーEHF-ED50KN-10Ｌ |  |  | CT |  | 32 | 8 |  |  |  | 無 | 0 | 80 | 856 | 3 |  |  |  |  | 30 |  |  | ダイセルポリマー株式会社 | セビアン |  | 120000 |  | 射出成形 | 13 | 16.2 |  | 40～60 | 7～14 | 220～230 | 220～230 | 200～210 | 180～190 |  |  |  |  | 20 | 45 | 70 | 2300 | 130 | 70 | R110 | 8 | 1.19 |  | 電機・事務機など難燃性を要求される部品 | 平均分子量はＡＳ分についての重量平均分子量
3122 | ABS | SER91 | 引張疲労 |  |  | サーボパルサーEHF-ED50KN-10Ｌ |  |  | CT |  | 32 | 8 |  |  |  | 無 | 0 | 60 | 642 | 3 |  |  |  |  | 201 |  |  | ダイセルポリマー株式会社 | セビアン |  | 120000 |  | 射出成形 | 13 | 16.2 |  | 40～60 | 7～14 | 220～230 | 220～230 | 200～210 | 180～190 |  |  |  |  | 20 | 45 | 70 | 2300 | 130 | 70 | R110 | 8 | 1.19 |  | 電機・事務機など難燃性を要求される部品 | 平均分子量はＡＳ分についての重量平均分子量
3123 | ABS | SER91 | 引張疲労 |  |  | サーボパルサーEHF-ED50KN-10Ｌ |  |  | CT |  | 32 | 8 |  |  |  | 無 | 0 | 40 | 428 | 3 |  |  |  |  | 1136 |  |  | ダイセルポリマー株式会社 | セビアン |  | 120000 |  | 射出成形 | 13 | 16.2 |  | 40～60 | 7～14 | 220～230 | 220～230 | 200～210 | 180～190 |  |  |  |  | 20 | 45 | 70 | 2300 | 130 | 70 | R110 | 8 | 1.19 |  | 電機・事務機など難燃性を要求される部品 | 平均分子量はＡＳ分についての重量平均分子量
3124 | ABS | SER91 | 引張疲労 |  |  | サーボパルサーEHF-ED50KN-10Ｌ |  |  | CT |  | 32 | 8 |  |  |  | 無 | 0 | 20 | 214 | 3 |  |  |  |  | 44370 |  |  | ダイセルポリマー株式会社 | セビアン |  | 120000 |  | 射出成形 | 13 | 16.2 |  | 40～60 | 7～14 | 220～230 | 220～230 | 200～210 | 180～190 |  |  |  |  | 20 | 45 | 70 | 2300 | 130 | 70 | R110 | 8 | 1.19 |  | 電機・事務機など難燃性を要求される部品 | 平均分子量はＡＳ分についての重量平均分子量
3125 | ABS | 510SF | 引張疲労 |  |  | サーボパルサーEHF-ED50KN-10Ｌ |  |  | CT |  | 32 | 8 |  |  |  | 無 | 50 | 80 | 907 | 3 |  |  |  |  | 23 |  |  | ダイセルポリマー株式会社 | セビアン V |  | 140000 |  | 射出成形 | 13 | 16.2 |  | 40～60 | 7～14 | 220～230 | 220～230 | 200～210 | 180～190 |  |  |  |  | 21 | 51 | 80 | 2700 | 100 | 60 | R110 | 8 | 1.06 |  | 自動車、電機、工業部品 | 平均分子量はＡＳ分についての重量平均分子量
3126 | ABS | 510SF | 引張疲労 |  |  | サーボパルサーEHF-ED50KN-10Ｌ |  |  | CT |  | 32 | 8 |  |  |  | 無 | 50 | 60 | 681 | 3 |  |  |  |  | 111 |  |  | ダイセルポリマー株式会社 | セビアン V |  | 140000 |  | 射出成形 | 13 | 16.2 |  | 40～60 | 7～14 | 220～230 | 220～230 | 200～210 | 180～190 |  |  |  |  | 21 | 51 | 80 | 2700 | 100 | 60 | R110 | 8 | 1.06 |  | 自動車、電機、工業部品 | 平均分子量はＡＳ分についての重量平均分子量
3127 | ABS | 510SF | 引張疲労 |  |  | サーボパルサーEHF-ED50KN-10Ｌ |  |  | CT |  | 32 | 8 |  |  |  | 無 | 50 | 40 | 454 | 3 |  |  |  |  | 689 |  |  | ダイセルポリマー株式会社 | セビアン V |  | 140000 |  | 射出成形 | 13 | 16.2 |  | 40～60 | 7～14 | 220～230 | 220～230 | 200～210 | 180～190 |  |  |  |  | 21 | 51 | 80 | 2700 | 100 | 60 | R110 | 8 | 1.06 |  | 自動車、電機、工業部品 | 平均分子量はＡＳ分についての重量平均分子量
3128 | ABS | 510SF | 引張疲労 |  |  | サーボパルサーEHF-ED50KN-10Ｌ |  |  | CT |  | 32 | 8 |  |  |  | 無 | 50 | 20 | 227 | 3 |  |  |  |  | 6188 |  |  | ダイセルポリマー株式会社 | セビアン V |  | 140000 |  | 射出成形 | 13 | 16.2 |  | 40～60 | 7～14 | 220～230 | 220～230 | 200～210 | 180～190 |  |  |  |  | 21 | 51 | 80 | 2700 | 100 | 60 | R110 | 8 | 1.06 |  | 自動車、電機、工業部品 | 平均分子量はＡＳ分についての重量平均分子量
3129 | ABS | 510SF | 引張疲労 |  |  | サーボパルサーEHF-ED50KN-10Ｌ |  |  | CT |  | 32 | 8 |  |  |  | 無 | 23 | 80 | 907 | 3 |  |  |  |  | 52 |  |  | ダイセルポリマー株式会社 | セビアン V |  | 140000 |  | 射出成形 | 13 | 16.2 |  | 40～60 | 7～14 | 220～230 | 220～230 | 200～210 | 180～190 |  |  |  |  | 21 | 51 | 80 | 2700 | 100 | 60 | R110 | 8 | 1.06 |  | 自動車、電機、工業部品 | 平均分子量はＡＳ分についての重量平均分子量
3130 | ABS | 510SF | 引張疲労 |  |  | サーボパルサーEHF-ED50KN-10Ｌ |  |  | CT |  | 32 | 8 |  |  |  | 無 | 23 | 60 | 681 | 3 |  |  |  |  | 281 |  |  | ダイセルポリマー株式会社 | セビアン V |  | 140000 |  | 射出成形 | 13 | 16.2 |  | 40～60 | 7～14 | 220～230 | 220～230 | 200～210 | 180～190 |  |  |  |  | 21 | 51 | 80 | 2700 | 100 | 60 | R110 | 8 | 1.06 |  | 自動車、電機、工業部品 | 平均分子量はＡＳ分についての重量平均分子量
3131 | ABS | 510SF | 引張疲労 |  |  | サーボパルサーEHF-ED50KN-10Ｌ |  |  | CT |  | 32 | 8 |  |  |  | 無 | 23 | 40 | 454 | 3 |  |  |  |  | 1485 |  |  | ダイセルポリマー株式会社 | セビアン V |  | 140000 |  | 射出成形 | 13 | 16.2 |  | 40～60 | 7～14 | 220～230 | 220～230 | 200～210 | 180～190 |  |  |  |  | 21 | 51 | 80 | 2700 | 100 | 60 | R110 | 8 | 1.06 |  | 自動車、電機、工業部品 | 平均分子量はＡＳ分についての重量平均分子量
3132 | ABS | 510SF | 引張疲労 |  |  | サーボパルサーEHF-ED50KN-10Ｌ |  |  | CT |  | 32 | 8 |  |  |  | 無 | 23 | 20 | 227 | 3 |  |  |  |  | 15815 |  |  | ダイセルポリマー株式会社 | セビアン V |  | 140000 |  | 射出成形 | 13 | 16.2 |  | 40～60 | 7～14 | 220～230 | 220～230 | 200～210 | 180～190 |  |  |  |  | 21 | 51 | 80 | 2700 | 100 | 60 | R110 | 8 | 1.06 |  | 自動車、電機、工業部品 | 平均分子量はＡＳ分についての重量平均分子量
3133 | ABS | 510SF | 引張疲労 |  |  | サーボパルサーEHF-ED50KN-10Ｌ |  |  | CT |  | 32 | 8 |  |  |  | 無 | 0 | 80 | 907 | 3 |  |  |  |  | 64 |  |  | ダイセルポリマー株式会社 | セビアン V |  | 140000 |  | 射出成形 | 13 | 16.2 |  | 40～60 | 7～14 | 220～230 | 220～230 | 200～210 | 180～190 |  |  |  |  | 21 | 51 | 80 | 2700 | 100 | 60 | R110 | 8 | 1.06 |  | 自動車、電機、工業部品 | 平均分子量はＡＳ分についての重量平均分子量
3134 | ABS | 510SF | 引張疲労 |  |  | サーボパルサーEHF-ED50KN-10Ｌ |  |  | CT |  | 32 | 8 |  |  |  | 無 | 0 | 60 | 681 | 3 |  |  |  |  | 410 |  |  | ダイセルポリマー株式会社 | セビアン V |  | 140000 |  | 射出成形 | 13 | 16.2 |  | 40～60 | 7～14 | 220～230 | 220～230 | 200～210 | 180～190 |  |  |  |  | 21 | 51 | 80 | 2700 | 100 | 60 | R110 | 8 | 1.06 |  | 自動車、電機、工業部品 | 平均分子量はＡＳ分についての重量平均分子量
3135 | ABS | 510SF | 引張疲労 |  |  | サーボパルサーEHF-ED50KN-10Ｌ |  |  | CT |  | 32 | 8 |  |  |  | 無 | 0 | 40 | 454 | 3 |  |  |  |  | 488 |  |  | ダイセルポリマー株式会社 | セビアン V |  | 140000 |  | 射出成形 | 13 | 16.2 |  | 40～60 | 7～14 | 220～230 | 220～230 | 200～210 | 180～190 |  |  |  |  | 21 | 51 | 80 | 2700 | 100 | 60 | R110 | 8 | 1.06 |  | 自動車、電機、工業部品 | 平均分子量はＡＳ分についての重量平均分子量
3136 | ABS | 510SF | 引張疲労 |  |  | サーボパルサーEHF-ED50KN-10Ｌ |  |  | CT |  | 32 | 8 |  |  |  | 無 | 0 | 20 | 227 | 3 |  |  |  |  | 78640 |  |  | ダイセルポリマー株式会社 | セビアン V |  | 140000 |  | 射出成形 | 13 | 16.2 |  | 40～60 | 7～14 | 220～230 | 220～230 | 200～210 | 180～190 |  |  |  |  | 21 | 51 | 80 | 2700 | 100 | 60 | R110 | 8 | 1.06 |  | 自動車、電機、工業部品 | 平均分子量はＡＳ分についての重量平均分子量
3137 | ABS | 510SF | 曲げ疲労 |  |  | サーボパルサーEHF-ED50KN-10Ｌ |  |  |  | ISO 178 | 10 | 4 | 80 |  |  | 無 | 50 | 40 | 54 | 20 |  |  |  |  | 2606352 |  |  | ダイセルポリマー株式会社 | セビアン V |  | 140000 |  | 射出成形 | 13 | 16.2 |  | 40～60 | 7～14 | 220～230 | 220～230 | 200～210 | 180～190 |  |  |  |  | 21 | 51 | 80 | 2700 | 100 | 60 | R110 | 8 | 1.06 |  | 自動車、電機、工業部品 | 平均分子量はＡＳ分についての重量平均分子量
3138 | ABS | 420 | 引張疲労 |  |  | サーボパルサーEHF-ED50KN-10Ｌ |  |  | CT |  | 32 | 8 |  |  |  | 無 | 50 | 80 | 960 | 20 |  |  |  |  | 88 |  |  | ダイセルポリマー株式会社 | セビアン V |  | 120000 |  | 射出成形 | 13 | 16.2 |  | 40～60 | 7～14 | 230～240 | 230～240 | 210～220 | 200～210 |  |  |  |  | 2 | 51 | 75 | 2500 | 150 | 80 | R112 | 8 | 1.05 |  | 自動車・電気部品 | 平均分子量はＡＳ分についての重量平均分子量
3139 | ABS | 420 | 引張疲労 |  |  | サーボパルサーEHF-ED50KN-10Ｌ |  |  | CT |  | 32 | 8 |  |  |  | 無 | 50 | 60 | 720 | 20 |  |  |  |  | 219 |  |  | ダイセルポリマー株式会社 | セビアン V |  | 120000 |  | 射出成形 | 13 | 16.2 |  | 40～60 | 7～14 | 230～240 | 230～240 | 210～220 | 200～210 |  |  |  |  | 2 | 51 | 75 | 2500 | 150 | 80 | R112 | 8 | 1.05 |  | 自動車・電気部品 | 平均分子量はＡＳ分についての重量平均分子量
3140 | ABS | 420 | 引張疲労 |  |  | サーボパルサーEHF-ED50KN-10Ｌ |  |  | CT |  | 32 | 8 |  |  |  | 無 | 50 | 40 | 480 | 20 |  |  |  |  | 844 |  |  | ダイセルポリマー株式会社 | セビアン V |  | 120000 |  | 射出成形 | 13 | 16.2 |  | 40～60 | 7～14 | 230～240 | 230～240 | 210～220 | 200～210 |  |  |  |  | 2 | 51 | 75 | 2500 | 150 | 80 | R112 | 8 | 1.05 |  | 自動車・電気部品 | 平均分子量はＡＳ分についての重量平均分子量
3141 | ABS | 420 | 引張疲労 |  |  | サーボパルサーEHF-ED50KN-10Ｌ |  |  | CT |  | 32 | 8 |  |  |  | 無 | 50 | 20 | 240 | 20 |  |  |  |  | 16381 |  |  | ダイセルポリマー株式会社 | セビアン V |  | 120000 |  | 射出成形 | 13 | 16.2 |  | 40～60 | 7～14 | 230～240 | 230～240 | 210～220 | 200～210 |  |  |  |  | 2 | 51 | 75 | 2500 | 150 | 80 | R112 | 8 | 1.05 |  | 自動車・電気部品 | 平均分子量はＡＳ分についての重量平均分子量
3142 | ABS | 420 | 引張疲労 |  |  | サーボパルサーEHF-ED50KN-10Ｌ |  |  | CT |  | 32 | 8 |  |  |  | 無 | 23 | 80 | 960 | 20 |  |  |  |  | 104 |  |  | ダイセルポリマー株式会社 | セビアン V |  | 120000 |  | 射出成形 | 13 | 16.2 |  | 40～60 | 7～14 | 230～240 | 230～240 | 210～220 | 200～210 |  |  |  |  | 2 | 51 | 75 | 2500 | 150 | 80 | R112 | 8 | 1.05 |  | 自動車・電気部品 | 平均分子量はＡＳ分についての重量平均分子量
3143 | ABS | 420 | 引張疲労 |  |  | サーボパルサーEHF-ED50KN-10Ｌ |  |  | CT |  | 32 | 8 |  |  |  | 無 | 23 | 60 | 720 | 20 |  |  |  |  | 304 |  |  | ダイセルポリマー株式会社 | セビアン V |  | 120000 |  | 射出成形 | 13 | 16.2 |  | 40～60 | 7～14 | 230～240 | 230～240 | 210～220 | 200～210 |  |  |  |  | 2 | 51 | 75 | 2500 | 150 | 80 | R112 | 8 | 1.05 |  | 自動車・電気部品 | 平均分子量はＡＳ分についての重量平均分子量
3144 | ABS | 420 | 引張疲労 |  |  | サーボパルサーEHF-ED50KN-10Ｌ |  |  | CT |  | 32 | 8 |  |  |  | 無 | 23 | 40 | 480 | 20 |  |  |  |  | 1874 |  |  | ダイセルポリマー株式会社 | セビアン V |  | 120000 |  | 射出成形 | 13 | 16.2 |  | 40～60 | 7～14 | 230～240 | 230～240 | 210～220 | 200～210 |  |  |  |  | 2 | 51 | 75 | 2500 | 150 | 80 | R112 | 8 | 1.05 |  | 自動車・電気部品 | 平均分子量はＡＳ分についての重量平均分子量
3145 | ABS | 420 | 引張疲労 |  |  | サーボパルサーEHF-ED50KN-10Ｌ |  |  | CT |  | 32 | 8 |  |  |  | 無 | 23 | 20 | 240 | 20 |  |  |  |  | 29891 |  |  | ダイセルポリマー株式会社 | セビアン V |  | 120000 |  | 射出成形 | 13 | 16.2 |  | 40～60 | 7～14 | 230～240 | 230～240 | 210～220 | 200～210 |  |  |  |  | 2 | 51 | 75 | 2500 | 150 | 80 | R112 | 8 | 1.05 |  | 自動車・電気部品 | 平均分子量はＡＳ分についての重量平均分子量
3146 | ABS | 420 | 引張疲労 |  |  | サーボパルサーEHF-ED50KN-10Ｌ |  |  | CT |  | 32 | 8 |  |  |  | 無 | 0 | 80 | 960 | 20 |  |  |  |  | 104 |  |  | ダイセルポリマー株式会社 | セビアン V |  | 120000 |  | 射出成形 | 13 | 16.2 |  | 40～60 | 7～14 | 230～240 | 230～240 | 210～220 | 200～210 |  |  |  |  | 2 | 51 | 75 | 2500 | 150 | 80 | R112 | 8 | 1.05 |  | 自動車・電気部品 | 平均分子量はＡＳ分についての重量平均分子量
3147 | ABS | 420 | 引張疲労 |  |  | サーボパルサーEHF-ED50KN-10Ｌ |  |  | CT |  | 32 | 8 |  |  |  | 無 | 0 | 60 | 720 | 20 |  |  |  |  | 160 |  |  | ダイセルポリマー株式会社 | セビアン V |  | 120000 |  | 射出成形 | 13 | 16.2 |  | 40～60 | 7～14 | 230～240 | 230～240 | 210～220 | 200～210 |  |  |  |  | 2 | 51 | 75 | 2500 | 150 | 80 | R112 | 8 | 1.05 |  | 自動車・電気部品 | 平均分子量はＡＳ分についての重量平均分子量
3148 | ABS | 420 | 引張疲労 |  |  | サーボパルサーEHF-ED50KN-10Ｌ |  |  | CT |  | 32 | 8 |  |  |  | 無 | 0 | 40 | 480 | 20 |  |  |  |  | 2262 |  |  | ダイセルポリマー株式会社 | セビアン V |  | 120000 |  | 射出成形 | 13 | 16.2 |  | 40～60 | 7～14 | 230～240 | 230～240 | 210～220 | 200～210 |  |  |  |  | 2 | 51 | 75 | 2500 | 150 | 80 | R112 | 8 | 1.05 |  | 自動車・電気部品 | 平均分子量はＡＳ分についての重量平均分子量
3149 | ABS | 420 | 引張疲労 |  |  | サーボパルサーEHF-ED50KN-10Ｌ |  |  | CT |  | 32 | 8 |  |  |  | 無 | 0 | 20 | 240 | 20 |  |  |  |  | 33111 |  |  | ダイセルポリマー株式会社 | セビアン V |  | 120000 |  | 射出成形 | 13 | 16.2 |  | 40～60 | 7～14 | 230～240 | 230～240 | 210～220 | 200～210 |  |  |  |  | 2 | 51 | 75 | 2500 | 150 | 80 | R112 | 8 | 1.05 |  | 自動車・電気部品 | 平均分子量はＡＳ分についての重量平均分子量
3150 | ABS | SER91 | 引張疲労 |  |  | サーボパルサーEHF-ED50KN-10Ｌ |  |  | CT |  | 32 | 8 |  |  |  | 無 | 50 | 80 | 856 | 20 |  |  |  |  | 45 |  |  | ダイセルポリマー株式会社 | セビアン |  | 120000 |  | 射出成形 | 13 | 16.2 |  | 40～60 | 7～14 | 220～230 | 220～230 | 200～210 | 180～190 |  |  |  |  | 20 | 45 | 70 | 2300 | 130 | 70 | R110 | 8 | 1.19 |  | 電機・事務機など難燃性を要求される部品 | 平均分子量はＡＳ分についての重量平均分子量
3151 | ABS | SER91 | 引張疲労 |  |  | サーボパルサーEHF-ED50KN-10Ｌ |  |  | CT |  | 32 | 8 |  |  |  | 無 | 50 | 60 | 642 | 20 |  |  |  |  | 158 |  |  | ダイセルポリマー株式会社 | セビアン |  | 120000 |  | 射出成形 | 13 | 16.2 |  | 40～60 | 7～14 | 220～230 | 220～230 | 200～210 | 180～190 |  |  |  |  | 20 | 45 | 70 | 2300 | 130 | 70 | R110 | 8 | 1.19 |  | 電機・事務機など難燃性を要求される部品 | 平均分子量はＡＳ分についての重量平均分子量
3152 | ABS | SER91 | 引張疲労 |  |  | サーボパルサーEHF-ED50KN-10Ｌ |  |  | CT |  | 32 | 8 |  |  |  | 無 | 50 | 40 | 428 | 20 |  |  |  |  | 826 |  |  | ダイセルポリマー株式会社 | セビアン |  | 120000 |  | 射出成形 | 13 | 16.2 |  | 40～60 | 7～14 | 220～230 | 220～230 | 200～210 | 180～190 |  |  |  |  | 20 | 45 | 70 | 2300 | 130 | 70 | R110 | 8 | 1.19 |  | 電機・事務機など難燃性を要求される部品 | 平均分子量はＡＳ分についての重量平均分子量
3153 | ABS | SER91 | 引張疲労 |  |  | サーボパルサーEHF-ED50KN-10Ｌ |  |  | CT |  | 32 | 8 |  |  |  | 無 | 50 | 20 | 214 | 20 |  |  |  |  | 10139 |  |  | ダイセルポリマー株式会社 | セビアン |  | 120000 |  | 射出成形 | 13 | 16.2 |  | 40～60 | 7～14 | 220～230 | 220～230 | 200～210 | 180～190 |  |  |  |  | 20 | 45 | 70 | 2300 | 130 | 70 | R110 | 8 | 1.19 |  | 電機・事務機など難燃性を要求される部品 | 平均分子量はＡＳ分についての重量平均分子量
3154 | ABS | SER91 | 引張疲労 |  |  | サーボパルサーEHF-ED50KN-10Ｌ |  |  | CT |  | 32 | 8 |  |  |  | 無 | 23 | 80 | 856 | 20 |  |  |  |  | 54 |  |  | ダイセルポリマー株式会社 | セビアン |  | 120000 |  | 射出成形 | 13 | 16.2 |  | 40～60 | 7～14 | 220～230 | 220～230 | 200～210 | 180～190 |  |  |  |  | 20 | 45 | 70 | 2300 | 130 | 70 | R110 | 8 | 1.19 |  | 電機・事務機など難燃性を要求される部品 | 平均分子量はＡＳ分についての重量平均分子量
3155 | ABS | SER91 | 引張疲労 |  |  | サーボパルサーEHF-ED50KN-10Ｌ |  |  | CT |  | 32 | 8 |  |  |  | 無 | 23 | 60 | 642 | 20 |  |  |  |  | 208 |  |  | ダイセルポリマー株式会社 | セビアン |  | 120000 |  | 射出成形 | 13 | 16.2 |  | 40～60 | 7～14 | 220～230 | 220～230 | 200～210 | 180～190 |  |  |  |  | 20 | 45 | 70 | 2300 | 130 | 70 | R110 | 8 | 1.19 |  | 電機・事務機など難燃性を要求される部品 | 平均分子量はＡＳ分についての重量平均分子量
3156 | ABS | SER91 | 引張疲労 |  |  | サーボパルサーEHF-ED50KN-10Ｌ |  |  | CT |  | 32 | 8 |  |  |  | 無 | 23 | 40 | 428 | 20 |  |  |  |  | 1214 |  |  | ダイセルポリマー株式会社 | セビアン |  | 120000 |  | 射出成形 | 13 | 16.2 |  | 40～60 | 7～14 | 220～230 | 220～230 | 200～210 | 180～190 |  |  |  |  | 20 | 45 | 70 | 2300 | 130 | 70 | R110 | 8 | 1.19 |  | 電機・事務機など難燃性を要求される部品 | 平均分子量はＡＳ分についての重量平均分子量
3157 | ABS | SER91 | 引張疲労 |  |  | サーボパルサーEHF-ED50KN-10Ｌ |  |  | CT |  | 32 | 8 |  |  |  | 無 | 23 | 20 | 214 | 20 |  |  |  |  | 45972 |  |  | ダイセルポリマー株式会社 | セビアン |  | 120000 |  | 射出成形 | 13 | 16.2 |  | 40～60 | 7～14 | 220～230 | 220～230 | 200～210 | 180～190 |  |  |  |  | 20 | 45 | 70 | 2300 | 130 | 70 | R110 | 8 | 1.19 |  | 電機・事務機など難燃性を要求される部品 | 平均分子量はＡＳ分についての重量平均分子量
3158 | ABS | SER91 | 引張疲労 |  |  | サーボパルサーEHF-ED50KN-10Ｌ |  |  | CT |  | 32 | 8 |  |  |  | 無 | 0 | 80 | 856 | 20 |  |  |  |  | 50 |  |  | ダイセルポリマー株式会社 | セビアン |  | 120000 |  | 射出成形 | 13 | 16.2 |  | 40～60 | 7～14 | 220～230 | 220～230 | 200～210 | 180～190 |  |  |  |  | 20 | 45 | 70 | 2300 | 130 | 70 | R110 | 8 | 1.19 |  | 電機・事務機など難燃性を要求される部品 | 平均分子量はＡＳ分についての重量平均分子量
3159 | ABS | SER91 | 引張疲労 |  |  | サーボパルサーEHF-ED50KN-10Ｌ |  |  | CT |  | 32 | 8 |  |  |  | 無 | 0 | 60 | 642 | 20 |  |  |  |  | 257 |  |  | ダイセルポリマー株式会社 | セビアン |  | 120000 |  | 射出成形 | 13 | 16.2 |  | 40～60 | 7～14 | 220～230 | 220～230 | 200～210 | 180～190 |  |  |  |  | 20 | 45 | 70 | 2300 | 130 | 70 | R110 | 8 | 1.19 |  | 電機・事務機など難燃性を要求される部品 | 平均分子量はＡＳ分についての重量平均分子量
3160 | ABS | SER91 | 引張疲労 |  |  | サーボパルサーEHF-ED50KN-10Ｌ |  |  | CT |  | 32 | 8 |  |  |  | 無 | 0 | 40 | 428 | 20 |  |  |  |  | 1531 |  |  | ダイセルポリマー株式会社 | セビアン |  | 120000 |  | 射出成形 | 13 | 16.2 |  | 40～60 | 7～14 | 220～230 | 220～230 | 200～210 | 180～190 |  |  |  |  | 20 | 45 | 70 | 2300 | 130 | 70 | R110 | 8 | 1.19 |  | 電機・事務機など難燃性を要求される部品 | 平均分子量はＡＳ分についての重量平均分子量
3161 | ABS | SER91 | 引張疲労 |  |  | サーボパルサーEHF-ED50KN-10Ｌ |  |  | CT |  | 32 | 8 |  |  |  | 無 | 0 | 20 | 214 | 20 |  |  |  |  | 70302 |  |  | ダイセルポリマー株式会社 | セビアン |  | 120000 |  | 射出成形 | 13 | 16.2 |  | 40～60 | 7～14 | 220～230 | 220～230 | 200～210 | 180～190 |  |  |  |  | 20 | 45 | 70 | 2300 | 130 | 70 | R110 | 8 | 1.19 |  | 電機・事務機など難燃性を要求される部品 | 平均分子量はＡＳ分についての重量平均分子量
3162 | ABS | 510SF | 引張疲労 |  |  | サーボパルサーEHF-ED50KN-10Ｌ |  |  | CT |  | 32 | 8 |  |  |  | 無 | 50 | 80 | 907 | 20 |  |  |  |  | 41 |  |  | ダイセルポリマー株式会社 | セビアン V |  | 140000 |  | 射出成形 | 13 | 16.2 |  | 40～60 | 7～14 | 220～230 | 220～230 | 200～210 | 180～190 |  |  |  |  | 21 | 51 | 80 | 2700 | 100 | 60 | R110 | 8 | 1.06 |  | 自動車、電機、工業部品 | 平均分子量はＡＳ分についての重量平均分子量
3163 | ABS | 510SF | 引張疲労 |  |  | サーボパルサーEHF-ED50KN-10Ｌ |  |  | CT |  | 32 | 8 |  |  |  | 無 | 50 | 60 | 681 | 20 |  |  |  |  | 198 |  |  | ダイセルポリマー株式会社 | セビアン V |  | 140000 |  | 射出成形 | 13 | 16.2 |  | 40～60 | 7～14 | 220～230 | 220～230 | 200～210 | 180～190 |  |  |  |  | 21 | 51 | 80 | 2700 | 100 | 60 | R110 | 8 | 1.06 |  | 自動車、電機、工業部品 | 平均分子量はＡＳ分についての重量平均分子量
3164 | ABS | 510SF | 引張疲労 |  |  | サーボパルサーEHF-ED50KN-10Ｌ |  |  | CT |  | 32 | 8 |  |  |  | 無 | 50 | 40 | 454 | 20 |  |  |  |  | 1026 |  |  | ダイセルポリマー株式会社 | セビアン V |  | 140000 |  | 射出成形 | 13 | 16.2 |  | 40～60 | 7～14 | 220～230 | 220～230 | 200～210 | 180～190 |  |  |  |  | 21 | 51 | 80 | 2700 | 100 | 60 | R110 | 8 | 1.06 |  | 自動車、電機、工業部品 | 平均分子量はＡＳ分についての重量平均分子量
3165 | ABS | 510SF | 引張疲労 |  |  | サーボパルサーEHF-ED50KN-10Ｌ |  |  | CT |  | 32 | 8 |  |  |  | 無 | 50 | 20 | 227 | 20 |  |  |  |  | 9154 |  |  | ダイセルポリマー株式会社 | セビアン V |  | 140000 |  | 射出成形 | 13 | 16.2 |  | 40～60 | 7～14 | 220～230 | 220～230 | 200～210 | 180～190 |  |  |  |  | 21 | 51 | 80 | 2700 | 100 | 60 | R110 | 8 | 1.06 |  | 自動車、電機、工業部品 | 平均分子量はＡＳ分についての重量平均分子量
3166 | ABS | 510SF | 引張疲労 |  |  | サーボパルサーEHF-ED50KN-10Ｌ |  |  | CT |  | 32 | 8 |  |  |  | 無 | 23 | 80 | 907 | 20 |  |  |  |  | 131 |  |  | ダイセルポリマー株式会社 | セビアン V |  | 140000 |  | 射出成形 | 13 | 16.2 |  | 40～60 | 7～14 | 220～230 | 220～230 | 200～210 | 180～190 |  |  |  |  | 21 | 51 | 80 | 2700 | 100 | 60 | R110 | 8 | 1.06 |  | 自動車、電機、工業部品 | 平均分子量はＡＳ分についての重量平均分子量
3167 | ABS | 510SF | 引張疲労 |  |  | サーボパルサーEHF-ED50KN-10Ｌ |  |  | CT |  | 32 | 8 |  |  |  | 無 | 23 | 60 | 681 | 20 |  |  |  |  | 475 |  |  | ダイセルポリマー株式会社 | セビアン V |  | 140000 |  | 射出成形 | 13 | 16.2 |  | 40～60 | 7～14 | 220～230 | 220～230 | 200～210 | 180～190 |  |  |  |  | 21 | 51 | 80 | 2700 | 100 | 60 | R110 | 8 | 1.06 |  | 自動車、電機、工業部品 | 平均分子量はＡＳ分についての重量平均分子量
3168 | ABS | 510SF | 引張疲労 |  |  | サーボパルサーEHF-ED50KN-10Ｌ |  |  | CT |  | 32 | 8 |  |  |  | 無 | 23 | 40 | 454 | 20 |  |  |  |  | 2330 |  |  | ダイセルポリマー株式会社 | セビアン V |  | 140000 |  | 射出成形 | 13 | 16.2 |  | 40～60 | 7～14 | 220～230 | 220～230 | 200～210 | 180～190 |  |  |  |  | 21 | 51 | 80 | 2700 | 100 | 60 | R110 | 8 | 1.06 |  | 自動車、電機、工業部品 | 平均分子量はＡＳ分についての重量平均分子量
3169 | ABS | 510SF | 引張疲労 |  |  | サーボパルサーEHF-ED50KN-10Ｌ |  |  | CT |  | 32 | 8 |  |  |  | 無 | 23 | 20 | 227 | 20 |  |  |  |  | 28953 |  |  | ダイセルポリマー株式会社 | セビアン V |  | 140000 |  | 射出成形 | 13 | 16.2 |  | 40～60 | 7～14 | 220～230 | 220～230 | 200～210 | 180～190 |  |  |  |  | 21 | 51 | 80 | 2700 | 100 | 60 | R110 | 8 | 1.06 |  | 自動車、電機、工業部品 | 平均分子量はＡＳ分についての重量平均分子量
3170 | ABS | 510SF | 引張疲労 |  |  | サーボパルサーEHF-ED50KN-10Ｌ |  |  | CT |  | 32 | 8 |  |  |  | 無 | 0 | 80 | 907 | 20 |  |  |  |  | 75 |  |  | ダイセルポリマー株式会社 | セビアン V |  | 140000 |  | 射出成形 | 13 | 16.2 |  | 40～60 | 7～14 | 220～230 | 220～230 | 200～210 | 180～190 |  |  |  |  | 21 | 51 | 80 | 2700 | 100 | 60 | R110 | 8 | 1.06 |  | 自動車、電機、工業部品 | 平均分子量はＡＳ分についての重量平均分子量
3171 | ABS | 510SF | 引張疲労 |  |  | サーボパルサーEHF-ED50KN-10Ｌ |  |  | CT |  | 32 | 8 |  |  |  | 無 | 0 | 60 | 681 | 20 |  |  |  |  | 594 |  |  | ダイセルポリマー株式会社 | セビアン V |  | 140000 |  | 射出成形 | 13 | 16.2 |  | 40～60 | 7～14 | 220～230 | 220～230 | 200～210 | 180～190 |  |  |  |  | 21 | 51 | 80 | 2700 | 100 | 60 | R110 | 8 | 1.06 |  | 自動車、電機、工業部品 | 平均分子量はＡＳ分についての重量平均分子量
3172 | ABS | 510SF | 引張疲労 |  |  | サーボパルサーEHF-ED50KN-10Ｌ |  |  | CT |  | 32 | 8 |  |  |  | 無 | 0 | 40 | 454 | 20 |  |  |  |  | 2236 |  |  | ダイセルポリマー株式会社 | セビアン V |  | 140000 |  | 射出成形 | 13 | 16.2 |  | 40～60 | 7～14 | 220～230 | 220～230 | 200～210 | 180～190 |  |  |  |  | 21 | 51 | 80 | 2700 | 100 | 60 | R110 | 8 | 1.06 |  | 自動車、電機、工業部品 | 平均分子量はＡＳ分についての重量平均分子量
3173 | ABS | 510SF | 引張疲労 |  |  | サーボパルサーEHF-ED50KN-10Ｌ |  |  | CT |  | 32 | 8 |  |  |  | 無 | 0 | 20 | 227 | 20 |  |  |  |  | 25672 |  |  | ダイセルポリマー株式会社 | セビアン V |  | 140000 |  | 射出成形 | 13 | 16.2 |  | 40～60 | 7～14 | 220～230 | 220～230 | 200～210 | 180～190 |  |  |  |  | 21 | 51 | 80 | 2700 | 100 | 60 | R110 | 8 | 1.06 |  | 自動車、電機、工業部品 | 平均分子量はＡＳ分についての重量平均分子量
3174 | PP | J-900GP | 曲げ疲労 |  |  | サーボパルサーEHF-ED50KN-10Ｌ |  |  |  | ISO 178 | 10 | 4 | 80 |  |  | 無 | -20 | 80 | 118 | 5 |  |  |  |  | 1708314 |  |  | 出光石油化学株式会社 | IDEMITSU PP |  | 23200 |  | 射出成形 | 13 | 16.2 |  | 40～50 | 0.2～0.3 | 210 | 220 | 210 | 200 |  |  | -35～5 | 163 | 13 | 35 | 44 | 1600 | 2.0 |  | R104 |  | 0.9
3175 | PP | J-900GP | 引張疲労 |  |  | サーボパルサーEHF-ED50KN-10Ｌ |  |  | CT |  | 32 | 5 |  |  |  | 無 | 50 | 80 | 353 | 5 |  |  |  |  | 20188 |  |  | 出光石油化学株式会社 | IDEMITSU PP |  | 23200 |  | 射出成形 | 13 | 16.2 |  | 40～50 | 0.2～0.3 | 210 | 220 | 210 | 200 |  |  | -35～5 | 163 | 13 | 35 | 44 | 1600 | 2.0 |  | R104 |  | 0.9
3176 | PP | J-900GP | 引張疲労 |  |  | サーボパルサーEHF-ED50KN-10Ｌ |  |  | CT |  | 32 | 5 |  |  |  | 無 | 50 | 60 | 265 | 5 |  |  |  |  | 100604 |  |  | 出光石油化学株式会社 | IDEMITSU PP |  | 23200 |  | 射出成形 | 13 | 16.2 |  | 40～50 | 0.2～0.3 | 210 | 220 | 210 | 200 |  |  | -35～5 | 163 | 13 | 35 | 44 | 1600 | 2.0 |  | R104 |  | 0.9
3177 | PP | J-900GP | 引張疲労 |  |  | サーボパルサーEHF-ED50KN-10Ｌ |  |  | CT |  | 32 | 5 |  |  |  | 無 | 50 | 40 | 176 | 5 |  |  |  |  | 675120 |  |  | 出光石油化学株式会社 | IDEMITSU PP |  | 23200 |  | 射出成形 | 13 | 16.2 |  | 40～50 | 0.2～0.3 | 210 | 220 | 210 | 200 |  |  | -35～5 | 163 | 13 | 35 | 44 | 1600 | 2.0 |  | R104 |  | 0.9
3178 | PP | J-900GP | 引張疲労 |  |  | サーボパルサーEHF-ED50KN-10Ｌ |  |  | CT |  | 32 | 5 |  |  |  | 無 | 23 | 80 | 448 | 5 |  |  |  |  | 77143 |  |  | 出光石油化学株式会社 | IDEMITSU PP |  | 23200 |  | 射出成形 | 13 | 16.2 |  | 40～50 | 0.2～0.3 | 210 | 220 | 210 | 200 |  |  | -35～5 | 163 | 13 | 35 | 44 | 1600 | 2.0 |  | R104 |  | 0.9
3179 | PP | J-900GP | 引張疲労 |  |  | サーボパルサーEHF-ED50KN-10Ｌ |  |  | CT |  | 32 | 5 |  |  |  | 無 | 23 | 60 | 336 | 5 |  |  |  |  | 353296 |  |  | 出光石油化学株式会社 | IDEMITSU PP |  | 23200 |  | 射出成形 | 13 | 16.2 |  | 40～50 | 0.2～0.3 | 210 | 220 | 210 | 200 |  |  | -35～5 | 163 | 13 | 35 | 44 | 1600 | 2.0 |  | R104 |  | 0.9
3180 | PP | J-900GP | 引張疲労 |  |  | サーボパルサーEHF-ED50KN-10Ｌ |  |  | CT |  | 32 | 5 |  |  |  | 無 | 23 | 40 | 224 | 5 |  |  |  |  | 1981873 |  |  | 出光石油化学株式会社 | IDEMITSU PP |  | 23200 |  | 射出成形 | 13 | 16.2 |  | 40～50 | 0.2～0.3 | 210 | 220 | 210 | 200 |  |  | -35～5 | 163 | 13 | 35 | 44 | 1600 | 2.0 |  | R104 |  | 0.9
3181 | PP | J-900GP | 引張疲労 |  |  | サーボパルサーEHF-ED50KN-10Ｌ |  |  | CT |  | 32 | 5 |  |  |  | 無 | 0 | 80 | 487 | 5 |  |  |  |  | 125748 |  |  | 出光石油化学株式会社 | IDEMITSU PP |  | 23200 |  | 射出成形 | 13 | 16.2 |  | 40～50 | 0.2～0.3 | 210 | 220 | 210 | 200 |  |  | -35～5 | 163 | 13 | 35 | 44 | 1600 | 2.0 |  | R104 |  | 0.9
3182 | PP | J-900GP | 引張疲労 |  |  | サーボパルサーEHF-ED50KN-10Ｌ |  |  | CT |  | 32 | 5 |  |  |  | 無 | 0 | 60 | 366 | 5 |  |  |  |  | 783950 |  |  | 出光石油化学株式会社 | IDEMITSU PP |  | 23200 |  | 射出成形 | 13 | 16.2 |  | 40～50 | 0.2～0.3 | 210 | 220 | 210 | 200 |  |  | -35～5 | 163 | 13 | 35 | 44 | 1600 | 2.0 |  | R104 |  | 0.9
3183 | PP | J-900GP | 引張疲労 |  |  | サーボパルサーEHF-ED50KN-10Ｌ |  |  | CT |  | 32 | 4 |  |  |  | 無 | 50 | 80 | 314 | 5 |  |  |  |  | 13265 |  |  | 出光石油化学株式会社 | IDEMITSU PP |  | 23200 |  | 射出成形 | 13 | 16.2 |  | 40～50 | 0.2～0.3 | 210 | 220 | 210 | 200 |  |  | -35～5 | 163 | 13 | 35 | 44 | 1600 | 2.0 |  | R104 |  | 0.9
3184 | PP | J-900GP | 引張疲労 |  |  | サーボパルサーEHF-ED50KN-10Ｌ |  |  | CT |  | 32 | 4 |  |  |  | 無 | 50 | 60 | 236 | 5 |  |  |  |  | 68202 |  |  | 出光石油化学株式会社 | IDEMITSU PP |  | 23200 |  | 射出成形 | 13 | 16.2 |  | 40～50 | 0.2～0.3 | 210 | 220 | 210 | 200 |  |  | -35～5 | 163 | 13 | 35 | 44 | 1600 | 2.0 |  | R104 |  | 0.9
3185 | PP | J-900GP | 引張疲労 |  |  | サーボパルサーEHF-ED50KN-10Ｌ |  |  | CT |  | 32 | 4 |  |  |  | 無 | 50 | 40 | 157 | 5 |  |  |  |  | 488071 |  |  | 出光石油化学株式会社 | IDEMITSU PP |  | 23200 |  | 射出成形 | 13 | 16.2 |  | 40～50 | 0.2～0.3 | 210 | 220 | 210 | 200 |  |  | -35～5 | 163 | 13 | 35 | 44 | 1600 | 2.0 |  | R104 |  | 0.9
3186 | PP | J-900GP | 引張疲労 |  |  | サーボパルサーEHF-ED50KN-10Ｌ |  |  | CT |  | 32 | 4 |  |  |  | 無 | 23 | 80 | 361 | 5 |  |  |  |  | 74290 |  |  | 出光石油化学株式会社 | IDEMITSU PP |  | 23200 |  | 射出成形 | 13 | 16.2 |  | 40～50 | 0.2～0.3 | 210 | 220 | 210 | 200 |  |  | -35～5 | 163 | 13 | 35 | 44 | 1600 | 2.0 |  | R104 |  | 0.9
3187 | PP | J-900GP | 引張疲労 |  |  | サーボパルサーEHF-ED50KN-10Ｌ |  |  | CT |  | 32 | 4 |  |  |  | 無 | 23 | 60 | 271 | 5 |  |  |  |  | 273042 |  |  | 出光石油化学株式会社 | IDEMITSU PP |  | 23200 |  | 射出成形 | 13 | 16.2 |  | 40～50 | 0.2～0.3 | 210 | 220 | 210 | 200 |  |  | -35～5 | 163 | 13 | 35 | 44 | 1600 | 2.0 |  | R104 |  | 0.9
3188 | PP | J-900GP | 引張疲労 |  |  | サーボパルサーEHF-ED50KN-10Ｌ |  |  | CT |  | 32 | 4 |  |  |  | 無 | 23 | 40 | 181 | 5 |  |  |  |  | 2182182 |  |  | 出光石油化学株式会社 | IDEMITSU PP |  | 23200 |  | 射出成形 | 13 | 16.2 |  | 40～50 | 0.2～0.3 | 210 | 220 | 210 | 200 |  |  | -35～5 | 163 | 13 | 35 | 44 | 1600 | 2.0 |  | R104 |  | 0.9
3189 | PP | J-900GP | 引張疲労 |  |  | サーボパルサーEHF-ED50KN-10Ｌ |  |  | CT |  | 32 | 4 |  |  |  | 無 | 0 | 80 | 406 | 5 |  |  |  |  | 203181 |  |  | 出光石油化学株式会社 | IDEMITSU PP |  | 23200 |  | 射出成形 | 13 | 16.2 |  | 40～50 | 0.2～0.3 | 210 | 220 | 210 | 200 |  |  | -35～5 | 163 | 13 | 35 | 44 | 1600 | 2.0 |  | R104 |  | 0.9
3190 | PP | J-900GP | 引張疲労 |  |  | サーボパルサーEHF-ED50KN-10Ｌ |  |  | CT |  | 32 | 4 |  |  |  | 無 | 0 | 60 | 305 | 5 |  |  |  |  | 1210498 |  |  | 出光石油化学株式会社 | IDEMITSU PP |  | 23200 |  | 射出成形 | 13 | 16.2 |  | 40～50 | 0.2～0.3 | 210 | 220 | 210 | 200 |  |  | -35～5 | 163 | 13 | 35 | 44 | 1600 | 2.0 |  | R104 |  | 0.9
3191 | PP | J-900GP | 引張疲労 |  |  | サーボパルサーEHF-ED50KN-10Ｌ |  |  | CT |  | 32 | 3 |  |  |  | 無 | 50 | 80 | 221 | 5 |  |  |  |  | 25181 |  |  | 出光石油化学株式会社 | IDEMITSU PP |  | 23200 |  | 射出成形 | 13 | 16.2 |  | 40～50 | 0.2～0.3 | 210 | 220 | 210 | 200 |  |  | -35～5 | 163 | 13 | 35 | 44 | 1600 | 2.0 |  | R104 |  | 0.9
3192 | PP | J-900GP | 引張疲労 |  |  | サーボパルサーEHF-ED50KN-10Ｌ |  |  | CT |  | 32 | 3 |  |  |  | 無 | 50 | 60 | 166 | 5 |  |  |  |  | 68655 |  |  | 出光石油化学株式会社 | IDEMITSU PP |  | 23200 |  | 射出成形 | 13 | 16.2 |  | 40～50 | 0.2～0.3 | 210 | 220 | 210 | 200 |  |  | -35～5 | 163 | 13 | 35 | 44 | 1600 | 2.0 |  | R104 |  | 0.9
3193 | PP | J-900GP | 引張疲労 |  |  | サーボパルサーEHF-ED50KN-10Ｌ |  |  | CT |  | 32 | 3 |  |  |  | 無 | 50 | 40 | 110 | 5 |  |  |  |  | 597091 |  |  | 出光石油化学株式会社 | IDEMITSU PP |  | 23200 |  | 射出成形 | 13 | 16.2 |  | 40～50 | 0.2～0.3 | 210 | 220 | 210 | 200 |  |  | -35～5 | 163 | 13 | 35 | 44 | 1600 | 2.0 |  | R104 |  | 0.9
3194 | PP | J-900GP | 引張疲労 |  |  | サーボパルサーEHF-ED50KN-10Ｌ |  |  | CT |  | 32 | 3 |  |  |  | 無 | 23 | 80 | 281 | 5 |  |  |  |  | 15674 |  |  | 出光石油化学株式会社 | IDEMITSU PP |  | 23200 |  | 射出成形 | 13 | 16.2 |  | 40～50 | 0.2～0.3 | 210 | 220 | 210 | 200 |  |  | -35～5 | 163 | 13 | 35 | 44 | 1600 | 2.0 |  | R104 |  | 0.9
3195 | PP | J-900GP | 引張疲労 |  |  | サーボパルサーEHF-ED50KN-10Ｌ |  |  | CT |  | 32 | 3 |  |  |  | 無 | 23 | 60 | 211 | 5 |  |  |  |  | 171932 |  |  | 出光石油化学株式会社 | IDEMITSU PP |  | 23200 |  | 射出成形 | 13 | 16.2 |  | 40～50 | 0.2～0.3 | 210 | 220 | 210 | 200 |  |  | -35～5 | 163 | 13 | 35 | 44 | 1600 | 2.0 |  | R104 |  | 0.9
3196 | PP | J-900GP | 引張疲労 |  |  | サーボパルサーEHF-ED50KN-10Ｌ |  |  | CT |  | 32 | 3 |  |  |  | 無 | 23 | 40 | 141 | 5 |  |  |  |  | 1811618 |  |  | 出光石油化学株式会社 | IDEMITSU PP |  | 23200 |  | 射出成形 | 13 | 16.2 |  | 40～50 | 0.2～0.3 | 210 | 220 | 210 | 200 |  |  | -35～5 | 163 | 13 | 35 | 44 | 1600 | 2.0 |  | R104 |  | 0.9
3197 | PP | J-900GP | 引張疲労 |  |  | サーボパルサーEHF-ED50KN-10Ｌ |  |  | CT |  | 32 | 3 |  |  |  | 無 | 0 | 80 | 287 | 5 |  |  |  |  | 190266 |  |  | 出光石油化学株式会社 | IDEMITSU PP |  | 23200 |  | 射出成形 | 13 | 16.2 |  | 40～50 | 0.2～0.3 | 210 | 220 | 210 | 200 |  |  | -35～5 | 163 | 13 | 35 | 44 | 1600 | 2.0 |  | R104 |  | 0.9
3198 | PP | J-900GP | 引張疲労 |  |  | サーボパルサーEHF-ED50KN-10Ｌ |  |  | CT |  | 32 | 3 |  |  |  | 無 | 0 | 60 | 215 | 5 |  |  |  |  | 1637131 |  |  | 出光石油化学株式会社 | IDEMITSU PP |  | 23200 |  | 射出成形 | 13 | 16.2 |  | 40～50 | 0.2～0.3 | 210 | 220 | 210 | 200 |  |  | -35～5 | 163 | 13 | 35 | 44 | 1600 | 2.0 |  | R104 |  | 0.9
3199 | PP | J-900GP | 引張疲労 |  |  | サーボパルサーEHF-ED50KN-10Ｌ |  |  | CT |  | 32 | 2 |  |  |  | 無 | 50 | 80 | 122 | 5 |  |  |  |  | 21518 |  |  | 出光石油化学株式会社 | IDEMITSU PP |  | 23200 |  | 射出成形 | 13 | 16.2 |  | 40～50 | 0.2～0.3 | 210 | 220 | 210 | 200 |  |  | -35～5 | 163 | 13 | 35 | 44 | 1600 | 2.0 |  | R104 |  | 0.9
3200 | PP | J-900GP | 引張疲労 |  |  | サーボパルサーEHF-ED50KN-10Ｌ |  |  | CT |  | 32 | 2 |  |  |  | 無 | 50 | 60 | 91 | 5 |  |  |  |  | 94220 |  |  | 出光石油化学株式会社 | IDEMITSU PP |  | 23200 |  | 射出成形 | 13 | 16.2 |  | 40～50 | 0.2～0.3 | 210 | 220 | 210 | 200 |  |  | -35～5 | 163 | 13 | 35 | 44 | 1600 | 2.0 |  | R104 |  | 0.9
3201 | PP | J-900GP | 引張疲労 |  |  | サーボパルサーEHF-ED50KN-10Ｌ |  |  | CT |  | 32 | 2 |  |  |  | 無 | 50 | 40 | 61 | 5 |  |  |  |  | 595548 |  |  | 出光石油化学株式会社 | IDEMITSU PP |  | 23200 |  | 射出成形 | 13 | 16.2 |  | 40～50 | 0.2～0.3 | 210 | 220 | 210 | 200 |  |  | -35～5 | 163 | 13 | 35 | 44 | 1600 | 2.0 |  | R104 |  | 0.9
3202 | PP | J-900GP | 引張疲労 |  |  | サーボパルサーEHF-ED50KN-10Ｌ |  |  | CT |  | 32 | 2 |  |  |  | 無 | 23 | 80 | 185 | 5 |  |  |  |  | 9599 |  |  | 出光石油化学株式会社 | IDEMITSU PP |  | 23200 |  | 射出成形 | 13 | 16.2 |  | 40～50 | 0.2～0.3 | 210 | 220 | 210 | 200 |  |  | -35～5 | 163 | 13 | 35 | 44 | 1600 | 2.0 |  | R104 |  | 0.9
3203 | PP | J-900GP | 引張疲労 |  |  | サーボパルサーEHF-ED50KN-10Ｌ |  |  | CT |  | 32 | 2 |  |  |  | 無 | 23 | 60 | 139 | 5 |  |  |  |  | 115361 |  |  | 出光石油化学株式会社 | IDEMITSU PP |  | 23200 |  | 射出成形 | 13 | 16.2 |  | 40～50 | 0.2～0.3 | 210 | 220 | 210 | 200 |  |  | -35～5 | 163 | 13 | 35 | 44 | 1600 | 2.0 |  | R104 |  | 0.9
3204 | PP | J-900GP | 引張疲労 |  |  | サーボパルサーEHF-ED50KN-10Ｌ |  |  | CT |  | 32 | 2 |  |  |  | 無 | 23 | 40 | 92 | 5 |  |  |  |  | 1147188 |  |  | 出光石油化学株式会社 | IDEMITSU PP |  | 23200 |  | 射出成形 | 13 | 16.2 |  | 40～50 | 0.2～0.3 | 210 | 220 | 210 | 200 |  |  | -35～5 | 163 | 13 | 35 | 44 | 1600 | 2.0 |  | R104 |  | 0.9
3205 | PP | J-900GP | 引張疲労 |  |  | サーボパルサーEHF-ED50KN-10Ｌ |  |  | CT |  | 32 | 2 |  |  |  | 無 | 0 | 80 | 182 | 5 |  |  |  |  | 385007 |  |  | 出光石油化学株式会社 | IDEMITSU PP |  | 23200 |  | 射出成形 | 13 | 16.2 |  | 40～50 | 0.2～0.3 | 210 | 220 | 210 | 200 |  |  | -35～5 | 163 | 13 | 35 | 44 | 1600 | 2.0 |  | R104 |  | 0.9
3206 | PP | J-900GP | 引張疲労 |  |  | サーボパルサーEHF-ED50KN-10Ｌ |  |  | CT |  | 32 | 2 |  |  |  | 無 | 0 | 60 | 136 | 5 |  |  |  |  | 1065614 |  |  | 出光石油化学株式会社 | IDEMITSU PP |  | 23200 |  | 射出成形 | 13 | 16.2 |  | 40～50 | 0.2～0.3 | 210 | 220 | 210 | 200 |  |  | -35～5 | 163 | 13 | 35 | 44 | 1600 | 2.0 |  | R104 |  | 0.9
3207 | ABS | 420 | 曲げ疲労 |  |  | サーボパルサーEHF-ED50KN-10Ｌ |  |  |  | ISO 178 | 10 | 4 | 80 |  |  | 無 | 50 | 20 | 25 | 5 | [7 empty] | ダイセルポリマー株式会社 | セビアン V |  | 120000 |  | 射出成形 | 13 | 16.2 |  | 40～60 | 7～14 | 230～240 | 230～240 | 210～220 | 200～210 |  |  |  |  | 2 | 51 | 75 | 2500 | 150 | 80 | R112 | 8 | 1.05 |  | 自動車・電気部品 | 平均分子量はＡＳ分についての重量平均分子量
3208 | ABS | 420 | 曲げ疲労 |  |  | サーボパルサーEHF-ED50KN-10Ｌ |  |  |  | ISO 178 | 10 | 4 | 80 |  |  | 無 | 23 | 20 | 25 | 5 | [7 empty] | ダイセルポリマー株式会社 | セビアン V |  | 120000 |  | 射出成形 | 13 | 16.2 |  | 40～60 | 7～14 | 230～240 | 230～240 | 210～220 | 200～210 |  |  |  |  | 2 | 51 | 75 | 2500 | 150 | 80 | R112 | 8 | 1.05 |  | 自動車・電気部品 | 平均分子量はＡＳ分についての重量平均分子量
3209 | ABS | 420 | 曲げ疲労 |  |  | サーボパルサーEHF-ED50KN-10Ｌ |  |  |  | ISO 178 | 10 | 4 | 80 |  |  | 無 | 0 | 40 | 50 | 5 | [7 empty] | ダイセルポリマー株式会社 | セビアン V |  | 120000 |  | 射出成形 | 13 | 16.2 |  | 40～60 | 7～14 | 230～240 | 230～240 | 210～220 | 200～210 |  |  |  |  | 2 | 51 | 75 | 2500 | 150 | 80 | R112 | 8 | 1.05 |  | 自動車・電気部品 | 平均分子量はＡＳ分についての重量平均分子量
3210 | ABS | SER91 | 曲げ疲労 |  |  | サーボパルサーEHF-ED50KN-10Ｌ |  |  |  | ISO 178 | 10 | 4 | 80 |  |  | 無 | 50 | 20 | 23 | 5 | [7 empty] | ダイセルポリマー株式会社 | セビアン |  | 120000 |  | 射出成形 | 13 | 16.2 |  | 40～60 | 7～14 | 220～230 | 220～230 | 200～210 | 180～190 |  |  |  |  | 20 | 45 | 70 | 2300 | 130 | 70 | R110 | 8 | 1.19 |  | 電機・事務機など難燃性を要求される部品 | 平均分子量はＡＳ分についての重量平均分子量
3211 | ABS | SER91 | 曲げ疲労 |  |  | サーボパルサーEHF-ED50KN-10Ｌ |  |  |  | ISO 178 | 10 | 4 | 80 |  |  | 無 | 23 | 40 | 45 | 5 | [7 empty] | ダイセルポリマー株式会社 | セビアン |  | 120000 |  | 射出成形 | 13 | 16.2 |  | 40～60 | 7～14 | 220～230 | 220～230 | 200～210 | 180～190 |  |  |  |  | 20 | 45 | 70 | 2300 | 130 | 70 | R110 | 8 | 1.19 |  | 電機・事務機など難燃性を要求される部品 | 平均分子量はＡＳ分についての重量平均分子量
3212 | ABS | SER91 | 曲げ疲労 |  |  | サーボパルサーEHF-ED50KN-10Ｌ |  |  |  | ISO 178 | 10 | 4 | 80 |  |  | 無 | 23 | 20 | 23 | 5 | [7 empty] | ダイセルポリマー株式会社 | セビアン |  | 120000 |  | 射出成形 | 13 | 16.2 |  | 40～60 | 7～14 | 220～230 | 220～230 | 200～210 | 180～190 |  |  |  |  | 20 | 45 | 70 | 2300 | 130 | 70 | R110 | 8 | 1.19 |  | 電機・事務機など難燃性を要求される部品 | 平均分子量はＡＳ分についての重量平均分子量
3213 | ABS | 510SF | 曲げ疲労 |  |  | サーボパルサーEHF-ED50KN-10Ｌ |  |  |  | ISO 178 | 10 | 4 | 80 |  |  | 無 | 50 | 20 | 27 | 5 | [7 empty] | ダイセルポリマー株式会社 | セビアン V |  | 140000 |  | 射出成形 | 13 | 16.2 |  | 40～60 | 7～14 | 220～230 | 220～230 | 200～210 | 180～190 |  |  |  |  | 21 | 51 | 80 | 2700 | 100 | 60 | R110 | 8 | 1.06 |  | 自動車、電機、工業部品 | 平均分子量はＡＳ分についての重量平均分子量
3214 | ABS | 510SF | 曲げ疲労 |  |  | サーボパルサーEHF-ED50KN-10Ｌ |  |  |  | ISO 178 | 10 | 4 | 80 |  |  | 無 | 23 | 20 | 27 | 5 | [7 empty] | ダイセルポリマー株式会社 | セビアン V |  | 140000 |  | 射出成形 | 13 | 16.2 |  | 40～60 | 7～14 | 220～230 | 220～230 | 200～210 | 180～190 |  |  |  |  | 21 | 51 | 80 | 2700 | 100 | 60 | R110 | 8 | 1.06 |  | 自動車、電機、工業部品 | 平均分子量はＡＳ分についての重量平均分子量
3215 | ABS | 510SF | 曲げ疲労 |  |  | サーボパルサーEHF-ED50KN-10Ｌ |  |  |  | ISO 178 | 10 | 4 | 80 |  |  | 無 | 0 | 40 | 54 | 5 | [7 empty] | ダイセルポリマー株式会社 | セビアン V |  | 140000 |  | 射出成形 | 13 | 16.2 |  | 40～60 | 7～14 | 220～230 | 220～230 | 200～210 | 180～190 |  |  |  |  | 21 | 51 | 80 | 2700 | 100 | 60 | R110 | 8 | 1.06 |  | 自動車、電機、工業部品 | 平均分子量はＡＳ分についての重量平均分子量
3216 | PP | J-900GP | 曲げ疲労 |  |  | サーボパルサーEHF-ED50KN-10Ｌ |  |  |  | ISO 178 | 10 | 4 | 80 |  |  | 無 | 0 | 80 | 96 | 5 |  |  |  |  | 1328319 |  |  | 出光石油化学株式会社 | IDEMITSU PP |  | 23200 |  | 射出成形 | 13 | 16.2 |  | 40～50 | 0.2～0.3 | 210 | 220 | 210 | 200 |  |  | -35～5 | 163 | 13 | 35 | 44 | 1600 | 2.0 |  | R104 |  | 0.9
3217 | ABS | 420 | 曲げ疲労 |  |  | サーボパルサーEHF-ED50KN-10Ｌ |  |  |  | ISO 178 | 10 | 4 | 80 |  |  | 無 | 50 | 40 | 50 | 20 | [7 empty] | ダイセルポリマー株式会社 | セビアン V |  | 120000 |  | 射出成形 | 13 | 16.2 |  | 40～60 | 7～14 | 230～240 | 230～240 | 210～220 | 200～210 |  |  |  |  | 2 | 51 | 75 | 2500 | 150 | 80 | R112 | 8 | 1.05 |  | 自動車・電気部品 | 平均分子量はＡＳ分についての重量平均分子量
3218 | ABS | 420 | 曲げ疲労 |  |  | サーボパルサーEHF-ED50KN-10Ｌ |  |  |  | ISO 178 | 10 | 4 | 80 |  |  | 無 | 23 | 40 | 50 | 20 | [7 empty] | ダイセルポリマー株式会社 | セビアン V |  | 120000 |  | 射出成形 | 13 | 16.2 |  | 40～60 | 7～14 | 230～240 | 230～240 | 210～220 | 200～210 |  |  |  |  | 2 | 51 | 75 | 2500 | 150 | 80 | R112 | 8 | 1.05 |  | 自動車・電気部品 | 平均分子量はＡＳ分についての重量平均分子量
3219 | ABS | SER91 | 曲げ疲労 |  |  | サーボパルサーEHF-ED50KN-10Ｌ |  |  |  | ISO 178 | 10 | 4 | 80 |  |  | 無 | 50 | 40 | 45 | 20 | [7 empty] | ダイセルポリマー株式会社 | セビアン |  | 120000 |  | 射出成形 | 13 | 16.2 |  | 40～60 | 7～14 | 220～230 | 220～230 | 200～210 | 180～190 |  |  |  |  | 20 | 45 | 70 | 2300 | 130 | 70 | R110 | 8 | 1.19 |  | 電機・事務機など難燃性を要求される部品 | 平均分子量はＡＳ分についての重量平均分子量
3220 | ABS | SER91 | 曲げ疲労 |  |  | サーボパルサーEHF-ED50KN-10Ｌ |  |  |  | ISO 178 | 10 | 4 | 80 |  |  | 無 | 23 | 40 | 45 | 20 | [7 empty] | ダイセルポリマー株式会社 | セビアン |  | 120000 |  | 射出成形 | 13 | 16.2 |  | 40～60 | 7～14 | 220～230 | 220～230 | 200～210 | 180～190 |  |  |  |  | 20 | 45 | 70 | 2300 | 130 | 70 | R110 | 8 | 1.19 |  | 電機・事務機など難燃性を要求される部品 | 平均分子量はＡＳ分についての重量平均分子量
3221 | ABS | SER91 | 曲げ疲労 |  |  | サーボパルサーEHF-ED50KN-10Ｌ |  |  |  | ISO 178 | 10 | 4 | 80 |  |  | 無 | 23 | 20 | 23 | 20 | [7 empty] | ダイセルポリマー株式会社 | セビアン |  | 120000 |  | 射出成形 | 13 | 16.2 |  | 40～60 | 7～14 | 220～230 | 220～230 | 200～210 | 180～190 |  |  |  |  | 20 | 45 | 70 | 2300 | 130 | 70 | R110 | 8 | 1.19 |  | 電機・事務機など難燃性を要求される部品 | 平均分子量はＡＳ分についての重量平均分子量
3222 | ABS | 510SF | 曲げ疲労 |  |  | サーボパルサーEHF-ED50KN-10Ｌ |  |  |  | ISO 178 | 10 | 4 | 80 |  |  | 無 | 23 | 40 | 54 | 20 | [7 empty] | ダイセルポリマー株式会社 | セビアン V |  | 140000 |  | 射出成形 | 13 | 16.2 |  | 40～60 | 7～14 | 220～230 | 220～230 | 200～210 | 180～190 |  |  |  |  | 21 | 51 | 80 | 2700 | 100 | 60 | R110 | 8 | 1.06 |  | 自動車、電機、工業部品 | 平均分子量はＡＳ分についての重量平均分子量