## C_クリープ試験
ID | 材料名 | グレード名 | 試験名 | 試験方法 | 試験規格 | 試験装置 | 票線間距離 | チャック間距離 | 試験片 | 試験片形状 | 試験片規格 | 幅W | 厚さB | 長さ | ウェルドの有無 | 試験温度 | 予備荷重 | 負荷応力 | 劣化の有無 | 紫外線照射時間 | 暴露時間 | 試験液 | 破壊時間 | コメント2 | 備考 | メーカー名 | メーカー商品名 | 構造式 | 平均分子量 | 平均分子量注釈 | 成形方法 | 射出速度(cgs) | 射出速度(SI) | 射出速度単位 | 金型温度 | 背圧 | シリンダ温度(ノズル部) | シリンダ温度(前部) | シリンダ温度(中部) | シリンダ温度(後部) | 成形収縮率 | 結晶化度 | ガラス転移点 | 軟化点 | メルトフローレート | 引張強さ | 曲げ強さ | 曲げ弾性率 | アイゾット衝撃強さ(23℃) | アイゾット衝撃強さ(-30℃) | ロックウェル硬さ | 線膨張係数 | 比重 | 性質 | 用途 | コメント1
4001 | POM | F20-03 | 引張クリープ |  | ISO899-1 | クリープ試験機 CP6L250,CP6L250S |  | 115 |  | ダンベル型 | ISO 527-2/1A | 10 | 4 |  | 無 | 23 | 0 | 28 |  |  |  |  | 該当せず |  |  | 三菱エンジニアリングプラスチックス株式会社 | ユピタール |  |  |  | 射出成形 | 61 | 63.4 |  | 80 |  | 190 | [5 empty] | -60～-40 |  | 9 | 61.3 | 89.7 | 2600 | 64 |  | M80 | 13 | 1.41
4002 | POM | F20-03 | 引張クリープ |  | ISO899-1 | クリープ試験機 CP6L250,CP6L250S |  | 115 |  | ダンベル型 | ISO 527-2/1A | 10 | 4 |  | 無 | 23 | 0 | 30 |  |  |  |  | 該当せず |  |  | 三菱エンジニアリングプラスチックス株式会社 | ユピタール |  |  |  | 射出成形 | 61 | 63.4 |  | 80 |  | 190 | [5 empty] | -60～-40 |  | 9 | 61.3 | 89.7 | 2600 | 64 |  | M80 | 13 | 1.41
4003 | POM | F20-03 | 引張クリープ |  | ISO899-1 | クリープ試験機 CP6L250,CP6L250S |  | 115 |  | ダンベル型 | ISO 527-2/1A | 10 | 4 |  | 無 | 23 | 0 | 32 |  |  |  |  | 該当せず |  |  | 三菱エンジニアリングプラスチックス株式会社 | ユピタール |  |  |  | 射出成形 | 61 | 63.4 |  | 80 |  | 190 | [5 empty] | -60～-40 |  | 9 | 61.3 | 89.7 | 2600 | 64 |  | M80 | 13 | 1.41
4004 | POM | F20-03 | 引張クリープ |  | ISO899-1 | クリープ試験機 CP6L250,CP6L250S |  | 115 |  | ダンベル型 | ISO 527-2/1A | 10 | 4 |  | 無 | 23 | 0 | 35 |  |  |  |  | 該当せず |  |  | 三菱エンジニアリングプラスチックス株式会社 | ユピタール |  |  |  | 射出成形 | 61 | 63.4 |  | 80 |  | 190 | [5 empty] | -60～-40 |  | 9 | 61.3 | 89.7 | 2600 | 64 |  | M80 | 13 | 1.41
4005 | POM | F20-03 | 引張クリープ |  | ISO899-1 | クリープ試験機 CP6L250,CP6L250S |  | 115 |  | ダンベル型 | ISO 527-2/1A | 10 | 4 |  | 無 | 23 | 0 | 37 |  |  |  |  | 該当せず |  |  | 三菱エンジニアリングプラスチックス株式会社 | ユピタール |  |  |  | 射出成形 | 61 | 63.4 |  | 80 |  | 190 | [5 empty] | -60～-40 |  | 9 | 61.3 | 89.7 | 2600 | 64 |  | M80 | 13 | 1.41
4006 | POM | F20-03 | 引張クリープ |  | ISO899-1 | クリープ試験機 CP6L250,CP6L250S |  | 115 |  | ダンベル型 | ISO 527-2/1A | 10 | 4 |  | 無 | 23 | 0 | 40 |  |  |  |  | 該当せず |  |  | 三菱エンジニアリングプラスチックス株式会社 | ユピタール |  |  |  | 射出成形 | 61 | 63.4 |  | 80 |  | 190 | [5 empty] | -60～-40 |  | 9 | 61.3 | 89.7 | 2600 | 64 |  | M80 | 13 | 1.41
4007 | POM | F20-03 | 引張クリープ |  | ISO899-1 | クリープ試験機 CP6L250,CP6L250S |  | 115 |  | ダンベル型 | ISO 527-2/1A | 10 | 4 |  | 無 | 55 | 0 | 20 |  |  |  |  | 該当せず |  |  | 三菱エンジニアリングプラスチックス株式会社 | ユピタール |  |  |  | 射出成形 | 61 | 63.4 |  | 80 |  | 190 | [5 empty] | -60～-40 |  | 9 | 61.3 | 89.7 | 2600 | 64 |  | M80 | 13 | 1.41
4008 | POM | F20-03 | 引張クリープ |  | ISO899-1 | クリープ試験機 CP6L250,CP6L250S |  | 115 |  | ダンベル型 | ISO 527-2/1A | 10 | 4 |  | 無 | 55 | 0 | 25 |  |  |  |  | 該当せず |  |  | 三菱エンジニアリングプラスチックス株式会社 | ユピタール |  |  |  | 射出成形 | 61 | 63.4 |  | 80 |  | 190 | [5 empty] | -60～-40 |  | 9 | 61.3 | 89.7 | 2600 | 64 |  | M80 | 13 | 1.41
4009 | POM | F20-03 | 引張クリープ |  | ISO899-1 | クリープ試験機 CP6L250,CP6L250S |  | 115 |  | ダンベル型 | ISO 527-2/1A | 10 | 4 |  | 無 | 55 | 0 | 28 |  |  |  |  | 該当せず |  |  | 三菱エンジニアリングプラスチックス株式会社 | ユピタール |  |  |  | 射出成形 | 61 | 63.4 |  | 80 |  | 190 | [5 empty] | -60～-40 |  | 9 | 61.3 | 89.7 | 2600 | 64 |  | M80 | 13 | 1.41
4010 | POM | F20-03 | 引張クリープ |  | ISO899-1 | クリープ試験機 CP6L250,CP6L250S |  | 115 |  | ダンベル型 | ISO 527-2/1A | 10 | 4 |  | 無 | 55 | 0 | 30 |  |  |  |  | 該当せず |  |  | 三菱エンジニアリングプラスチックス株式会社 | ユピタール |  |  |  | 射出成形 | 61 | 63.4 |  | 80 |  | 190 | [5 empty] | -60～-40 |  | 9 | 61.3 | 89.7 | 2600 | 64 |  | M80 | 13 | 1.41
4011 | POM | F20-03 | 引張クリープ |  | ISO899-1 | クリープ試験機 CP6L250,CP6L250S |  | 115 |  | ダンベル型 | ISO 527-2/1A | 10 | 4 |  | 無 | 55 | 0 | 35 |  |  |  |  | 該当せず |  |  | 三菱エンジニアリングプラスチックス株式会社 | ユピタール |  |  |  | 射出成形 | 61 | 63.4 |  | 80 |  | 190 | [5 empty] | -60～-40 |  | 9 | 61.3 | 89.7 | 2600 | 64 |  | M80 | 13 | 1.41
4012 | PC | S2000 | 引張クリープ |  | ISO899-1 | クリープ試験機 CP6L250,CP6L250S |  | 115 |  | ダンベル型 | ISO 527-2/1A | 10 | 4 |  | 無 | 23 | 0 | 30 |  |  |  |  | 該当せず |  |  | 三菱エンジニアリングプラスチックス株式会社 | ユーピロン |  | 23,000-26,000 |  | 射出成形 | 49.5 | 39.4 |  | 80 |  | 280 | [5 empty] | 140～150 | 220～230 | 8.0-10.5 | 59～69 | 80～90 | 2300 | 740～1000 |  | R112～R124 | 6～7 | 1.2
4013 | PC | S2000 | 引張クリープ |  | ISO899-1 | クリープ試験機 CP6L250,CP6L250S |  | 115 |  | ダンベル型 | ISO 527-2/1A | 10 | 4 |  | 無 | 23 | 0 | 40 |  |  |  |  | 該当せず |  |  | 三菱エンジニアリングプラスチックス株式会社 | ユーピロン |  | 23,000-26,000 |  | 射出成形 | 49.5 | 39.4 |  | 80 |  | 280 | [5 empty] | 140～150 | 220～230 | 8.0-10.5 | 59～69 | 80～90 | 2300 | 740～1000 |  | R112～R124 | 6～7 | 1.2
4014 | PC | S2000 | 引張クリープ |  | ISO899-1 | クリープ試験機 CP6L250,CP6L250S |  | 115 |  | ダンベル型 | ISO 527-2/1A | 10 | 4 |  | 無 | 23 | 0 | 45 |  |  |  |  | 該当せず |  |  | 三菱エンジニアリングプラスチックス株式会社 | ユーピロン |  | 23,000-26,000 |  | 射出成形 | 49.5 | 39.4 |  | 80 |  | 280 | [5 empty] | 140～150 | 220～230 | 8.0-10.5 | 59～69 | 80～90 | 2300 | 740～1000 |  | R112～R124 | 6～7 | 1.2
4015 | PC | S2000 | 引張クリープ |  | ISO899-1 | クリープ試験機 CP6L250,CP6L250S |  | 115 |  | ダンベル型 | ISO 527-2/1A | 10 | 4 |  | 無 | 23 | 0 | 46 |  |  |  |  | 該当せず |  |  | 三菱エンジニアリングプラスチックス株式会社 | ユーピロン |  | 23,000-26,000 |  | 射出成形 | 49.5 | 39.4 |  | 80 |  | 280 | [5 empty] | 140～150 | 220～230 | 8.0-10.5 | 59～69 | 80～90 | 2300 | 740～1000 |  | R112～R124 | 6～7 | 1.2
4016 | PC | S2000 | 引張クリープ |  | ISO899-1 | クリープ試験機 CP6L250,CP6L250S |  | 115 |  | ダンベル型 | ISO 527-2/1A | 10 | 4 |  | 無 | 23 | 0 | 48 |  |  |  |  | 該当せず |  |  | 三菱エンジニアリングプラスチックス株式会社 | ユーピロン |  | 23,000-26,000 |  | 射出成形 | 49.5 | 39.4 |  | 80 |  | 280 | [5 empty] | 140～150 | 220～230 | 8.0-10.5 | 59～69 | 80～90 | 2300 | 740～1000 |  | R112～R124 | 6～7 | 1.2
4017 | PC | S2000 | 引張クリープ |  | ISO899-1 | クリープ試験機 CP6L250,CP6L250S |  | 115 |  | ダンベル型 | ISO 527-2/1A | 10 | 4 |  | 無 | 23 | 0 | 50 |  |  |  |  | 該当せず |  |  | 三菱エンジニアリングプラスチックス株式会社 | ユーピロン |  | 23,000-26,000 |  | 射出成形 | 49.5 | 39.4 |  | 80 |  | 280 | [5 empty] | 140～150 | 220～230 | 8.0-10.5 | 59～69 | 80～90 | 2300 | 740～1000 |  | R112～R124 | 6～7 | 1.2
4018 | PC | S2000 | 引張クリープ |  | ISO899-1 | クリープ試験機 CP6L250,CP6L250S |  | 115 |  | ダンベル型 | ISO 527-2/1A | 10 | 4 |  | 無 | 55 | 0 | 30 |  |  |  |  | 該当せず |  |  | 三菱エンジニアリングプラスチックス株式会社 | ユーピロン |  | 23,000-26,000 |  | 射出成形 | 49.5 | 39.4 |  | 80 |  | 280 | [5 empty] | 140～150 | 220～230 | 8.0-10.5 | 59～69 | 80～90 | 2300 | 740～1000 |  | R112～R124 | 6～7 | 1.2
4019 | PC | S2000 | 引張クリープ |  | ISO899-1 | クリープ試験機 CP6L250,CP6L250S |  | 115 |  | ダンベル型 | ISO 527-2/1A | 10 | 4 |  | 無 | 55 | 0 | 32 |  |  |  |  | 該当せず |  |  | 三菱エンジニアリングプラスチックス株式会社 | ユーピロン |  | 23,000-26,000 |  | 射出成形 | 49.5 | 39.4 |  | 80 |  | 280 | [5 empty] | 140～150 | 220～230 | 8.0-10.5 | 59～69 | 80～90 | 2300 | 740～1000 |  | R112～R124 | 6～7 | 1.2
4020 | PC | S2000 | 引張クリープ |  | ISO899-1 | クリープ試験機 CP6L250,CP6L250S |  | 115 |  | ダンベル型 | ISO 527-2/1A | 10 | 4 |  | 無 | 55 | 0 | 35 |  |  |  |  | 該当せず |  |  | 三菱エンジニアリングプラスチックス株式会社 | ユーピロン |  | 23,000-26,000 |  | 射出成形 | 49.5 | 39.4 |  | 80 |  | 280 | [5 empty] | 140～150 | 220～230 | 8.0-10.5 | 59～69 | 80～90 | 2300 | 740～1000 |  | R112～R124 | 6～7 | 1.2
4021 | PC | S2000 | 引張クリープ |  | ISO899-1 | クリープ試験機 CP6L250,CP6L250S |  | 115 |  | ダンベル型 | ISO 527-2/1A | 10 | 4 |  | 無 | 55 | 0 | 40 |  |  |  |  | 該当せず |  |  | 三菱エンジニアリングプラスチックス株式会社 | ユーピロン |  | 23,000-26,000 |  | 射出成形 | 49.5 | 39.4 |  | 80 |  | 280 | [5 empty] | 140～150 | 220～230 | 8.0-10.5 | 59～69 | 80～90 | 2300 | 740～1000 |  | R112～R124 | 6～7 | 1.2
4022 | PC | S2000 | 引張クリープ |  | ISO899-1 | クリープ試験機 CP6L250,CP6L250S |  | 115 |  | ダンベル型 | ISO 527-2/1A | 10 | 4 |  | 無 | 55 | 0 | 45 |  |  |  |  | 該当せず |  |  | 三菱エンジニアリングプラスチックス株式会社 | ユーピロン |  | 23,000-26,000 |  | 射出成形 | 49.5 | 39.4 |  | 80 |  | 280 | [5 empty] | 140～150 | 220～230 | 8.0-10.5 | 59～69 | 80～90 | 2300 | 740～1000 |  | R112～R124 | 6～7 | 1.2
4023 | POM | F20-03 | 引張クリープ破壊 |  | JIS K7115 | クリープ破壊試験機 | >50 | 24 |  | ダンベル型 |  | 3.2 | 1.6 |  | 無 | 23 | 0 | 35 |  |  |  |  | 破断せず |  |  | 三菱エンジニアリングプラスチックス株式会社 | ユピタール |  |  |  | 射出成形 | 61 | 63.4 |  | 80 |  | 190 | [5 empty] | -60～-40 |  | 9 | 61.3 | 89.7 | 2600 | 64 |  | M80 | 13 | 1.41
4024 | POM | F20-03 | 引張クリープ破壊 |  | JIS K7115 | クリープ破壊試験機 | >50 | 24 |  | ダンベル型 |  | 3.2 | 1.6 |  | 無 | 23 | 0 | 35 |  |  |  |  | 破断せず |  |  | 三菱エンジニアリングプラスチックス株式会社 | ユピタール |  |  |  | 射出成形 | 61 | 63.4 |  | 80 |  | 190 | [5 empty] | -60～-40 |  | 9 | 61.3 | 89.7 | 2600 | 64 |  | M80 | 13 | 1.41
4025 | POM | F20-03 | 引張クリープ破壊 |  | JIS K7115 | クリープ破壊試験機 | >50 | 24 |  | ダンベル型 |  | 3.2 | 1.6 |  | 無 | 23 | 0 | 40 |  |  |  |  | 1566 |  |  | 三菱エンジニアリングプラスチックス株式会社 | ユピタール |  |  |  | 射出成形 | 61 | 63.4 |  | 80 |  | 190 | [5 empty] | -60～-40 |  | 9 | 61.3 | 89.7 | 2600 | 64 |  | M80 | 13 | 1.41
4026 | POM | F20-03 | 引張クリープ破壊 |  | JIS K7115 | クリープ破壊試験機 | >50 | 24 |  | ダンベル型 |  | 3.2 | 1.6 |  | 無 | 23 | 0 | 40 |  |  |  |  | 3384 |  |  | 三菱エンジニアリングプラスチックス株式会社 | ユピタール |  |  |  | 射出成形 | 61 | 63.4 |  | 80 |  | 190 | [5 empty] | -60～-40 |  | 9 | 61.3 | 89.7 | 2600 | 64 |  | M80 | 13 | 1.41
4027 | POM | F20-03 | 引張クリープ破壊 |  | JIS K7115 | クリープ破壊試験機 | >50 | 24 |  | ダンベル型 |  | 3.2 | 1.6 |  | 無 | 23 | 0 | 40 |  |  |  |  | 破断せず |  |  | 三菱エンジニアリングプラスチックス株式会社 | ユピタール |  |  |  | 射出成形 | 61 | 63.4 |  | 80 |  | 190 | [5 empty] | -60～-40 |  | 9 | 61.3 | 89.7 | 2600 | 64 |  | M80 | 13 | 1.41
4028 | POM | F20-03 | 引張クリープ破壊 |  | JIS K7115 | クリープ破壊試験機 | >50 | 24 |  | ダンベル型 |  | 3.2 | 1.6 |  | 無 | 23 | 0 | 42 |  |  |  |  | 2063 |  |  | 三菱エンジニアリングプラスチックス株式会社 | ユピタール |  |  |  | 射出成形 | 61 | 63.4 |  | 80 |  | 190 | [5 empty] | -60～-40 |  | 9 | 61.3 | 89.7 | 2600 | 64 |  | M80 | 13 | 1.41
4029 | POM | F20-03 | 引張クリープ破壊 |  | JIS K7115 | クリープ破壊試験機 | >50 | 24 |  | ダンベル型 |  | 3.2 | 1.6 |  | 無 | 23 | 0 | 42 |  |  |  |  | 2698 |  |  | 三菱エンジニアリングプラスチックス株式会社 | ユピタール |  |  |  | 射出成形 | 61 | 63.4 |  | 80 |  | 190 | [5 empty] | -60～-40 |  | 9 | 61.3 | 89.7 | 2600 | 64 |  | M80 | 13 | 1.41
4030 | POM | F20-03 | 引張クリープ破壊 |  | JIS K7115 | クリープ破壊試験機 | >50 | 24 |  | ダンベル型 |  | 3.2 | 1.6 |  | 無 | 23 | 0 | 44 |  |  |  |  | 2669 |  |  | 三菱エンジニアリングプラスチックス株式会社 | ユピタール |  |  |  | 射出成形 | 61 | 63.4 |  | 80 |  | 190 | [5 empty] | -60～-40 |  | 9 | 61.3 | 89.7 | 2600 | 64 |  | M80 | 13 | 1.41
4031 | POM | F20-03 | 引張クリープ破壊 |  | JIS K7115 | クリープ破壊試験機 | >50 | 24 |  | ダンベル型 |  | 3.2 | 1.6 |  | 無 | 23 | 0 | 44 |  |  |  |  | 454 |  |  | 三菱エンジニアリングプラスチックス株式会社 | ユピタール |  |  |  | 射出成形 | 61 | 63.4 |  | 80 |  | 190 | [5 empty] | -60～-40 |  | 9 | 61.3 | 89.7 | 2600 | 64 |  | M80 | 13 | 1.41
4032 | POM | F20-03 | 引張クリープ破壊 |  | JIS K7115 | クリープ破壊試験機 | >50 | 24 |  | ダンベル型 |  | 3.2 | 1.6 |  | 無 | 23 | 0 | 45 |  |  |  |  | 2149 |  |  | 三菱エンジニアリングプラスチックス株式会社 | ユピタール |  |  |  | 射出成形 | 61 | 63.4 |  | 80 |  | 190 | [5 empty] | -60～-40 |  | 9 | 61.3 | 89.7 | 2600 | 64 |  | M80 | 13 | 1.41
4033 | POM | F20-03 | 引張クリープ破壊 |  | JIS K7115 | クリープ破壊試験機 | >50 | 24 |  | ダンベル型 |  | 3.2 | 1.6 |  | 無 | 23 | 0 | 45 |  |  |  |  | 107.2 |  |  | 三菱エンジニアリングプラスチックス株式会社 | ユピタール |  |  |  | 射出成形 | 61 | 63.4 |  | 80 |  | 190 | [5 empty] | -60～-40 |  | 9 | 61.3 | 89.7 | 2600 | 64 |  | M80 | 13 | 1.41
4034 | POM | F20-03 | 引張クリープ破壊 |  | JIS K7115 | クリープ破壊試験機 | >50 | 24 |  | ダンベル型 |  | 3.2 | 1.6 |  | 無 | 23 | 0 | 45 |  |  |  |  | 53.7 |  |  | 三菱エンジニアリングプラスチックス株式会社 | ユピタール |  |  |  | 射出成形 | 61 | 63.4 |  | 80 |  | 190 | [5 empty] | -60～-40 |  | 9 | 61.3 | 89.7 | 2600 | 64 |  | M80 | 13 | 1.41
4035 | POM | F20-03 | 引張クリープ破壊 |  | JIS K7115 | クリープ破壊試験機 | >50 | 24 |  | ダンベル型 |  | 3.2 | 1.6 |  | 無 | 23 | 0 | 50 |  |  |  |  | 4.6 |  |  | 三菱エンジニアリングプラスチックス株式会社 | ユピタール |  |  |  | 射出成形 | 61 | 63.4 |  | 80 |  | 190 | [5 empty] | -60～-40 |  | 9 | 61.3 | 89.7 | 2600 | 64 |  | M80 | 13 | 1.41
4036 | POM | F20-03 | 引張クリープ破壊 |  | JIS K7115 | クリープ破壊試験機 | >50 | 24 |  | ダンベル型 |  | 3.2 | 1.6 |  | 無 | 23 | 0 | 50 |  |  |  |  | 4.9 |  |  | 三菱エンジニアリングプラスチックス株式会社 | ユピタール |  |  |  | 射出成形 | 61 | 63.4 |  | 80 |  | 190 | [5 empty] | -60～-40 |  | 9 | 61.3 | 89.7 | 2600 | 64 |  | M80 | 13 | 1.41
4037 | POM | F20-03 | 引張クリープ破壊 |  | JIS K7115 | クリープ破壊試験機 | >50 | 24 |  | ダンベル型 |  | 3.2 | 1.6 |  | 無 | 55 | 0 | 25 |  |  |  |  | 2448 |  |  | 三菱エンジニアリングプラスチックス株式会社 | ユピタール |  |  |  | 射出成形 | 61 | 63.4 |  | 80 |  | 190 | [5 empty] | -60～-40 |  | 9 | 61.3 | 89.7 | 2600 | 64 |  | M80 | 13 | 1.41
4038 | POM | F20-03 | 引張クリープ破壊 |  | JIS K7115 | クリープ破壊試験機 | >50 | 24 |  | ダンベル型 |  | 3.2 | 1.6 |  | 無 | 55 | 0 | 25 |  |  |  |  | 1851 |  |  | 三菱エンジニアリングプラスチックス株式会社 | ユピタール |  |  |  | 射出成形 | 61 | 63.4 |  | 80 |  | 190 | [5 empty] | -60～-40 |  | 9 | 61.3 | 89.7 | 2600 | 64 |  | M80 | 13 | 1.41
4039 | POM | F20-03 | 引張クリープ破壊 |  | JIS K7115 | クリープ破壊試験機 | >50 | 24 |  | ダンベル型 |  | 3.2 | 1.6 |  | 無 | 55 | 0 | 27 |  |  |  |  | 1020 |  |  | 三菱エンジニアリングプラスチックス株式会社 | ユピタール |  |  |  | 射出成形 | 61 | 63.4 |  | 80 |  | 190 | [5 empty] | -60～-40 |  | 9 | 61.3 | 89.7 | 2600 | 64 |  | M80 | 13 | 1.41
4040 | POM | F20-03 | 引張クリープ破壊 |  | JIS K7115 | クリープ破壊試験機 | >50 | 24 |  | ダンベル型 |  | 3.2 | 1.6 |  | 無 | 55 | 0 | 27 |  |  |  |  | 581 |  |  | 三菱エンジニアリングプラスチックス株式会社 | ユピタール |  |  |  | 射出成形 | 61 | 63.4 |  | 80 |  | 190 | [5 empty] | -60～-40 |  | 9 | 61.3 | 89.7 | 2600 | 64 |  | M80 | 13 | 1.41
4041 | POM | F20-03 | 引張クリープ破壊 |  | JIS K7115 | クリープ破壊試験機 | >50 | 24 |  | ダンベル型 |  | 3.2 | 1.6 |  | 無 | 55 | 0 | 30 |  |  |  |  | 138 |  |  | 三菱エンジニアリングプラスチックス株式会社 | ユピタール |  |  |  | 射出成形 | 61 | 63.4 |  | 80 |  | 190 | [5 empty] | -60～-40 |  | 9 | 61.3 | 89.7 | 2600 | 64 |  | M80 | 13 | 1.41
4042 | POM | F20-03 | 引張クリープ破壊 |  | JIS K7115 | クリープ破壊試験機 | >50 | 24 |  | ダンベル型 |  | 3.2 | 1.6 |  | 無 | 55 | 0 | 30 |  |  |  |  | 137 |  |  | 三菱エンジニアリングプラスチックス株式会社 | ユピタール |  |  |  | 射出成形 | 61 | 63.4 |  | 80 |  | 190 | [5 empty] | -60～-40 |  | 9 | 61.3 | 89.7 | 2600 | 64 |  | M80 | 13 | 1.41
4043 | POM | F20-03 | 引張クリープ破壊 |  | JIS K7115 | クリープ破壊試験機 | >50 | 24 |  | ダンベル型 |  | 3.2 | 1.6 |  | 無 | 55 | 0 | 35 |  |  |  |  | 125 |  |  | 三菱エンジニアリングプラスチックス株式会社 | ユピタール |  |  |  | 射出成形 | 61 | 63.4 |  | 80 |  | 190 | [5 empty] | -60～-40 |  | 9 | 61.3 | 89.7 | 2600 | 64 |  | M80 | 13 | 1.41
4044 | POM | F20-03 | 引張クリープ破壊 |  | JIS K7115 | クリープ破壊試験機 | >50 | 24 |  | ダンベル型 |  | 3.2 | 1.6 |  | 無 | 55 | 0 | 35 |  |  |  |  | 133 |  |  | 三菱エンジニアリングプラスチックス株式会社 | ユピタール |  |  |  | 射出成形 | 61 | 63.4 |  | 80 |  | 190 | [5 empty] | -60～-40 |  | 9 | 61.3 | 89.7 | 2600 | 64 |  | M80 | 13 | 1.41
4045 | POM | F20-03 | 引張クリープ破壊 |  | JIS K7115 | クリープ破壊試験機 | >50 | 24 |  | ダンベル型 |  | 3.2 | 1.6 |  | 無 | 55 | 0 | 40 |  |  |  |  | 1 |  |  | 三菱エンジニアリングプラスチックス株式会社 | ユピタール |  |  |  | 射出成形 | 61 | 63.4 |  | 80 |  | 190 | [5 empty] | -60～-40 |  | 9 | 61.3 | 89.7 | 2600 | 64 |  | M80 | 13 | 1.41
4046 | POM | F20-03 | 引張クリープ破壊 |  | JIS K7115 | クリープ破壊試験機 | >50 | 24 |  | ダンベル型 |  | 3.2 | 1.6 |  | 無 | 55 | 0 | 40 |  |  |  |  | 1 |  |  | 三菱エンジニアリングプラスチックス株式会社 | ユピタール |  |  |  | 射出成形 | 61 | 63.4 |  | 80 |  | 190 | [5 empty] | -60～-40 |  | 9 | 61.3 | 89.7 | 2600 | 64 |  | M80 | 13 | 1.41
4047 | POM | F20-03 | 引張クリープ破壊 |  | JIS K7115 | クリープ破壊試験機 | >50 | 24 |  | ダンベル型 |  | 3.2 | 1.6 |  | 無 | 55 | 0 | 45 |  |  |  |  | 0.1 |  |  | 三菱エンジニアリングプラスチックス株式会社 | ユピタール |  |  |  | 射出成形 | 61 | 63.4 |  | 80 |  | 190 | [5 empty] | -60～-40 |  | 9 | 61.3 | 89.7 | 2600 | 64 |  | M80 | 13 | 1.41
4048 | POM | F20-03 | 引張クリープ破壊 |  | JIS K7115 | クリープ破壊試験機 | >50 | 24 |  | ダンベル型 |  | 3.2 | 1.6 |  | 無 | 55 | 0 | 45 |  |  |  |  | 0.1 |  |  | 三菱エンジニアリングプラスチックス株式会社 | ユピタール |  |  |  | 射出成形 | 61 | 63.4 |  | 80 |  | 190 | [5 empty] | -60～-40 |  | 9 | 61.3 | 89.7 | 2600 | 64 |  | M80 | 13 | 1.41
4049 | ABS | 420 | 引張クリープ |  | ISO899-1 | クリープ試験機 CP6L250,CP6L250S |  | 115 | [6 empty] | 無 | 23 | 0 | 23 |  |  |  |  | 2120 |  |  | ダイセルポリマー株式会社 | セビアン V |  | 120000 |  | 射出成形 | 13 | 16.2 |  | 50 |  | 235 | [7 empty] | 2 | 51 | 75 | 2500 | 150 | 80 | R112 | 8 | 1.05 |  | 自動車・電気部品 | 平均分子量はＡＳ分についての重量平均分子量
4050 | ABS | 420 | 引張クリープ |  | ISO899-1 | クリープ試験機 CP6L250,CP6L250S |  | 115 | [6 empty] | 無 | 23 | 0 | 25 | [7 empty] | ダイセルポリマー株式会社 | セビアン V |  | 120000 |  | 射出成形 | 13 | 16.2 |  | 50 |  | 235 | [7 empty] | 2 | 51 | 75 | 2500 | 150 | 80 | R112 | 8 | 1.05 |  | 自動車・電気部品 | 平均分子量はＡＳ分についての重量平均分子量
4051 | ABS | 420 | 引張クリープ |  | ISO899-1 | クリープ試験機 CP6L250,CP6L250S |  | 115 | [6 empty] | 無 | 23 | 0 | 28 |  |  |  |  | 2240 |  |  | ダイセルポリマー株式会社 | セビアン V |  | 120000 |  | 射出成形 | 13 | 16.2 |  | 50 |  | 235 | [7 empty] | 2 | 51 | 75 | 2500 | 150 | 80 | R112 | 8 | 1.05 |  | 自動車・電気部品 | 平均分子量はＡＳ分についての重量平均分子量
4052 | ABS | 420 | 引張クリープ |  | ISO899-1 | クリープ試験機 CP6L250,CP6L250S |  | 115 | [6 empty] | 無 | 23 | 0 | 30 |  |  |  |  | 325 |  |  | ダイセルポリマー株式会社 | セビアン V |  | 120000 |  | 射出成形 | 13 | 16.2 |  | 50 |  | 235 | [7 empty] | 2 | 51 | 75 | 2500 | 150 | 80 | R112 | 8 | 1.05 |  | 自動車・電気部品 | 平均分子量はＡＳ分についての重量平均分子量
4053 | ABS | 420 | 引張クリープ |  | ISO899-1 | クリープ試験機 CP6L250,CP6L250S |  | 115 | [6 empty] | 無 | 23 | 0 | 33 |  |  |  |  | 40 |  |  | ダイセルポリマー株式会社 | セビアン V |  | 120000 |  | 射出成形 | 13 | 16.2 |  | 50 |  | 235 | [7 empty] | 2 | 51 | 75 | 2500 | 150 | 80 | R112 | 8 | 1.05 |  | 自動車・電気部品 | 平均分子量はＡＳ分についての重量平均分子量
4054 | ABS | 420 | 引張クリープ |  | ISO899-1 | クリープ試験機 CP6L250,CP6L250S |  | 115 | [6 empty] | 無 | 23 | 0 | 35 | [7 empty] | ダイセルポリマー株式会社 | セビアン V |  | 120000 |  | 射出成形 | 13 | 16.2 |  | 50 |  | 235 | [7 empty] | 2 | 51 | 75 | 2500 | 150 | 80 | R112 | 8 | 1.05 |  | 自動車・電気部品 | 平均分子量はＡＳ分についての重量平均分子量
4055 | ABS | 420 | 引張クリープ |  | ISO899-1 | クリープ試験機 CP6L250,CP6L250S |  | 115 | [6 empty] | 無 | 55 | 0 | 15 |  |  |  |  | 2465 |  |  | ダイセルポリマー株式会社 | セビアン V |  | 120000 |  | 射出成形 | 13 | 16.2 |  | 50 |  | 235 | [7 empty] | 2 | 51 | 75 | 2500 | 150 | 80 | R112 | 8 | 1.05 |  | 自動車・電気部品 | 平均分子量はＡＳ分についての重量平均分子量
4056 | ABS | 420 | 引張クリープ |  | ISO899-1 | クリープ試験機 CP6L250,CP6L250S |  | 115 | [6 empty] | 無 | 55 | 0 | 18 | [7 empty] | ダイセルポリマー株式会社 | セビアン V |  | 120000 |  | 射出成形 | 13 | 16.2 |  | 50 |  | 235 | [7 empty] | 2 | 51 | 75 | 2500 | 150 | 80 | R112 | 8 | 1.05 |  | 自動車・電気部品 | 平均分子量はＡＳ分についての重量平均分子量
4057 | ABS | 420 | 引張クリープ |  | ISO899-1 | クリープ試験機 CP6L250,CP6L250S |  | 115 | [6 empty] | 無 | 55 | 0 | 20 | [7 empty] | ダイセルポリマー株式会社 | セビアン V |  | 120000 |  | 射出成形 | 13 | 16.2 |  | 50 |  | 235 | [7 empty] | 2 | 51 | 75 | 2500 | 150 | 80 | R112 | 8 | 1.05 |  | 自動車・電気部品 | 平均分子量はＡＳ分についての重量平均分子量
4058 | ABS | 420 | 引張クリープ |  | ISO899-1 | クリープ試験機 CP6L250,CP6L250S |  | 115 | [6 empty] | 無 | 55 | 0 | 22 | [7 empty] | ダイセルポリマー株式会社 | セビアン V |  | 120000 |  | 射出成形 | 13 | 16.2 |  | 50 |  | 235 | [7 empty] | 2 | 51 | 75 | 2500 | 150 | 80 | R112 | 8 | 1.05 |  | 自動車・電気部品 | 平均分子量はＡＳ分についての重量平均分子量
4059 | ABS | 420 | 引張クリープ |  | ISO899-1 | クリープ試験機 CP6L250,CP6L250S |  | 115 | [6 empty] | 無 | 55 | 0 | 23 |  |  |  |  | 100 |  |  | ダイセルポリマー株式会社 | セビアン V |  | 120000 |  | 射出成形 | 13 | 16.2 |  | 50 |  | 235 | [7 empty] | 2 | 51 | 75 | 2500 | 150 | 80 | R112 | 8 | 1.05 |  | 自動車・電気部品 | 平均分子量はＡＳ分についての重量平均分子量
4060 | ABS | 420 | 引張クリープ |  | ISO899-1 | クリープ試験機 CP6L250,CP6L250S |  | 115 | [6 empty] | 無 | 55 | 0 | 25 |  |  |  |  | 9 |  |  | ダイセルポリマー株式会社 | セビアン V |  | 120000 |  | 射出成形 | 13 | 16.2 |  | 50 |  | 235 | [7 empty] | 2 | 51 | 75 | 2500 | 150 | 80 | R112 | 8 | 1.05 |  | 自動車・電気部品 | 平均分子量はＡＳ分についての重量平均分子量
4061 | AS | 050SF | 引張クリープ |  | ISO899-1 | クリープ試験機 CP6L250,CP6L250S |  | 115 | [6 empty] | 無 | 23 | 0 | 30 |  |  |  |  | 該当せず |  |  | ダイセルポリマー株式会社 | セビアン N |  |  |  | 射出成形 | 13 | 16.2 |  | 50 |  | 200 | [7 empty] | 32 | 70 | 120 | 3600 | 20 |  | M85 | 7 | 1.07
4062 | AS | 050SF | 引張クリープ |  | ISO899-1 | クリープ試験機 CP6L250,CP6L250S |  | 115 | [6 empty] | 無 | 23 | 0 | 35 |  |  |  |  | 該当せず |  |  | ダイセルポリマー株式会社 | セビアン N |  |  |  | 射出成形 | 13 | 16.2 |  | 50 |  | 200 | [7 empty] | 32 | 70 | 120 | 3600 | 20 |  | M85 | 7 | 1.07
4063 | AS | 050SF | 引張クリープ |  | ISO899-1 | クリープ試験機 CP6L250,CP6L250S |  | 115 | [6 empty] | 無 | 23 | 0 | 40 |  |  |  |  | 711 |  |  | ダイセルポリマー株式会社 | セビアン N |  |  |  | 射出成形 | 13 | 16.2 |  | 50 |  | 200 | [7 empty] | 32 | 70 | 120 | 3600 | 20 |  | M85 | 7 | 1.07
4064 | AS | 050SF | 引張クリープ |  | ISO899-1 | クリープ試験機 CP6L250,CP6L250S |  | 115 | [6 empty] | 無 | 23 | 0 | 45 |  |  |  |  | 368 |  |  | ダイセルポリマー株式会社 | セビアン N |  |  |  | 射出成形 | 13 | 16.2 |  | 50 |  | 200 | [7 empty] | 32 | 70 | 120 | 3600 | 20 |  | M85 | 7 | 1.07
4065 | AS | 050SF | 引張クリープ |  | ISO899-1 | クリープ試験機 CP6L250,CP6L250S |  | 115 | [6 empty] | 無 | 23 | 0 | 45 |  |  |  |  | 267 |  |  | ダイセルポリマー株式会社 | セビアン N |  |  |  | 射出成形 | 13 | 16.2 |  | 50 |  | 200 | [7 empty] | 32 | 70 | 120 | 3600 | 20 |  | M85 | 7 | 1.07
4066 | AS | 050SF | 引張クリープ |  | ISO899-1 | クリープ試験機 CP6L250,CP6L250S |  | 115 | [6 empty] | 無 | 23 | 0 | 47 |  |  |  |  | 32 |  |  | ダイセルポリマー株式会社 | セビアン N |  |  |  | 射出成形 | 13 | 16.2 |  | 50 |  | 200 | [7 empty] | 32 | 70 | 120 | 3600 | 20 |  | M85 | 7 | 1.07
4067 | AS | 050SF | 引張クリープ |  | ISO899-1 | クリープ試験機 CP6L250,CP6L250S |  | 115 | [6 empty] | 無 | 23 | 0 | 47 |  |  |  |  | 66.5 |  |  | ダイセルポリマー株式会社 | セビアン N |  |  |  | 射出成形 | 13 | 16.2 |  | 50 |  | 200 | [7 empty] | 32 | 70 | 120 | 3600 | 20 |  | M85 | 7 | 1.07
4068 | AS | 050SF | 引張クリープ |  | ISO899-1 | クリープ試験機 CP6L250,CP6L250S |  | 115 | [6 empty] | 無 | 23 | 0 | 50 |  |  |  |  | 56.3 |  |  | ダイセルポリマー株式会社 | セビアン N |  |  |  | 射出成形 | 13 | 16.2 |  | 50 |  | 200 | [7 empty] | 32 | 70 | 120 | 3600 | 20 |  | M85 | 7 | 1.07
4069 | AS | 050SF | 引張クリープ |  | ISO899-1 | クリープ試験機 CP6L250,CP6L250S |  | 115 | [6 empty] | 無 | 23 | 0 | 50 |  |  |  |  | 56.3 |  |  | ダイセルポリマー株式会社 | セビアン N |  |  |  | 射出成形 | 13 | 16.2 |  | 50 |  | 200 | [7 empty] | 32 | 70 | 120 | 3600 | 20 |  | M85 | 7 | 1.07
4070 | AS | 050SF | 引張クリープ |  | ISO899-1 | クリープ試験機 CP6L250,CP6L250S |  | 115 | [6 empty] | 無 | 55 | 0 | 25 |  |  |  |  | 該当せず |  |  | ダイセルポリマー株式会社 | セビアン N |  |  |  | 射出成形 | 13 | 16.2 |  | 50 |  | 200 | [7 empty] | 32 | 70 | 120 | 3600 | 20 |  | M85 | 7 | 1.07
4071 | AS | 050SF | 引張クリープ |  | ISO899-1 | クリープ試験機 CP6L250,CP6L250S |  | 115 | [6 empty] | 無 | 55 | 0 | 27 |  |  |  |  | 該当せず |  |  | ダイセルポリマー株式会社 | セビアン N |  |  |  | 射出成形 | 13 | 16.2 |  | 50 |  | 200 | [7 empty] | 32 | 70 | 120 | 3600 | 20 |  | M85 | 7 | 1.07
4072 | AS | 050SF | 引張クリープ |  | ISO899-1 | クリープ試験機 CP6L250,CP6L250S |  | 115 | [6 empty] | 無 | 55 | 0 | 28 |  |  |  |  | 該当せず |  |  | ダイセルポリマー株式会社 | セビアン N |  |  |  | 射出成形 | 13 | 16.2 |  | 50 |  | 200 | [7 empty] | 32 | 70 | 120 | 3600 | 20 |  | M85 | 7 | 1.07
4073 | AS | 050SF | 引張クリープ |  | ISO899-1 | クリープ試験機 CP6L250,CP6L250S |  | 115 | [6 empty] | 無 | 55 | 0 | 30 |  |  |  |  | 182 |  |  | ダイセルポリマー株式会社 | セビアン N |  |  |  | 射出成形 | 13 | 16.2 |  | 50 |  | 200 | [7 empty] | 32 | 70 | 120 | 3600 | 20 |  | M85 | 7 | 1.07
4074 | AS | 050SF | 引張クリープ |  | ISO899-1 | クリープ試験機 CP6L250,CP6L250S |  | 115 | [6 empty] | 無 | 55 | 0 | 33 |  |  |  |  | 32.3 |  |  | ダイセルポリマー株式会社 | セビアン N |  |  |  | 射出成形 | 13 | 16.2 |  | 50 |  | 200 | [7 empty] | 32 | 70 | 120 | 3600 | 20 |  | M85 | 7 | 1.07
4075 | AS | 050SF | 引張クリープ |  | ISO899-1 | クリープ試験機 CP6L250,CP6L250S |  | 115 | [6 empty] | 無 | 55 | 0 | 33 |  |  |  |  | 34.1 |  |  | ダイセルポリマー株式会社 | セビアン N |  |  |  | 射出成形 | 13 | 16.2 |  | 50 |  | 200 | [7 empty] | 32 | 70 | 120 | 3600 | 20 |  | M85 | 7 | 1.07
4076 | AS | 050SF | 引張クリープ |  | ISO899-1 | クリープ試験機 CP6L250,CP6L250S |  | 115 | [6 empty] | 無 | 55 | 0 | 35 |  |  |  |  | 14 |  |  | ダイセルポリマー株式会社 | セビアン N |  |  |  | 射出成形 | 13 | 16.2 |  | 50 |  | 200 | [7 empty] | 32 | 70 | 120 | 3600 | 20 |  | M85 | 7 | 1.07
4077 | AS | 050SF | 引張クリープ |  | ISO899-1 | クリープ試験機 CP6L250,CP6L250S |  | 115 | [6 empty] | 無 | 55 | 0 | 35 |  |  |  |  | 15.4 |  |  | ダイセルポリマー株式会社 | セビアン N |  |  |  | 射出成形 | 13 | 16.2 |  | 50 |  | 200 | [7 empty] | 32 | 70 | 120 | 3600 | 20 |  | M85 | 7 | 1.07
4093 | ABS | 420 | 引張クリープ |  | ISO899-1 | クリープ試験機 CP6L250,CP6L250S |  | 115 | [6 empty] | 無 | 23 | 0 | 23 | ESC |  |  | 界面活性剤 | 529 |  |  | ダイセルポリマー株式会社 | セビアン V |  | 120000 |  | 射出成形 | 13 | 16.2 |  | 50 |  | 235 | [7 empty] | 2 | 51 | 75 | 2500 | 150 | 80 | R112 | 8 | 1.05 |  | 自動車・電気部品 | 平均分子量はＡＳ分についての重量平均分子量
4094 | ABS | 420 | 引張クリープ |  | ISO899-1 | クリープ試験機 CP6L250,CP6L250S |  | 115 | [6 empty] | 無 | 23 | 0 | 23 | ESC |  |  | 界面活性剤 | 492.4 |  |  | ダイセルポリマー株式会社 | セビアン V |  | 120000 |  | 射出成形 | 13 | 16.2 |  | 50 |  | 235 | [7 empty] | 2 | 51 | 75 | 2500 | 150 | 80 | R112 | 8 | 1.05 |  | 自動車・電気部品 | 平均分子量はＡＳ分についての重量平均分子量
4095 | ABS | 420 | 引張クリープ |  | ISO899-1 | クリープ試験機 CP6L250,CP6L250S |  | 115 | [6 empty] | 無 | 23 | 0 | 23 | ESC |  |  | 界面活性剤 | 453.8 |  |  | ダイセルポリマー株式会社 | セビアン V |  | 120000 |  | 射出成形 | 13 | 16.2 |  | 50 |  | 235 | [7 empty] | 2 | 51 | 75 | 2500 | 150 | 80 | R112 | 8 | 1.05 |  | 自動車・電気部品 | 平均分子量はＡＳ分についての重量平均分子量
4096 | ABS | 420 | 引張クリープ |  | ISO899-1 | クリープ試験機 CP6L250,CP6L250S |  | 115 | [6 empty] | 無 | 23 | 0 | 25 | ESC |  |  | 界面活性剤 | 213.6 |  |  | ダイセルポリマー株式会社 | セビアン V |  | 120000 |  | 射出成形 | 13 | 16.2 |  | 50 |  | 235 | [7 empty] | 2 | 51 | 75 | 2500 | 150 | 80 | R112 | 8 | 1.05 |  | 自動車・電気部品 | 平均分子量はＡＳ分についての重量平均分子量
4097 | ABS | 420 | 引張クリープ |  | ISO899-1 | クリープ試験機 CP6L250,CP6L250S |  | 115 | [6 empty] | 無 | 23 | 0 | 25 | ESC |  |  | 界面活性剤 | 296.8 |  |  | ダイセルポリマー株式会社 | セビアン V |  | 120000 |  | 射出成形 | 13 | 16.2 |  | 50 |  | 235 | [7 empty] | 2 | 51 | 75 | 2500 | 150 | 80 | R112 | 8 | 1.05 |  | 自動車・電気部品 | 平均分子量はＡＳ分についての重量平均分子量
4098 | ABS | 420 | 引張クリープ |  | ISO899-1 | クリープ試験機 CP6L250,CP6L250S |  | 115 | [6 empty] | 無 | 23 | 0 | 25 | ESC |  |  | 界面活性剤 | 355.4 |  |  | ダイセルポリマー株式会社 | セビアン V |  | 120000 |  | 射出成形 | 13 | 16.2 |  | 50 |  | 235 | [7 empty] | 2 | 51 | 75 | 2500 | 150 | 80 | R112 | 8 | 1.05 |  | 自動車・電気部品 | 平均分子量はＡＳ分についての重量平均分子量
4099 | ABS | 420 | 引張クリープ |  | ISO899-1 | クリープ試験機 CP6L250,CP6L250S |  | 115 | [6 empty] | 無 | 23 | 0 | 25 | ESC |  |  | 界面活性剤 | 207.5 |  |  | ダイセルポリマー株式会社 | セビアン V |  | 120000 |  | 射出成形 | 13 | 16.2 |  | 50 |  | 235 | [7 empty] | 2 | 51 | 75 | 2500 | 150 | 80 | R112 | 8 | 1.05 |  | 自動車・電気部品 | 平均分子量はＡＳ分についての重量平均分子量
4100 | ABS | 420 | 引張クリープ |  | ISO899-1 | クリープ試験機 CP6L250,CP6L250S |  | 115 | [6 empty] | 無 | 23 | 0 | 28 | ESC |  |  | 界面活性剤 | 128.3 |  |  | ダイセルポリマー株式会社 | セビアン V |  | 120000 |  | 射出成形 | 13 | 16.2 |  | 50 |  | 235 | [7 empty] | 2 | 51 | 75 | 2500 | 150 | 80 | R112 | 8 | 1.05 |  | 自動車・電気部品 | 平均分子量はＡＳ分についての重量平均分子量
4101 | ABS | 420 | 引張クリープ |  | ISO899-1 | クリープ試験機 CP6L250,CP6L250S |  | 115 | [6 empty] | 無 | 23 | 0 | 28 | ESC |  |  | 界面活性剤 | 159.7 |  |  | ダイセルポリマー株式会社 | セビアン V |  | 120000 |  | 射出成形 | 13 | 16.2 |  | 50 |  | 235 | [7 empty] | 2 | 51 | 75 | 2500 | 150 | 80 | R112 | 8 | 1.05 |  | 自動車・電気部品 | 平均分子量はＡＳ分についての重量平均分子量
4102 | ABS | 420 | 引張クリープ |  | ISO899-1 | クリープ試験機 CP6L250,CP6L250S |  | 115 | [6 empty] | 無 | 23 | 0 | 28 | ESC |  |  | 界面活性剤 | 136.6 |  |  | ダイセルポリマー株式会社 | セビアン V |  | 120000 |  | 射出成形 | 13 | 16.2 |  | 50 |  | 235 | [7 empty] | 2 | 51 | 75 | 2500 | 150 | 80 | R112 | 8 | 1.05 |  | 自動車・電気部品 | 平均分子量はＡＳ分についての重量平均分子量
4103 | ABS | 420 | 引張クリープ |  | ISO899-1 | クリープ試験機 CP6L250,CP6L250S |  | 115 | [6 empty] | 無 | 23 | 0 | 30 | ESC |  |  | 界面活性剤 | 67.7 |  |  | ダイセルポリマー株式会社 | セビアン V |  | 120000 |  | 射出成形 | 13 | 16.2 |  | 50 |  | 235 | [7 empty] | 2 | 51 | 75 | 2500 | 150 | 80 | R112 | 8 | 1.05 |  | 自動車・電気部品 | 平均分子量はＡＳ分についての重量平均分子量
4104 | ABS | 420 | 引張クリープ |  | ISO899-1 | クリープ試験機 CP6L250,CP6L250S |  | 115 | [6 empty] | 無 | 23 | 0 | 30 | ESC |  |  | 界面活性剤 | 75.7 |  |  | ダイセルポリマー株式会社 | セビアン V |  | 120000 |  | 射出成形 | 13 | 16.2 |  | 50 |  | 235 | [7 empty] | 2 | 51 | 75 | 2500 | 150 | 80 | R112 | 8 | 1.05 |  | 自動車・電気部品 | 平均分子量はＡＳ分についての重量平均分子量
4105 | ABS | 420 | 引張クリープ |  | ISO899-1 | クリープ試験機 CP6L250,CP6L250S |  | 115 | [6 empty] | 無 | 23 | 0 | 35 | ESC |  |  | 界面活性剤 | 10.5 |  |  | ダイセルポリマー株式会社 | セビアン V |  | 120000 |  | 射出成形 | 13 | 16.2 |  | 50 |  | 235 | [7 empty] | 2 | 51 | 75 | 2500 | 150 | 80 | R112 | 8 | 1.05 |  | 自動車・電気部品 | 平均分子量はＡＳ分についての重量平均分子量
4106 | ABS | 420 | 引張クリープ |  | ISO899-1 | クリープ試験機 CP6L250,CP6L250S |  | 115 | [6 empty] | 無 | 23 | 0 | 35 | ESC |  |  | 界面活性剤 | 10.6 |  |  | ダイセルポリマー株式会社 | セビアン V |  | 120000 |  | 射出成形 | 13 | 16.2 |  | 50 |  | 235 | [7 empty] | 2 | 51 | 75 | 2500 | 150 | 80 | R112 | 8 | 1.05 |  | 自動車・電気部品 | 平均分子量はＡＳ分についての重量平均分子量
4107 | ABS | 420 | 引張クリープ |  | ISO899-1 | クリープ試験機 CP6L250,CP6L250S |  | 115 | [6 empty] | 無 | 55 | 0 | 13 | ESC |  |  | 界面活性剤 | 113.5 |  |  | ダイセルポリマー株式会社 | セビアン V |  | 120000 |  | 射出成形 | 13 | 16.2 |  | 50 |  | 235 | [7 empty] | 2 | 51 | 75 | 2500 | 150 | 80 | R112 | 8 | 1.05 |  | 自動車・電気部品 | 平均分子量はＡＳ分についての重量平均分子量
4108 | ABS | 420 | 引張クリープ |  | ISO899-1 | クリープ試験機 CP6L250,CP6L250S |  | 115 | [6 empty] | 無 | 55 | 0 | 13 | ESC |  |  | 界面活性剤 | 202 |  |  | ダイセルポリマー株式会社 | セビアン V |  | 120000 |  | 射出成形 | 13 | 16.2 |  | 50 |  | 235 | [7 empty] | 2 | 51 | 75 | 2500 | 150 | 80 | R112 | 8 | 1.05 |  | 自動車・電気部品 | 平均分子量はＡＳ分についての重量平均分子量
4109 | ABS | 420 | 引張クリープ |  | ISO899-1 | クリープ試験機 CP6L250,CP6L250S |  | 115 | [6 empty] | 無 | 55 | 0 | 15 | ESC |  |  | 界面活性剤 | 99 |  |  | ダイセルポリマー株式会社 | セビアン V |  | 120000 |  | 射出成形 | 13 | 16.2 |  | 50 |  | 235 | [7 empty] | 2 | 51 | 75 | 2500 | 150 | 80 | R112 | 8 | 1.05 |  | 自動車・電気部品 | 平均分子量はＡＳ分についての重量平均分子量
4110 | ABS | 420 | 引張クリープ |  | ISO899-1 | クリープ試験機 CP6L250,CP6L250S |  | 115 | [6 empty] | 無 | 55 | 0 | 15 | ESC |  |  | 界面活性剤 | 159 |  |  | ダイセルポリマー株式会社 | セビアン V |  | 120000 |  | 射出成形 | 13 | 16.2 |  | 50 |  | 235 | [7 empty] | 2 | 51 | 75 | 2500 | 150 | 80 | R112 | 8 | 1.05 |  | 自動車・電気部品 | 平均分子量はＡＳ分についての重量平均分子量
4111 | ABS | 420 | 引張クリープ |  | ISO899-1 | クリープ試験機 CP6L250,CP6L250S |  | 115 | [6 empty] | 無 | 55 | 0 | 18 | ESC |  |  | 界面活性剤 | 33.7 |  |  | ダイセルポリマー株式会社 | セビアン V |  | 120000 |  | 射出成形 | 13 | 16.2 |  | 50 |  | 235 | [7 empty] | 2 | 51 | 75 | 2500 | 150 | 80 | R112 | 8 | 1.05 |  | 自動車・電気部品 | 平均分子量はＡＳ分についての重量平均分子量
4112 | ABS | 420 | 引張クリープ |  | ISO899-1 | クリープ試験機 CP6L250,CP6L250S |  | 115 | [6 empty] | 無 | 55 | 0 | 18 | ESC |  |  | 界面活性剤 | 39.2 |  |  | ダイセルポリマー株式会社 | セビアン V |  | 120000 |  | 射出成形 | 13 | 16.2 |  | 50 |  | 235 | [7 empty] | 2 | 51 | 75 | 2500 | 150 | 80 | R112 | 8 | 1.05 |  | 自動車・電気部品 | 平均分子量はＡＳ分についての重量平均分子量
4113 | ABS | 420 | 引張クリープ |  | ISO899-1 | クリープ試験機 CP6L250,CP6L250S |  | 115 | [6 empty] | 無 | 55 | 0 | 18 | ESC |  |  | 界面活性剤 | 47.8 |  |  | ダイセルポリマー株式会社 | セビアン V |  | 120000 |  | 射出成形 | 13 | 16.2 |  | 50 |  | 235 | [7 empty] | 2 | 51 | 75 | 2500 | 150 | 80 | R112 | 8 | 1.05 |  | 自動車・電気部品 | 平均分子量はＡＳ分についての重量平均分子量
4114 | ABS | 420 | 引張クリープ |  | ISO899-1 | クリープ試験機 CP6L250,CP6L250S |  | 115 | [6 empty] | 無 | 55 | 0 | 18 | ESC |  |  | 界面活性剤 | 34.8 |  |  | ダイセルポリマー株式会社 | セビアン V |  | 120000 |  | 射出成形 | 13 | 16.2 |  | 50 |  | 235 | [7 empty] | 2 | 51 | 75 | 2500 | 150 | 80 | R112 | 8 | 1.05 |  | 自動車・電気部品 | 平均分子量はＡＳ分についての重量平均分子量
4115 | ABS | 420 | 引張クリープ |  | ISO899-1 | クリープ試験機 CP6L250,CP6L250S |  | 115 | [6 empty] | 無 | 55 | 0 | 20 | ESC |  |  | 界面活性剤 | 19.6 |  |  | ダイセルポリマー株式会社 | セビアン V |  | 120000 |  | 射出成形 | 13 | 16.2 |  | 50 |  | 235 | [7 empty] | 2 | 51 | 75 | 2500 | 150 | 80 | R112 | 8 | 1.05 |  | 自動車・電気部品 | 平均分子量はＡＳ分についての重量平均分子量
4116 | ABS | 420 | 引張クリープ |  | ISO899-1 | クリープ試験機 CP6L250,CP6L250S |  | 115 | [6 empty] | 無 | 55 | 0 | 20 | ESC |  |  | 界面活性剤 | 26.3 |  |  | ダイセルポリマー株式会社 | セビアン V |  | 120000 |  | 射出成形 | 13 | 16.2 |  | 50 |  | 235 | [7 empty] | 2 | 51 | 75 | 2500 | 150 | 80 | R112 | 8 | 1.05 |  | 自動車・電気部品 | 平均分子量はＡＳ分についての重量平均分子量
4117 | ABS | 420 | 引張クリープ |  | ISO899-1 | クリープ試験機 CP6L250,CP6L250S |  | 115 | [6 empty] | 無 | 55 | 0 | 22 | ESC |  |  | 界面活性剤 | 該当せず |  |  | ダイセルポリマー株式会社 | セビアン V |  | 120000 |  | 射出成形 | 13 | 16.2 |  | 50 |  | 235 | [7 empty] | 2 | 51 | 75 | 2500 | 150 | 80 | R112 | 8 | 1.05 |  | 自動車・電気部品 | 平均分子量はＡＳ分についての重量平均分子量
4118 | ABS | 420 | 引張クリープ |  | ISO899-1 | クリープ試験機 CP6L250,CP6L250S |  | 115 | [6 empty] | 無 | 55 | 0 | 22 | ESC |  |  | 界面活性剤 | 該当せず |  |  | ダイセルポリマー株式会社 | セビアン V |  | 120000 |  | 射出成形 | 13 | 16.2 |  | 50 |  | 235 | [7 empty] | 2 | 51 | 75 | 2500 | 150 | 80 | R112 | 8 | 1.05 |  | 自動車・電気部品 | 平均分子量はＡＳ分についての重量平均分子量
4119 | ABS | 420 | 引張クリープ |  | ISO899-1 | クリープ試験機 CP6L250,CP6L250S |  | 115 | [6 empty] | 無 | 55 | 0 | 22 | ESC |  |  | 界面活性剤 | 該当せず |  |  | ダイセルポリマー株式会社 | セビアン V |  | 120000 |  | 射出成形 | 13 | 16.2 |  | 50 |  | 235 | [7 empty] | 2 | 51 | 75 | 2500 | 150 | 80 | R112 | 8 | 1.05 |  | 自動車・電気部品 | 平均分子量はＡＳ分についての重量平均分子量
4120 | ABS | 420 | 引張クリープ |  | ISO899-1 | クリープ試験機 CP6L250,CP6L250S |  | 115 | [6 empty] | 無 | 55 | 0 | 23 | ESC |  |  | 界面活性剤 | 該当せず |  |  | ダイセルポリマー株式会社 | セビアン V |  | 120000 |  | 射出成形 | 13 | 16.2 |  | 50 |  | 235 | [7 empty] | 2 | 51 | 75 | 2500 | 150 | 80 | R112 | 8 | 1.05 |  | 自動車・電気部品 | 平均分子量はＡＳ分についての重量平均分子量
4121 | ABS | 420 | 引張クリープ |  | ISO899-1 | クリープ試験機 CP6L250,CP6L250S |  | 115 | [6 empty] | 無 | 55 | 0 | 23 | ESC |  |  | 界面活性剤 | 該当せず |  |  | ダイセルポリマー株式会社 | セビアン V |  | 120000 |  | 射出成形 | 13 | 16.2 |  | 50 |  | 235 | [7 empty] | 2 | 51 | 75 | 2500 | 150 | 80 | R112 | 8 | 1.05 |  | 自動車・電気部品 | 平均分子量はＡＳ分についての重量平均分子量
4122 | ABS | 420 | 引張クリープ |  | ISO899-1 | クリープ試験機 CP6L250,CP6L250S |  | 115 | [6 empty] | 無 | 55 | 0 | 23 | ESC |  |  | 界面活性剤 | 該当せず |  |  | ダイセルポリマー株式会社 | セビアン V |  | 120000 |  | 射出成形 | 13 | 16.2 |  | 50 |  | 235 | [7 empty] | 2 | 51 | 75 | 2500 | 150 | 80 | R112 | 8 | 1.05 |  | 自動車・電気部品 | 平均分子量はＡＳ分についての重量平均分子量
4123 | ABS | 420 | 引張クリープ |  | ISO899-1 | クリープ試験機 CP6L250,CP6L250S |  | 115 | [6 empty] | 無 | 55 | 0 | 25 | ESC |  |  | 界面活性剤 | 3.7 |  |  | ダイセルポリマー株式会社 | セビアン V |  | 120000 |  | 射出成形 | 13 | 16.2 |  | 50 |  | 235 | [7 empty] | 2 | 51 | 75 | 2500 | 150 | 80 | R112 | 8 | 1.05 |  | 自動車・電気部品 | 平均分子量はＡＳ分についての重量平均分子量
4124 | ABS | 420 | 引張クリープ |  | ISO899-1 | クリープ試験機 CP6L250,CP6L250S |  | 115 | [6 empty] | 無 | 55 | 0 | 25 | ESC |  |  | 界面活性剤 | 5 |  |  | ダイセルポリマー株式会社 | セビアン V |  | 120000 |  | 射出成形 | 13 | 16.2 |  | 50 |  | 235 | [7 empty] | 2 | 51 | 75 | 2500 | 150 | 80 | R112 | 8 | 1.05 |  | 自動車・電気部品 | 平均分子量はＡＳ分についての重量平均分子量
4125 | AS | 050SF | 引張クリープ |  | ISO899-1 | クリープ試験機 CP6L250,CP6L250S |  | 115 | [6 empty] | 無 | 23 | 0 | 19 | ESC |  |  | 界面活性剤 | 176.7 |  |  | ダイセルポリマー株式会社 | セビアン N |  |  |  | 射出成形 | 13 | 16.2 |  | 50 |  | 200 | [7 empty] | 32 | 70 | 120 | 3600 | 20 |  | M85 | 7 | 1.07
4126 | AS | 050SF | 引張クリープ |  | ISO899-1 | クリープ試験機 CP6L250,CP6L250S |  | 115 | [6 empty] | 無 | 23 | 0 | 19 | ESC |  |  | 界面活性剤 | 144.7 |  |  | ダイセルポリマー株式会社 | セビアン N |  |  |  | 射出成形 | 13 | 16.2 |  | 50 |  | 200 | [7 empty] | 32 | 70 | 120 | 3600 | 20 |  | M85 | 7 | 1.07
4127 | AS | 050SF | 引張クリープ |  | ISO899-1 | クリープ試験機 CP6L250,CP6L250S |  | 115 | [6 empty] | 無 | 23 | 0 | 22 | ESC |  |  | 界面活性剤 | 83.5 |  |  | ダイセルポリマー株式会社 | セビアン N |  |  |  | 射出成形 | 13 | 16.2 |  | 50 |  | 200 | [7 empty] | 32 | 70 | 120 | 3600 | 20 |  | M85 | 7 | 1.07
4128 | AS | 050SF | 引張クリープ |  | ISO899-1 | クリープ試験機 CP6L250,CP6L250S |  | 115 | [6 empty] | 無 | 23 | 0 | 22 | ESC |  |  | 界面活性剤 | 85.8 |  |  | ダイセルポリマー株式会社 | セビアン N |  |  |  | 射出成形 | 13 | 16.2 |  | 50 |  | 200 | [7 empty] | 32 | 70 | 120 | 3600 | 20 |  | M85 | 7 | 1.07
4129 | AS | 050SF | 引張クリープ |  | ISO899-1 | クリープ試験機 CP6L250,CP6L250S |  | 115 | [6 empty] | 無 | 23 | 0 | 25 | ESC |  |  | 界面活性剤 | 46.1 |  |  | ダイセルポリマー株式会社 | セビアン N |  |  |  | 射出成形 | 13 | 16.2 |  | 50 |  | 200 | [7 empty] | 32 | 70 | 120 | 3600 | 20 |  | M85 | 7 | 1.07
4130 | AS | 050SF | 引張クリープ |  | ISO899-1 | クリープ試験機 CP6L250,CP6L250S |  | 115 | [6 empty] | 無 | 23 | 0 | 25 | ESC |  |  | 界面活性剤 | 44.6 |  |  | ダイセルポリマー株式会社 | セビアン N |  |  |  | 射出成形 | 13 | 16.2 |  | 50 |  | 200 | [7 empty] | 32 | 70 | 120 | 3600 | 20 |  | M85 | 7 | 1.07
4131 | AS | 050SF | 引張クリープ |  | ISO899-1 | クリープ試験機 CP6L250,CP6L250S |  | 115 | [6 empty] | 無 | 23 | 0 | 30 | ESC |  |  | 界面活性剤 | 14.7 |  |  | ダイセルポリマー株式会社 | セビアン N |  |  |  | 射出成形 | 13 | 16.2 |  | 50 |  | 200 | [7 empty] | 32 | 70 | 120 | 3600 | 20 |  | M85 | 7 | 1.07
4132 | AS | 050SF | 引張クリープ |  | ISO899-1 | クリープ試験機 CP6L250,CP6L250S |  | 115 | [6 empty] | 無 | 23 | 0 | 30 | ESC |  |  | 界面活性剤 | 17.6 |  |  | ダイセルポリマー株式会社 | セビアン N |  |  |  | 射出成形 | 13 | 16.2 |  | 50 |  | 200 | [7 empty] | 32 | 70 | 120 | 3600 | 20 |  | M85 | 7 | 1.07
4133 | AS | 050SF | 引張クリープ |  | ISO899-1 | クリープ試験機 CP6L250,CP6L250S |  | 115 | [6 empty] | 無 | 23 | 0 | 30 | ESC |  |  | 界面活性剤 | 17.8 |  |  | ダイセルポリマー株式会社 | セビアン N |  |  |  | 射出成形 | 13 | 16.2 |  | 50 |  | 200 | [7 empty] | 32 | 70 | 120 | 3600 | 20 |  | M85 | 7 | 1.07
4134 | AS | 050SF | 引張クリープ |  | ISO899-1 | クリープ試験機 CP6L250,CP6L250S |  | 115 | [6 empty] | 無 | 23 | 0 | 35 | ESC |  |  | 界面活性剤 | 6.1 |  |  | ダイセルポリマー株式会社 | セビアン N |  |  |  | 射出成形 | 13 | 16.2 |  | 50 |  | 200 | [7 empty] | 32 | 70 | 120 | 3600 | 20 |  | M85 | 7 | 1.07
4135 | AS | 050SF | 引張クリープ |  | ISO899-1 | クリープ試験機 CP6L250,CP6L250S |  | 115 | [6 empty] | 無 | 23 | 0 | 35 | ESC |  |  | 界面活性剤 | 7 |  |  | ダイセルポリマー株式会社 | セビアン N |  |  |  | 射出成形 | 13 | 16.2 |  | 50 |  | 200 | [7 empty] | 32 | 70 | 120 | 3600 | 20 |  | M85 | 7 | 1.07
4136 | AS | 050SF | 引張クリープ |  | ISO899-1 | クリープ試験機 CP6L250,CP6L250S |  | 115 | [6 empty] | 無 | 23 | 0 | 35 | ESC |  |  | 界面活性剤 | 7.7 |  |  | ダイセルポリマー株式会社 | セビアン N |  |  |  | 射出成形 | 13 | 16.2 |  | 50 |  | 200 | [7 empty] | 32 | 70 | 120 | 3600 | 20 |  | M85 | 7 | 1.07
4137 | AS | 050SF | 引張クリープ |  | ISO899-1 | クリープ試験機 CP6L250,CP6L250S |  | 115 | [6 empty] | 無 | 55 | 0 | 15 | ESC |  |  | 界面活性剤 | 13.2 |  |  | ダイセルポリマー株式会社 | セビアン N |  |  |  | 射出成形 | 13 | 16.2 |  | 50 |  | 200 | [7 empty] | 32 | 70 | 120 | 3600 | 20 |  | M85 | 7 | 1.07
4138 | AS | 050SF | 引張クリープ |  | ISO899-1 | クリープ試験機 CP6L250,CP6L250S |  | 115 | [6 empty] | 無 | 55 | 0 | 15 | ESC |  |  | 界面活性剤 | 11.7 |  |  | ダイセルポリマー株式会社 | セビアン N |  |  |  | 射出成形 | 13 | 16.2 |  | 50 |  | 200 | [7 empty] | 32 | 70 | 120 | 3600 | 20 |  | M85 | 7 | 1.07
4139 | AS | 050SF | 引張クリープ |  | ISO899-1 | クリープ試験機 CP6L250,CP6L250S |  | 115 | [6 empty] | 無 | 55 | 0 | 20 | ESC |  |  | 界面活性剤 | 4.5 |  |  | ダイセルポリマー株式会社 | セビアン N |  |  |  | 射出成形 | 13 | 16.2 |  | 50 |  | 200 | [7 empty] | 32 | 70 | 120 | 3600 | 20 |  | M85 | 7 | 1.07
4140 | AS | 050SF | 引張クリープ |  | ISO899-1 | クリープ試験機 CP6L250,CP6L250S |  | 115 | [6 empty] | 無 | 55 | 0 | 20 | ESC |  |  | 界面活性剤 | 4 |  |  | ダイセルポリマー株式会社 | セビアン N |  |  |  | 射出成形 | 13 | 16.2 |  | 50 |  | 200 | [7 empty] | 32 | 70 | 120 | 3600 | 20 |  | M85 | 7 | 1.07
4141 | AS | 050SF | 引張クリープ |  | ISO899-1 | クリープ試験機 CP6L250,CP6L250S |  | 115 | [6 empty] | 無 | 55 | 0 | 25 | ESC |  |  | 界面活性剤 | 1.6 |  |  | ダイセルポリマー株式会社 | セビアン N |  |  |  | 射出成形 | 13 | 16.2 |  | 50 |  | 200 | [7 empty] | 32 | 70 | 120 | 3600 | 20 |  | M85 | 7 | 1.07
4142 | AS | 050SF | 引張クリープ |  | ISO899-1 | クリープ試験機 CP6L250,CP6L250S |  | 115 | [6 empty] | 無 | 55 | 0 | 25 | ESC |  |  | 界面活性剤 | 1.7 |  |  | ダイセルポリマー株式会社 | セビアン N |  |  |  | 射出成形 | 13 | 16.2 |  | 50 |  | 200 | [7 empty] | 32 | 70 | 120 | 3600 | 20 |  | M85 | 7 | 1.07
4143 | AS | 050SF | 引張クリープ |  | ISO899-1 | クリープ試験機 CP6L250,CP6L250S |  | 115 | [6 empty] | 無 | 55 | 0 | 25 | ESC |  |  | 界面活性剤 | 1.7 |  |  | ダイセルポリマー株式会社 | セビアン N |  |  |  | 射出成形 | 13 | 16.2 |  | 50 |  | 200 | [7 empty] | 32 | 70 | 120 | 3600 | 20 |  | M85 | 7 | 1.07
4144 | AS | 050SF | 引張クリープ |  | ISO899-1 | クリープ試験機 CP6L250,CP6L250S |  | 115 | [6 empty] | 無 | 55 | 0 | 25 | ESC |  |  | 界面活性剤 | 1.5 |  |  | ダイセルポリマー株式会社 | セビアン N |  |  |  | 射出成形 | 13 | 16.2 |  | 50 |  | 200 | [7 empty] | 32 | 70 | 120 | 3600 | 20 |  | M85 | 7 | 1.07
4145 | AS | 050SF | 引張クリープ |  | ISO899-1 | クリープ試験機 CP6L250,CP6L250S |  | 115 | [6 empty] | 無 | 55 | 0 | 27 | ESC |  |  | 界面活性剤 | 0.9 |  |  | ダイセルポリマー株式会社 | セビアン N |  |  |  | 射出成形 | 13 | 16.2 |  | 50 |  | 200 | [7 empty] | 32 | 70 | 120 | 3600 | 20 |  | M85 | 7 | 1.07
4146 | AS | 050SF | 引張クリープ |  | ISO899-1 | クリープ試験機 CP6L250,CP6L250S |  | 115 | [6 empty] | 無 | 55 | 0 | 27 | ESC |  |  | 界面活性剤 | 1 |  |  | ダイセルポリマー株式会社 | セビアン N |  |  |  | 射出成形 | 13 | 16.2 |  | 50 |  | 200 | [7 empty] | 32 | 70 | 120 | 3600 | 20 |  | M85 | 7 | 1.07
4147 | AS | 050SF | 引張クリープ |  | ISO899-1 | クリープ試験機 CP6L250,CP6L250S |  | 115 | [6 empty] | 無 | 55 | 0 | 27 | ESC |  |  | 界面活性剤 | 1.1 |  |  | ダイセルポリマー株式会社 | セビアン N |  |  |  | 射出成形 | 13 | 16.2 |  | 50 |  | 200 | [7 empty] | 32 | 70 | 120 | 3600 | 20 |  | M85 | 7 | 1.07
4148 | AS | 050SF | 引張クリープ |  | ISO899-1 | クリープ試験機 CP6L250,CP6L250S |  | 115 | [6 empty] | 無 | 55 | 0 | 27 | ESC |  |  | 界面活性剤 | 1.1 |  |  | ダイセルポリマー株式会社 | セビアン N |  |  |  | 射出成形 | 13 | 16.2 |  | 50 |  | 200 | [7 empty] | 32 | 70 | 120 | 3600 | 20 |  | M85 | 7 | 1.07
4149 | AS | 050SF | 引張クリープ |  | ISO899-1 | クリープ試験機 CP6L250,CP6L250S |  | 115 | [6 empty] | 無 | 55 | 0 | 28 | ESC |  |  | 界面活性剤 | 1.1 |  |  | ダイセルポリマー株式会社 | セビアン N |  |  |  | 射出成形 | 13 | 16.2 |  | 50 |  | 200 | [7 empty] | 32 | 70 | 120 | 3600 | 20 |  | M85 | 7 | 1.07
4150 | AS | 050SF | 引張クリープ |  | ISO899-1 | クリープ試験機 CP6L250,CP6L250S |  | 115 | [6 empty] | 無 | 55 | 0 | 28 | ESC |  |  | 界面活性剤 | 1.2 |  |  | ダイセルポリマー株式会社 | セビアン N |  |  |  | 射出成形 | 13 | 16.2 |  | 50 |  | 200 | [7 empty] | 32 | 70 | 120 | 3600 | 20 |  | M85 | 7 | 1.07
4151 | AS | 050SF | 引張クリープ |  | ISO899-1 | クリープ試験機 CP6L250,CP6L250S |  | 115 | [6 empty] | 無 | 55 | 0 | 28 | ESC |  |  | 界面活性剤 | 1.4 |  |  | ダイセルポリマー株式会社 | セビアン N |  |  |  | 射出成形 | 13 | 16.2 |  | 50 |  | 200 | [7 empty] | 32 | 70 | 120 | 3600 | 20 |  | M85 | 7 | 1.07
4152 | AS | 050SF | 引張クリープ |  | ISO899-1 | クリープ試験機 CP6L250,CP6L250S |  | 115 | [6 empty] | 無 | 55 | 0 | 30 | ESC |  |  | 界面活性剤 | 0.7 |  |  | ダイセルポリマー株式会社 | セビアン N |  |  |  | 射出成形 | 13 | 16.2 |  | 50 |  | 200 | [7 empty] | 32 | 70 | 120 | 3600 | 20 |  | M85 | 7 | 1.07
4153 | AS | 050SF | 引張クリープ |  | ISO899-1 | クリープ試験機 CP6L250,CP6L250S |  | 115 | [6 empty] | 無 | 55 | 0 | 30 | ESC |  |  | 界面活性剤 | 0.6 |  |  | ダイセルポリマー株式会社 | セビアン N |  |  |  | 射出成形 | 13 | 16.2 |  | 50 |  | 200 | [7 empty] | 32 | 70 | 120 | 3600 | 20 |  | M85 | 7 | 1.07
4154 | AS | 050SF | 引張クリープ |  | ISO899-1 | クリープ試験機 CP6L250,CP6L250S |  | 115 | [6 empty] | 無 | 55 | 0 | 33 | ESC |  |  | 界面活性剤 | 0.2 |  |  | ダイセルポリマー株式会社 | セビアン N |  |  |  | 射出成形 | 13 | 16.2 |  | 50 |  | 200 | [7 empty] | 32 | 70 | 120 | 3600 | 20 |  | M85 | 7 | 1.07
4155 | AS | 050SF | 引張クリープ |  | ISO899-1 | クリープ試験機 CP6L250,CP6L250S |  | 115 | [6 empty] | 無 | 55 | 0 | 33 | ESC |  |  | 界面活性剤 | 0.3 |  |  | ダイセルポリマー株式会社 | セビアン N |  |  |  | 射出成形 | 13 | 16.2 |  | 50 |  | 200 | [7 empty] | 32 | 70 | 120 | 3600 | 20 |  | M85 | 7 | 1.07
4156 | AS | 050SF | 引張クリープ |  | ISO899-1 | クリープ試験機 CP6L250,CP6L250S |  | 115 | [6 empty] | 無 | 55 | 0 | 35 | ESC |  |  | 界面活性剤 | 0.4 |  |  | ダイセルポリマー株式会社 | セビアン N |  |  |  | 射出成形 | 13 | 16.2 |  | 50 |  | 200 | [7 empty] | 32 | 70 | 120 | 3600 | 20 |  | M85 | 7 | 1.07
4157 | AS | 050SF | 引張クリープ |  | ISO899-1 | クリープ試験機 CP6L250,CP6L250S |  | 115 | [6 empty] | 無 | 55 | 0 | 35 | ESC |  |  | 界面活性剤 | 0.3 |  |  | ダイセルポリマー株式会社 | セビアン N |  |  |  | 射出成形 | 13 | 16.2 |  | 50 |  | 200 | [7 empty] | 32 | 70 | 120 | 3600 | 20 |  | M85 | 7 | 1.07
4158 | ABS | 420 | 引張クリープ |  | ISO899-1 | クリープ試験機 CP6L250,CP6L250S |  | 115 | [6 empty] | 無 | 23 | 0 | 18 | ESC |  |  | 植物油 | 762.7 |  |  | ダイセルポリマー株式会社 | セビアン V |  | 120000 |  | 射出成形 | 13 | 16.2 |  | 50 |  | 235 | [7 empty] | 2 | 51 | 75 | 2500 | 150 | 80 | R112 | 8 | 1.05 |  | 自動車・電気部品 | 平均分子量はＡＳ分についての重量平均分子量
4159 | ABS | 420 | 引張クリープ |  | ISO899-1 | クリープ試験機 CP6L250,CP6L250S |  | 115 | [6 empty] | 無 | 23 | 0 | 18 | ESC |  |  | 植物油 | 821.6 |  |  | ダイセルポリマー株式会社 | セビアン V |  | 120000 |  | 射出成形 | 13 | 16.2 |  | 50 |  | 235 | [7 empty] | 2 | 51 | 75 | 2500 | 150 | 80 | R112 | 8 | 1.05 |  | 自動車・電気部品 | 平均分子量はＡＳ分についての重量平均分子量
4160 | ABS | 420 | 引張クリープ |  | ISO899-1 | クリープ試験機 CP6L250,CP6L250S |  | 115 | [6 empty] | 無 | 23 | 0 | 20 | ESC |  |  | 植物油 | 403.2 |  |  | ダイセルポリマー株式会社 | セビアン V |  | 120000 |  | 射出成形 | 13 | 16.2 |  | 50 |  | 235 | [7 empty] | 2 | 51 | 75 | 2500 | 150 | 80 | R112 | 8 | 1.05 |  | 自動車・電気部品 | 平均分子量はＡＳ分についての重量平均分子量
4161 | ABS | 420 | 引張クリープ |  | ISO899-1 | クリープ試験機 CP6L250,CP6L250S |  | 115 | [6 empty] | 無 | 23 | 0 | 20 | ESC |  |  | 植物油 | 439.7 |  |  | ダイセルポリマー株式会社 | セビアン V |  | 120000 |  | 射出成形 | 13 | 16.2 |  | 50 |  | 235 | [7 empty] | 2 | 51 | 75 | 2500 | 150 | 80 | R112 | 8 | 1.05 |  | 自動車・電気部品 | 平均分子量はＡＳ分についての重量平均分子量
4162 | ABS | 420 | 引張クリープ |  | ISO899-1 | クリープ試験機 CP6L250,CP6L250S |  | 115 | [6 empty] | 無 | 23 | 0 | 25 | ESC |  |  | 植物油 | 65.8 |  |  | ダイセルポリマー株式会社 | セビアン V |  | 120000 |  | 射出成形 | 13 | 16.2 |  | 50 |  | 235 | [7 empty] | 2 | 51 | 75 | 2500 | 150 | 80 | R112 | 8 | 1.05 |  | 自動車・電気部品 | 平均分子量はＡＳ分についての重量平均分子量
4163 | ABS | 420 | 引張クリープ |  | ISO899-1 | クリープ試験機 CP6L250,CP6L250S |  | 115 | [6 empty] | 無 | 23 | 0 | 25 | ESC |  |  | 植物油 | 56.9 |  |  | ダイセルポリマー株式会社 | セビアン V |  | 120000 |  | 射出成形 | 13 | 16.2 |  | 50 |  | 235 | [7 empty] | 2 | 51 | 75 | 2500 | 150 | 80 | R112 | 8 | 1.05 |  | 自動車・電気部品 | 平均分子量はＡＳ分についての重量平均分子量
4164 | ABS | 420 | 引張クリープ |  | ISO899-1 | クリープ試験機 CP6L250,CP6L250S |  | 115 | [6 empty] | 無 | 23 | 0 | 30 | ESC |  |  | 植物油 | 31 |  |  | ダイセルポリマー株式会社 | セビアン V |  | 120000 |  | 射出成形 | 13 | 16.2 |  | 50 |  | 235 | [7 empty] | 2 | 51 | 75 | 2500 | 150 | 80 | R112 | 8 | 1.05 |  | 自動車・電気部品 | 平均分子量はＡＳ分についての重量平均分子量
4165 | ABS | 420 | 引張クリープ |  | ISO899-1 | クリープ試験機 CP6L250,CP6L250S |  | 115 | [6 empty] | 無 | 23 | 0 | 30 | ESC |  |  | 植物油 | 31.7 |  |  | ダイセルポリマー株式会社 | セビアン V |  | 120000 |  | 射出成形 | 13 | 16.2 |  | 50 |  | 235 | [7 empty] | 2 | 51 | 75 | 2500 | 150 | 80 | R112 | 8 | 1.05 |  | 自動車・電気部品 | 平均分子量はＡＳ分についての重量平均分子量
4166 | ABS | 420 | 引張クリープ |  | ISO899-1 | クリープ試験機 CP6L250,CP6L250S |  | 115 | [6 empty] | 無 | 23 | 0 | 35 | ESC |  |  | 植物油 | 8.5 |  |  | ダイセルポリマー株式会社 | セビアン V |  | 120000 |  | 射出成形 | 13 | 16.2 |  | 50 |  | 235 | [7 empty] | 2 | 51 | 75 | 2500 | 150 | 80 | R112 | 8 | 1.05 |  | 自動車・電気部品 | 平均分子量はＡＳ分についての重量平均分子量
4167 | ABS | 420 | 引張クリープ |  | ISO899-1 | クリープ試験機 CP6L250,CP6L250S |  | 115 | [6 empty] | 無 | 23 | 0 | 35 | ESC |  |  | 植物油 | 8.8 |  |  | ダイセルポリマー株式会社 | セビアン V |  | 120000 |  | 射出成形 | 13 | 16.2 |  | 50 |  | 235 | [7 empty] | 2 | 51 | 75 | 2500 | 150 | 80 | R112 | 8 | 1.05 |  | 自動車・電気部品 | 平均分子量はＡＳ分についての重量平均分子量
4168 | ABS | 420 | 引張クリープ |  | ISO899-1 | クリープ試験機 CP6L250,CP6L250S |  | 115 | [6 empty] | 無 | 55 | 0 | 10 | ESC |  |  | 植物油 | 該当せず |  |  | ダイセルポリマー株式会社 | セビアン V |  | 120000 |  | 射出成形 | 13 | 16.2 |  | 50 |  | 235 | [7 empty] | 2 | 51 | 75 | 2500 | 150 | 80 | R112 | 8 | 1.05 |  | 自動車・電気部品 | 平均分子量はＡＳ分についての重量平均分子量
4169 | ABS | 420 | 引張クリープ |  | ISO899-1 | クリープ試験機 CP6L250,CP6L250S |  | 115 | [6 empty] | 無 | 55 | 0 | 10 | ESC |  |  | 植物油 | 該当せず |  |  | ダイセルポリマー株式会社 | セビアン V |  | 120000 |  | 射出成形 | 13 | 16.2 |  | 50 |  | 235 | [7 empty] | 2 | 51 | 75 | 2500 | 150 | 80 | R112 | 8 | 1.05 |  | 自動車・電気部品 | 平均分子量はＡＳ分についての重量平均分子量
4170 | ABS | 420 | 引張クリープ |  | ISO899-1 | クリープ試験機 CP6L250,CP6L250S |  | 115 | [6 empty] | 無 | 55 | 0 | 13 | ESC |  |  | 植物油 | 1625.9 |  |  | ダイセルポリマー株式会社 | セビアン V |  | 120000 |  | 射出成形 | 13 | 16.2 |  | 50 |  | 235 | [7 empty] | 2 | 51 | 75 | 2500 | 150 | 80 | R112 | 8 | 1.05 |  | 自動車・電気部品 | 平均分子量はＡＳ分についての重量平均分子量
4171 | ABS | 420 | 引張クリープ |  | ISO899-1 | クリープ試験機 CP6L250,CP6L250S |  | 115 | [6 empty] | 無 | 55 | 0 | 13 | ESC |  |  | 植物油 | 該当せず |  |  | ダイセルポリマー株式会社 | セビアン V |  | 120000 |  | 射出成形 | 13 | 16.2 |  | 50 |  | 235 | [7 empty] | 2 | 51 | 75 | 2500 | 150 | 80 | R112 | 8 | 1.05 |  | 自動車・電気部品 | 平均分子量はＡＳ分についての重量平均分子量
4172 | ABS | 420 | 引張クリープ |  | ISO899-1 | クリープ試験機 CP6L250,CP6L250S |  | 115 | [6 empty] | 無 | 55 | 0 | 15 | ESC |  |  | 植物油 | 91.8 |  |  | ダイセルポリマー株式会社 | セビアン V |  | 120000 |  | 射出成形 | 13 | 16.2 |  | 50 |  | 235 | [7 empty] | 2 | 51 | 75 | 2500 | 150 | 80 | R112 | 8 | 1.05 |  | 自動車・電気部品 | 平均分子量はＡＳ分についての重量平均分子量
4173 | ABS | 420 | 引張クリープ |  | ISO899-1 | クリープ試験機 CP6L250,CP6L250S |  | 115 | [6 empty] | 無 | 55 | 0 | 15 | ESC |  |  | 植物油 | 128.2 |  |  | ダイセルポリマー株式会社 | セビアン V |  | 120000 |  | 射出成形 | 13 | 16.2 |  | 50 |  | 235 | [7 empty] | 2 | 51 | 75 | 2500 | 150 | 80 | R112 | 8 | 1.05 |  | 自動車・電気部品 | 平均分子量はＡＳ分についての重量平均分子量
4174 | ABS | 420 | 引張クリープ |  | ISO899-1 | クリープ試験機 CP6L250,CP6L250S |  | 115 | [6 empty] | 無 | 55 | 0 | 20 | ESC |  |  | 植物油 | 18.9 |  |  | ダイセルポリマー株式会社 | セビアン V |  | 120000 |  | 射出成形 | 13 | 16.2 |  | 50 |  | 235 | [7 empty] | 2 | 51 | 75 | 2500 | 150 | 80 | R112 | 8 | 1.05 |  | 自動車・電気部品 | 平均分子量はＡＳ分についての重量平均分子量
4175 | ABS | 420 | 引張クリープ |  | ISO899-1 | クリープ試験機 CP6L250,CP6L250S |  | 115 | [6 empty] | 無 | 55 | 0 | 20 | ESC |  |  | 植物油 | 18.2 |  |  | ダイセルポリマー株式会社 | セビアン V |  | 120000 |  | 射出成形 | 13 | 16.2 |  | 50 |  | 235 | [7 empty] | 2 | 51 | 75 | 2500 | 150 | 80 | R112 | 8 | 1.05 |  | 自動車・電気部品 | 平均分子量はＡＳ分についての重量平均分子量
4176 | ABS | 420 | 引張クリープ |  | ISO899-1 | クリープ試験機 CP6L250,CP6L250S |  | 115 | [6 empty] | 無 | 55 | 0 | 25 | ESC |  |  | 植物油 | 4 |  |  | ダイセルポリマー株式会社 | セビアン V |  | 120000 |  | 射出成形 | 13 | 16.2 |  | 50 |  | 235 | [7 empty] | 2 | 51 | 75 | 2500 | 150 | 80 | R112 | 8 | 1.05 |  | 自動車・電気部品 | 平均分子量はＡＳ分についての重量平均分子量
4177 | ABS | 420 | 引張クリープ |  | ISO899-1 | クリープ試験機 CP6L250,CP6L250S |  | 115 | [6 empty] | 無 | 55 | 0 | 25 | ESC |  |  | 植物油 | 2.2 |  |  | ダイセルポリマー株式会社 | セビアン V |  | 120000 |  | 射出成形 | 13 | 16.2 |  | 50 |  | 235 | [7 empty] | 2 | 51 | 75 | 2500 | 150 | 80 | R112 | 8 | 1.05 |  | 自動車・電気部品 | 平均分子量はＡＳ分についての重量平均分子量
4178 | AS | 050SF | 引張クリープ |  | ISO899-1 | クリープ試験機 CP6L250,CP6L250S |  | 115 | [6 empty] | 無 | 23 | 0 | 10 | ESC |  |  | 植物油 | 該当せず |  |  | ダイセルポリマー株式会社 | セビアン N |  |  |  | 射出成形 | 13 | 16.2 |  | 50 |  | 200 | [7 empty] | 32 | 70 | 120 | 3600 | 20 |  | M85 | 7 | 1.07
4179 | AS | 050SF | 引張クリープ |  | ISO899-1 | クリープ試験機 CP6L250,CP6L250S |  | 115 | [6 empty] | 無 | 23 | 0 | 10 | ESC |  |  | 植物油 | 該当せず |  |  | ダイセルポリマー株式会社 | セビアン N |  |  |  | 射出成形 | 13 | 16.2 |  | 50 |  | 200 | [7 empty] | 32 | 70 | 120 | 3600 | 20 |  | M85 | 7 | 1.07
4180 | AS | 050SF | 引張クリープ |  | ISO899-1 | クリープ試験機 CP6L250,CP6L250S |  | 115 | [6 empty] | 無 | 23 | 0 | 15 | ESC |  |  | 植物油 | 122.1 |  |  | ダイセルポリマー株式会社 | セビアン N |  |  |  | 射出成形 | 13 | 16.2 |  | 50 |  | 200 | [7 empty] | 32 | 70 | 120 | 3600 | 20 |  | M85 | 7 | 1.07
4181 | AS | 050SF | 引張クリープ |  | ISO899-1 | クリープ試験機 CP6L250,CP6L250S |  | 115 | [6 empty] | 無 | 23 | 0 | 15 | ESC |  |  | 植物油 | 114.6 |  |  | ダイセルポリマー株式会社 | セビアン N |  |  |  | 射出成形 | 13 | 16.2 |  | 50 |  | 200 | [7 empty] | 32 | 70 | 120 | 3600 | 20 |  | M85 | 7 | 1.07
4182 | AS | 050SF | 引張クリープ |  | ISO899-1 | クリープ試験機 CP6L250,CP6L250S |  | 115 | [6 empty] | 無 | 23 | 0 | 20 | ESC |  |  | 植物油 | 19.2 |  |  | ダイセルポリマー株式会社 | セビアン N |  |  |  | 射出成形 | 13 | 16.2 |  | 50 |  | 200 | [7 empty] | 32 | 70 | 120 | 3600 | 20 |  | M85 | 7 | 1.07
4183 | AS | 050SF | 引張クリープ |  | ISO899-1 | クリープ試験機 CP6L250,CP6L250S |  | 115 | [6 empty] | 無 | 23 | 0 | 20 | ESC |  |  | 植物油 | 18 |  |  | ダイセルポリマー株式会社 | セビアン N |  |  |  | 射出成形 | 13 | 16.2 |  | 50 |  | 200 | [7 empty] | 32 | 70 | 120 | 3600 | 20 |  | M85 | 7 | 1.07
4184 | AS | 050SF | 引張クリープ |  | ISO899-1 | クリープ試験機 CP6L250,CP6L250S |  | 115 | [6 empty] | 無 | 23 | 0 | 25 | ESC |  |  | 植物油 | 9.2 |  |  | ダイセルポリマー株式会社 | セビアン N |  |  |  | 射出成形 | 13 | 16.2 |  | 50 |  | 200 | [7 empty] | 32 | 70 | 120 | 3600 | 20 |  | M85 | 7 | 1.07
4185 | AS | 050SF | 引張クリープ |  | ISO899-1 | クリープ試験機 CP6L250,CP6L250S |  | 115 | [6 empty] | 無 | 23 | 0 | 25 | ESC |  |  | 植物油 | 7.8 |  |  | ダイセルポリマー株式会社 | セビアン N |  |  |  | 射出成形 | 13 | 16.2 |  | 50 |  | 200 | [7 empty] | 32 | 70 | 120 | 3600 | 20 |  | M85 | 7 | 1.07
4186 | AS | 050SF | 引張クリープ |  | ISO899-1 | クリープ試験機 CP6L250,CP6L250S |  | 115 | [6 empty] | 無 | 23 | 0 | 30 | ESC |  |  | 植物油 | 4.4 |  |  | ダイセルポリマー株式会社 | セビアン N |  |  |  | 射出成形 | 13 | 16.2 |  | 50 |  | 200 | [7 empty] | 32 | 70 | 120 | 3600 | 20 |  | M85 | 7 | 1.07
4187 | AS | 050SF | 引張クリープ |  | ISO899-1 | クリープ試験機 CP6L250,CP6L250S |  | 115 | [6 empty] | 無 | 23 | 0 | 30 | ESC |  |  | 植物油 | 5.5 |  |  | ダイセルポリマー株式会社 | セビアン N |  |  |  | 射出成形 | 13 | 16.2 |  | 50 |  | 200 | [7 empty] | 32 | 70 | 120 | 3600 | 20 |  | M85 | 7 | 1.07
4188 | AS | 050SF | 引張クリープ |  | ISO899-1 | クリープ試験機 CP6L250,CP6L250S |  | 115 | [6 empty] | 無 | 55 | 0 | 5 | ESC |  |  | 植物油 | 該当せず |  |  | ダイセルポリマー株式会社 | セビアン N |  |  |  | 射出成形 | 13 | 16.2 |  | 50 |  | 200 | [7 empty] | 32 | 70 | 120 | 3600 | 20 |  | M85 | 7 | 1.07
4189 | AS | 050SF | 引張クリープ |  | ISO899-1 | クリープ試験機 CP6L250,CP6L250S |  | 115 | [6 empty] | 無 | 55 | 0 | 5 | ESC |  |  | 植物油 | 該当せず |  |  | ダイセルポリマー株式会社 | セビアン N |  |  |  | 射出成形 | 13 | 16.2 |  | 50 |  | 200 | [7 empty] | 32 | 70 | 120 | 3600 | 20 |  | M85 | 7 | 1.07
4190 | AS | 050SF | 引張クリープ |  | ISO899-1 | クリープ試験機 CP6L250,CP6L250S |  | 115 | [6 empty] | 無 | 55 | 0 | 8 | ESC |  |  | 植物油 |  |  |  | ダイセルポリマー株式会社 | セビアン N |  |  |  | 射出成形 | 13 | 16.2 |  | 50 |  | 200 | [7 empty] | 32 | 70 | 120 | 3600 | 20 |  | M85 | 7 | 1.07
4191 | AS | 050SF | 引張クリープ |  | ISO899-1 | クリープ試験機 CP6L250,CP6L250S |  | 115 | [6 empty] | 無 | 55 | 0 | 8 | ESC |  |  | 植物油 |  |  |  | ダイセルポリマー株式会社 | セビアン N |  |  |  | 射出成形 | 13 | 16.2 |  | 50 |  | 200 | [7 empty] | 32 | 70 | 120 | 3600 | 20 |  | M85 | 7 | 1.07
4192 | AS | 050SF | 引張クリープ |  | ISO899-1 | クリープ試験機 CP6L250,CP6L250S |  | 115 | [6 empty] | 無 | 55 | 0 | 10 | ESC |  |  | 植物油 | 12.8 |  |  | ダイセルポリマー株式会社 | セビアン N |  |  |  | 射出成形 | 13 | 16.2 |  | 50 |  | 200 | [7 empty] | 32 | 70 | 120 | 3600 | 20 |  | M85 | 7 | 1.07
4193 | AS | 050SF | 引張クリープ |  | ISO899-1 | クリープ試験機 CP6L250,CP6L250S |  | 115 | [6 empty] | 無 | 55 | 0 | 10 | ESC |  |  | 植物油 | 16.4 |  |  | ダイセルポリマー株式会社 | セビアン N |  |  |  | 射出成形 | 13 | 16.2 |  | 50 |  | 200 | [7 empty] | 32 | 70 | 120 | 3600 | 20 |  | M85 | 7 | 1.07
4194 | PC | S2000 | 引張クリープ |  | ISO899-1 | クリープ試験機 CP6L250,CP6L250S |  | 115 | [6 empty] | 無 | 23 | 0 | 26 | ESC |  |  | 界面活性剤 | 922.7 |  |  | 三菱エンジニアリングプラスチックス株式会社 | ユーピロン |  | 23,000-26,000 |  | 射出成形 | 49.5 | 39.4 |  | 80 |  | 280 | [5 empty] | 140～150 | 220～230 | 8.0-10.5 | 59～69 | 80～90 | 2300 | 740～1000 |  | R112～R124 | 6～7 | 1.2
4195 | PC | S2000 | 引張クリープ |  | ISO899-1 | クリープ試験機 CP6L250,CP6L250S |  | 115 | [6 empty] | 無 | 23 | 0 | 26 | ESC |  |  | 界面活性剤 | 868.2 |  |  | 三菱エンジニアリングプラスチックス株式会社 | ユーピロン |  | 23,000-26,000 |  | 射出成形 | 49.5 | 39.4 |  | 80 |  | 280 | [5 empty] | 140～150 | 220～230 | 8.0-10.5 | 59～69 | 80～90 | 2300 | 740～1000 |  | R112～R124 | 6～7 | 1.2
4196 | PC | S2000 | 引張クリープ |  | ISO899-1 | クリープ試験機 CP6L250,CP6L250S |  | 115 | [6 empty] | 無 | 23 | 0 | 28 | ESC |  |  | 界面活性剤 | 539 |  |  | 三菱エンジニアリングプラスチックス株式会社 | ユーピロン |  | 23,000-26,000 |  | 射出成形 | 49.5 | 39.4 |  | 80 |  | 280 | [5 empty] | 140～150 | 220～230 | 8.0-10.5 | 59～69 | 80～90 | 2300 | 740～1000 |  | R112～R124 | 6～7 | 1.2
4197 | PC | S2000 | 引張クリープ |  | ISO899-1 | クリープ試験機 CP6L250,CP6L250S |  | 115 | [6 empty] | 無 | 23 | 0 | 28 | ESC |  |  | 界面活性剤 | 562.4 |  |  | 三菱エンジニアリングプラスチックス株式会社 | ユーピロン |  | 23,000-26,000 |  | 射出成形 | 49.5 | 39.4 |  | 80 |  | 280 | [5 empty] | 140～150 | 220～230 | 8.0-10.5 | 59～69 | 80～90 | 2300 | 740～1000 |  | R112～R124 | 6～7 | 1.2
4198 | PC | S2000 | 引張クリープ |  | ISO899-1 | クリープ試験機 CP6L250,CP6L250S |  | 115 | [6 empty] | 無 | 23 | 0 | 30 | ESC |  |  | 界面活性剤 | 344.4 |  |  | 三菱エンジニアリングプラスチックス株式会社 | ユーピロン |  | 23,000-26,000 |  | 射出成形 | 49.5 | 39.4 |  | 80 |  | 280 | [5 empty] | 140～150 | 220～230 | 8.0-10.5 | 59～69 | 80～90 | 2300 | 740～1000 |  | R112～R124 | 6～7 | 1.2
4199 | PC | S2000 | 引張クリープ |  | ISO899-1 | クリープ試験機 CP6L250,CP6L250S |  | 115 | [6 empty] | 無 | 23 | 0 | 30 | ESC |  |  | 界面活性剤 | 336 |  |  | 三菱エンジニアリングプラスチックス株式会社 | ユーピロン |  | 23,000-26,000 |  | 射出成形 | 49.5 | 39.4 |  | 80 |  | 280 | [5 empty] | 140～150 | 220～230 | 8.0-10.5 | 59～69 | 80～90 | 2300 | 740～1000 |  | R112～R124 | 6～7 | 1.2
4200 | PC | S2000 | 引張クリープ |  | ISO899-1 | クリープ試験機 CP6L250,CP6L250S |  | 115 | [6 empty] | 無 | 23 | 0 | 33 | ESC |  |  | 界面活性剤 | 227 |  |  | 三菱エンジニアリングプラスチックス株式会社 | ユーピロン |  | 23,000-26,000 |  | 射出成形 | 49.5 | 39.4 |  | 80 |  | 280 | [5 empty] | 140～150 | 220～230 | 8.0-10.5 | 59～69 | 80～90 | 2300 | 740～1000 |  | R112～R124 | 6～7 | 1.2
4201 | PC | S2000 | 引張クリープ |  | ISO899-1 | クリープ試験機 CP6L250,CP6L250S |  | 115 | [6 empty] | 無 | 23 | 0 | 33 | ESC |  |  | 界面活性剤 | 249.8 |  |  | 三菱エンジニアリングプラスチックス株式会社 | ユーピロン |  | 23,000-26,000 |  | 射出成形 | 49.5 | 39.4 |  | 80 |  | 280 | [5 empty] | 140～150 | 220～230 | 8.0-10.5 | 59～69 | 80～90 | 2300 | 740～1000 |  | R112～R124 | 6～7 | 1.2
4202 | PC | S2000 | 引張クリープ |  | ISO899-1 | クリープ試験機 CP6L250,CP6L250S |  | 115 | [6 empty] | 無 | 23 | 0 | 35 | ESC |  |  | 界面活性剤 | 163.8 |  |  | 三菱エンジニアリングプラスチックス株式会社 | ユーピロン |  | 23,000-26,000 |  | 射出成形 | 49.5 | 39.4 |  | 80 |  | 280 | [5 empty] | 140～150 | 220～230 | 8.0-10.5 | 59～69 | 80～90 | 2300 | 740～1000 |  | R112～R124 | 6～7 | 1.2
4203 | PC | S2000 | 引張クリープ |  | ISO899-1 | クリープ試験機 CP6L250,CP6L250S |  | 115 | [6 empty] | 無 | 23 | 0 | 35 | ESC |  |  | 界面活性剤 | 189.1 |  |  | 三菱エンジニアリングプラスチックス株式会社 | ユーピロン |  | 23,000-26,000 |  | 射出成形 | 49.5 | 39.4 |  | 80 |  | 280 | [5 empty] | 140～150 | 220～230 | 8.0-10.5 | 59～69 | 80～90 | 2300 | 740～1000 |  | R112～R124 | 6～7 | 1.2
4204 | PC | S2000 | 引張クリープ |  | ISO899-1 | クリープ試験機 CP6L250,CP6L250S |  | 115 | [6 empty] | 無 | 23 | 0 | 38 | ESC |  |  | 界面活性剤 | 118.5 |  |  | 三菱エンジニアリングプラスチックス株式会社 | ユーピロン |  | 23,000-26,000 |  | 射出成形 | 49.5 | 39.4 |  | 80 |  | 280 | [5 empty] | 140～150 | 220～230 | 8.0-10.5 | 59～69 | 80～90 | 2300 | 740～1000 |  | R112～R124 | 6～7 | 1.2
4205 | PC | S2000 | 引張クリープ |  | ISO899-1 | クリープ試験機 CP6L250,CP6L250S |  | 115 | [6 empty] | 無 | 23 | 0 | 38 | ESC |  |  | 界面活性剤 | 122.7 |  |  | 三菱エンジニアリングプラスチックス株式会社 | ユーピロン |  | 23,000-26,000 |  | 射出成形 | 49.5 | 39.4 |  | 80 |  | 280 | [5 empty] | 140～150 | 220～230 | 8.0-10.5 | 59～69 | 80～90 | 2300 | 740～1000 |  | R112～R124 | 6～7 | 1.2
4206 | PC | S2000 | 引張クリープ |  | ISO899-1 | クリープ試験機 CP6L250,CP6L250S |  | 115 | [6 empty] | 無 | 23 | 0 | 40 | ESC |  |  | 界面活性剤 | 105.6 |  |  | 三菱エンジニアリングプラスチックス株式会社 | ユーピロン |  | 23,000-26,000 |  | 射出成形 | 49.5 | 39.4 |  | 80 |  | 280 | [5 empty] | 140～150 | 220～230 | 8.0-10.5 | 59～69 | 80～90 | 2300 | 740～1000 |  | R112～R124 | 6～7 | 1.2
4207 | PC | S2000 | 引張クリープ |  | ISO899-1 | クリープ試験機 CP6L250,CP6L250S |  | 115 | [6 empty] | 無 | 23 | 0 | 40 | ESC |  |  | 界面活性剤 | 107.1 |  |  | 三菱エンジニアリングプラスチックス株式会社 | ユーピロン |  | 23,000-26,000 |  | 射出成形 | 49.5 | 39.4 |  | 80 |  | 280 | [5 empty] | 140～150 | 220～230 | 8.0-10.5 | 59～69 | 80～90 | 2300 | 740～1000 |  | R112～R124 | 6～7 | 1.2
4208 | PC | S2000 | 引張クリープ |  | ISO899-1 | クリープ試験機 CP6L250,CP6L250S |  | 115 | [6 empty] | 無 | 23 | 0 | 43 | ESC |  |  | 界面活性剤 | 77.3 |  |  | 三菱エンジニアリングプラスチックス株式会社 | ユーピロン |  | 23,000-26,000 |  | 射出成形 | 49.5 | 39.4 |  | 80 |  | 280 | [5 empty] | 140～150 | 220～230 | 8.0-10.5 | 59～69 | 80～90 | 2300 | 740～1000 |  | R112～R124 | 6～7 | 1.2
4209 | PC | S2000 | 引張クリープ |  | ISO899-1 | クリープ試験機 CP6L250,CP6L250S |  | 115 | [6 empty] | 無 | 23 | 0 | 43 | ESC |  |  | 界面活性剤 | 78.7 |  |  | 三菱エンジニアリングプラスチックス株式会社 | ユーピロン |  | 23,000-26,000 |  | 射出成形 | 49.5 | 39.4 |  | 80 |  | 280 | [5 empty] | 140～150 | 220～230 | 8.0-10.5 | 59～69 | 80～90 | 2300 | 740～1000 |  | R112～R124 | 6～7 | 1.2
4210 | PC | S2000 | 引張クリープ |  | ISO899-1 | クリープ試験機 CP6L250,CP6L250S |  | 115 | [6 empty] | 無 | 23 | 0 | 45 | ESC |  |  | 界面活性剤 | 54.7 |  |  | 三菱エンジニアリングプラスチックス株式会社 | ユーピロン |  | 23,000-26,000 |  | 射出成形 | 49.5 | 39.4 |  | 80 |  | 280 | [5 empty] | 140～150 | 220～230 | 8.0-10.5 | 59～69 | 80～90 | 2300 | 740～1000 |  | R112～R124 | 6～7 | 1.2
4211 | PC | S2000 | 引張クリープ |  | ISO899-1 | クリープ試験機 CP6L250,CP6L250S |  | 115 | [6 empty] | 無 | 23 | 0 | 45 | ESC |  |  | 界面活性剤 | 51.1 |  |  | 三菱エンジニアリングプラスチックス株式会社 | ユーピロン |  | 23,000-26,000 |  | 射出成形 | 49.5 | 39.4 |  | 80 |  | 280 | [5 empty] | 140～150 | 220～230 | 8.0-10.5 | 59～69 | 80～90 | 2300 | 740～1000 |  | R112～R124 | 6～7 | 1.2
4212 | PC | S2000 | 引張クリープ |  | ISO899-1 | クリープ試験機 CP6L250,CP6L250S |  | 115 | [6 empty] | 無 | 55 | 0 | 10 | ESC |  |  | 界面活性剤 | 1580.6 |  |  | 三菱エンジニアリングプラスチックス株式会社 | ユーピロン |  | 23,000-26,000 |  | 射出成形 | 49.5 | 39.4 |  | 80 |  | 280 | [5 empty] | 140～150 | 220～230 | 8.0-10.5 | 59～69 | 80～90 | 2300 | 740～1000 |  | R112～R124 | 6～7 | 1.2
4213 | PC | S2000 | 引張クリープ |  | ISO899-1 | クリープ試験機 CP6L250,CP6L250S |  | 115 | [6 empty] | 無 | 55 | 0 | 10 | ESC |  |  | 界面活性剤 | 1693 |  |  | 三菱エンジニアリングプラスチックス株式会社 | ユーピロン |  | 23,000-26,000 |  | 射出成形 | 49.5 | 39.4 |  | 80 |  | 280 | [5 empty] | 140～150 | 220～230 | 8.0-10.5 | 59～69 | 80～90 | 2300 | 740～1000 |  | R112～R124 | 6～7 | 1.2
4214 | PC | S2000 | 引張クリープ |  | ISO899-1 | クリープ試験機 CP6L250,CP6L250S |  | 115 | [6 empty] | 無 | 55 | 0 | 12 | ESC |  |  | 界面活性剤 | 665.9 |  |  | 三菱エンジニアリングプラスチックス株式会社 | ユーピロン |  | 23,000-26,000 |  | 射出成形 | 49.5 | 39.4 |  | 80 |  | 280 | [5 empty] | 140～150 | 220～230 | 8.0-10.5 | 59～69 | 80～90 | 2300 | 740～1000 |  | R112～R124 | 6～7 | 1.2
4215 | PC | S2000 | 引張クリープ |  | ISO899-1 | クリープ試験機 CP6L250,CP6L250S |  | 115 | [6 empty] | 無 | 55 | 0 | 12 | ESC |  |  | 界面活性剤 | 568.1 |  |  | 三菱エンジニアリングプラスチックス株式会社 | ユーピロン |  | 23,000-26,000 |  | 射出成形 | 49.5 | 39.4 |  | 80 |  | 280 | [5 empty] | 140～150 | 220～230 | 8.0-10.5 | 59～69 | 80～90 | 2300 | 740～1000 |  | R112～R124 | 6～7 | 1.2
4216 | PC | S2000 | 引張クリープ |  | ISO899-1 | クリープ試験機 CP6L250,CP6L250S |  | 115 | [6 empty] | 無 | 55 | 0 | 15 | ESC |  |  | 界面活性剤 | 116.4 |  |  | 三菱エンジニアリングプラスチックス株式会社 | ユーピロン |  | 23,000-26,000 |  | 射出成形 | 49.5 | 39.4 |  | 80 |  | 280 | [5 empty] | 140～150 | 220～230 | 8.0-10.5 | 59～69 | 80～90 | 2300 | 740～1000 |  | R112～R124 | 6～7 | 1.2
4217 | PC | S2000 | 引張クリープ |  | ISO899-1 | クリープ試験機 CP6L250,CP6L250S |  | 115 | [6 empty] | 無 | 55 | 0 | 15 | ESC |  |  | 界面活性剤 | 124.3 |  |  | 三菱エンジニアリングプラスチックス株式会社 | ユーピロン |  | 23,000-26,000 |  | 射出成形 | 49.5 | 39.4 |  | 80 |  | 280 | [5 empty] | 140～150 | 220～230 | 8.0-10.5 | 59～69 | 80～90 | 2300 | 740～1000 |  | R112～R124 | 6～7 | 1.2
4218 | PC | S2000 | 引張クリープ |  | ISO899-1 | クリープ試験機 CP6L250,CP6L250S |  | 115 | [6 empty] | 無 | 55 | 0 | 20 | ESC |  |  | 界面活性剤 | 38 |  |  | 三菱エンジニアリングプラスチックス株式会社 | ユーピロン |  | 23,000-26,000 |  | 射出成形 | 49.5 | 39.4 |  | 80 |  | 280 | [5 empty] | 140～150 | 220～230 | 8.0-10.5 | 59～69 | 80～90 | 2300 | 740～1000 |  | R112～R124 | 6～7 | 1.2
4219 | PC | S2000 | 引張クリープ |  | ISO899-1 | クリープ試験機 CP6L250,CP6L250S |  | 115 | [6 empty] | 無 | 55 | 0 | 20 | ESC |  |  | 界面活性剤 | 25.4 |  |  | 三菱エンジニアリングプラスチックス株式会社 | ユーピロン |  | 23,000-26,000 |  | 射出成形 | 49.5 | 39.4 |  | 80 |  | 280 | [5 empty] | 140～150 | 220～230 | 8.0-10.5 | 59～69 | 80～90 | 2300 | 740～1000 |  | R112～R124 | 6～7 | 1.2
4220 | PC | S2000 | 引張クリープ |  | ISO899-1 | クリープ試験機 CP6L250,CP6L250S |  | 115 | [6 empty] | 無 | 55 | 0 | 25 | ESC |  |  | 界面活性剤 | 28.4 |  |  | 三菱エンジニアリングプラスチックス株式会社 | ユーピロン |  | 23,000-26,000 |  | 射出成形 | 49.5 | 39.4 |  | 80 |  | 280 | [5 empty] | 140～150 | 220～230 | 8.0-10.5 | 59～69 | 80～90 | 2300 | 740～1000 |  | R112～R124 | 6～7 | 1.2
4221 | PC | S2000 | 引張クリープ |  | ISO899-1 | クリープ試験機 CP6L250,CP6L250S |  | 115 | [6 empty] | 無 | 55 | 0 | 25 | ESC |  |  | 界面活性剤 | 28.6 |  |  | 三菱エンジニアリングプラスチックス株式会社 | ユーピロン |  | 23,000-26,000 |  | 射出成形 | 49.5 | 39.4 |  | 80 |  | 280 | [5 empty] | 140～150 | 220～230 | 8.0-10.5 | 59～69 | 80～90 | 2300 | 740～1000 |  | R112～R124 | 6～7 | 1.2
4222 | PC | S2000 | 引張クリープ |  | ISO899-1 | クリープ試験機 CP6L250,CP6L250S |  | 115 | [6 empty] | 無 | 55 | 0 | 30 | ESC |  |  | 界面活性剤 | 14.2 |  |  | 三菱エンジニアリングプラスチックス株式会社 | ユーピロン |  | 23,000-26,000 |  | 射出成形 | 49.5 | 39.4 |  | 80 |  | 280 | [5 empty] | 140～150 | 220～230 | 8.0-10.5 | 59～69 | 80～90 | 2300 | 740～1000 |  | R112～R124 | 6～7 | 1.2
4223 | PC | S2000 | 引張クリープ |  | ISO899-1 | クリープ試験機 CP6L250,CP6L250S |  | 115 | [6 empty] | 無 | 55 | 0 | 30 | ESC |  |  | 界面活性剤 | 14.3 |  |  | 三菱エンジニアリングプラスチックス株式会社 | ユーピロン |  | 23,000-26,000 |  | 射出成形 | 49.5 | 39.4 |  | 80 |  | 280 | [5 empty] | 140～150 | 220～230 | 8.0-10.5 | 59～69 | 80～90 | 2300 | 740～1000 |  | R112～R124 | 6～7 | 1.2
4224 | PC | S2000 | 引張クリープ |  | ISO899-1 | クリープ試験機 CP6L250,CP6L250S |  | 115 | [6 empty] | 無 | 55 | 0 | 32 | ESC |  |  | 界面活性剤 | 10.1 |  |  | 三菱エンジニアリングプラスチックス株式会社 | ユーピロン |  | 23,000-26,000 |  | 射出成形 | 49.5 | 39.4 |  | 80 |  | 280 | [5 empty] | 140～150 | 220～230 | 8.0-10.5 | 59～69 | 80～90 | 2300 | 740～1000 |  | R112～R124 | 6～7 | 1.2
4225 | PC | S2000 | 引張クリープ |  | ISO899-1 | クリープ試験機 CP6L250,CP6L250S |  | 115 | [6 empty] | 無 | 55 | 0 | 32 | ESC |  |  | 界面活性剤 | 10.5 |  |  | 三菱エンジニアリングプラスチックス株式会社 | ユーピロン |  | 23,000-26,000 |  | 射出成形 | 49.5 | 39.4 |  | 80 |  | 280 | [5 empty] | 140～150 | 220～230 | 8.0-10.5 | 59～69 | 80～90 | 2300 | 740～1000 |  | R112～R124 | 6～7 | 1.2
4226 | POM | F20-03 | 引張クリープ |  | ISO899-1 | クリープ試験機 CP6L250,CP6L250S |  | 115 | [6 empty] | 無 | 23 | 0 | 28 | ESC |  |  | 植物油 | 746.3 |  |  | 三菱エンジニアリングプラスチックス株式会社 | ユピタール |  |  |  | 射出成形 | 61 | 63.4 |  | 80 |  | 190 | [5 empty] | -60～-40 |  | 9 | 61.3 | 89.7 | 2600 | 64 |  | M80 | 13 | 1.41
4227 | POM | F20-03 | 引張クリープ |  | ISO899-1 | クリープ試験機 CP6L250,CP6L250S |  | 115 | [6 empty] | 無 | 23 | 0 | 28 | ESC |  |  | 植物油 | 661.1 |  |  | 三菱エンジニアリングプラスチックス株式会社 | ユピタール |  |  |  | 射出成形 | 61 | 63.4 |  | 80 |  | 190 | [5 empty] | -60～-40 |  | 9 | 61.3 | 89.7 | 2600 | 64 |  | M80 | 13 | 1.41
4228 | POM | F20-03 | 引張クリープ |  | ISO899-1 | クリープ試験機 CP6L250,CP6L250S |  | 115 | [6 empty] | 無 | 23 | 0 | 30 | ESC |  |  | 植物油 | 293.8 |  |  | 三菱エンジニアリングプラスチックス株式会社 | ユピタール |  |  |  | 射出成形 | 61 | 63.4 |  | 80 |  | 190 | [5 empty] | -60～-40 |  | 9 | 61.3 | 89.7 | 2600 | 64 |  | M80 | 13 | 1.41
4229 | POM | F20-03 | 引張クリープ |  | ISO899-1 | クリープ試験機 CP6L250,CP6L250S |  | 115 | [6 empty] | 無 | 23 | 0 | 30 | ESC |  |  | 植物油 | 311.5 |  |  | 三菱エンジニアリングプラスチックス株式会社 | ユピタール |  |  |  | 射出成形 | 61 | 63.4 |  | 80 |  | 190 | [5 empty] | -60～-40 |  | 9 | 61.3 | 89.7 | 2600 | 64 |  | M80 | 13 | 1.41
4230 | POM | F20-03 | 引張クリープ |  | ISO899-1 | クリープ試験機 CP6L250,CP6L250S |  | 115 | [6 empty] | 無 | 23 | 0 | 32 | ESC |  |  | 植物油 | 164.9 |  |  | 三菱エンジニアリングプラスチックス株式会社 | ユピタール |  |  |  | 射出成形 | 61 | 63.4 |  | 80 |  | 190 | [5 empty] | -60～-40 |  | 9 | 61.3 | 89.7 | 2600 | 64 |  | M80 | 13 | 1.41
4231 | POM | F20-03 | 引張クリープ |  | ISO899-1 | クリープ試験機 CP6L250,CP6L250S |  | 115 | [6 empty] | 無 | 23 | 0 | 32 | ESC |  |  | 植物油 | 174 |  |  | 三菱エンジニアリングプラスチックス株式会社 | ユピタール |  |  |  | 射出成形 | 61 | 63.4 |  | 80 |  | 190 | [5 empty] | -60～-40 |  | 9 | 61.3 | 89.7 | 2600 | 64 |  | M80 | 13 | 1.41
4232 | POM | F20-03 | 引張クリープ |  | ISO899-1 | クリープ試験機 CP6L250,CP6L250S |  | 115 | [6 empty] | 無 | 23 | 0 | 35 | ESC |  |  | 植物油 | 72.3 |  |  | 三菱エンジニアリングプラスチックス株式会社 | ユピタール |  |  |  | 射出成形 | 61 | 63.4 |  | 80 |  | 190 | [5 empty] | -60～-40 |  | 9 | 61.3 | 89.7 | 2600 | 64 |  | M80 | 13 | 1.41
4233 | POM | F20-03 | 引張クリープ |  | ISO899-1 | クリープ試験機 CP6L250,CP6L250S |  | 115 | [6 empty] | 無 | 23 | 0 | 35 | ESC |  |  | 植物油 | 74.2 |  |  | 三菱エンジニアリングプラスチックス株式会社 | ユピタール |  |  |  | 射出成形 | 61 | 63.4 |  | 80 |  | 190 | [5 empty] | -60～-40 |  | 9 | 61.3 | 89.7 | 2600 | 64 |  | M80 | 13 | 1.41
4234 | POM | F20-03 | 引張クリープ |  | ISO899-1 | クリープ試験機 CP6L250,CP6L250S |  | 115 | [6 empty] | 無 | 23 | 0 | 40 | ESC |  |  | 植物油 | 30.1 |  |  | 三菱エンジニアリングプラスチックス株式会社 | ユピタール |  |  |  | 射出成形 | 61 | 63.4 |  | 80 |  | 190 | [5 empty] | -60～-40 |  | 9 | 61.3 | 89.7 | 2600 | 64 |  | M80 | 13 | 1.41
4235 | POM | F20-03 | 引張クリープ |  | ISO899-1 | クリープ試験機 CP6L250,CP6L250S |  | 115 | [6 empty] | 無 | 23 | 0 | 40 | ESC |  |  | 植物油 | 27.7 |  |  | 三菱エンジニアリングプラスチックス株式会社 | ユピタール |  |  |  | 射出成形 | 61 | 63.4 |  | 80 |  | 190 | [5 empty] | -60～-40 |  | 9 | 61.3 | 89.7 | 2600 | 64 |  | M80 | 13 | 1.41
4236 | ABS | 420 | 引張クリープ破壊 |  | JIS K7115 | クリープ破壊試験機 |  | 24 | [6 empty] | 無 | 23 | 0 | 28 |  |  |  |  | 該当せず |  |  | ダイセルポリマー株式会社 | セビアン V |  | 120000 |  | 射出成形 | 19.2 | 31.3 |  | 60 |  | 220 | 230 | 240 | 230 |  |  |  |  | 2 | 51 | 75 | 2500 | 150 | 80 | R112 | 8 | 1.05 |  | 自動車・電気部品 | 平均分子量はＡＳ分についての重量平均分子量
4237 | ABS | 420 | 引張クリープ破壊 |  | JIS K7115 | クリープ破壊試験機 |  | 24 | [6 empty] | 無 | 23 | 0 | 28 |  |  |  |  | 該当せず |  |  | ダイセルポリマー株式会社 | セビアン V |  | 120000 |  | 射出成形 | 19.2 | 31.3 |  | 60 |  | 220 | 230 | 240 | 230 |  |  |  |  | 2 | 51 | 75 | 2500 | 150 | 80 | R112 | 8 | 1.05 |  | 自動車・電気部品 | 平均分子量はＡＳ分についての重量平均分子量
4238 | ABS | 420 | 引張クリープ破壊 |  | JIS K7115 | クリープ破壊試験機 |  | 24 | [6 empty] | 無 | 23 | 0 | 30 |  |  |  |  | 13661.8 |  |  | ダイセルポリマー株式会社 | セビアン V |  | 120000 |  | 射出成形 | 19.2 | 31.3 |  | 60 |  | 220 | 230 | 240 | 230 |  |  |  |  | 2 | 51 | 75 | 2500 | 150 | 80 | R112 | 8 | 1.05 |  | 自動車・電気部品 | 平均分子量はＡＳ分についての重量平均分子量
4239 | ABS | 420 | 引張クリープ破壊 |  | JIS K7115 | クリープ破壊試験機 |  | 24 | [6 empty] | 無 | 23 | 0 | 33 |  |  |  |  | 669.3 |  |  | ダイセルポリマー株式会社 | セビアン V |  | 120000 |  | 射出成形 | 19.2 | 31.3 |  | 60 |  | 220 | 230 | 240 | 230 |  |  |  |  | 2 | 51 | 75 | 2500 | 150 | 80 | R112 | 8 | 1.05 |  | 自動車・電気部品 | 平均分子量はＡＳ分についての重量平均分子量
4240 | ABS | 420 | 引張クリープ破壊 |  | JIS K7115 | クリープ破壊試験機 |  | 24 | [6 empty] | 無 | 23 | 0 | 33 |  |  |  |  | 996.4 |  |  | ダイセルポリマー株式会社 | セビアン V |  | 120000 |  | 射出成形 | 19.2 | 31.3 |  | 60 |  | 220 | 230 | 240 | 230 |  |  |  |  | 2 | 51 | 75 | 2500 | 150 | 80 | R112 | 8 | 1.05 |  | 自動車・電気部品 | 平均分子量はＡＳ分についての重量平均分子量
4241 | ABS | 420 | 引張クリープ破壊 |  | JIS K7115 | クリープ破壊試験機 |  | 24 | [6 empty] | 無 | 23 | 0 | 33 |  |  |  |  | 1374.8 |  |  | ダイセルポリマー株式会社 | セビアン V |  | 120000 |  | 射出成形 | 19.2 | 31.3 |  | 60 |  | 220 | 230 | 240 | 230 |  |  |  |  | 2 | 51 | 75 | 2500 | 150 | 80 | R112 | 8 | 1.05 |  | 自動車・電気部品 | 平均分子量はＡＳ分についての重量平均分子量
4242 | ABS | 420 | 引張クリープ破壊 |  | JIS K7115 | クリープ破壊試験機 |  | 24 | [6 empty] | 無 | 23 | 0 | 33 |  |  |  |  | 448.7 |  |  | ダイセルポリマー株式会社 | セビアン V |  | 120000 |  | 射出成形 | 19.2 | 31.3 |  | 60 |  | 220 | 230 | 240 | 230 |  |  |  |  | 2 | 51 | 75 | 2500 | 150 | 80 | R112 | 8 | 1.05 |  | 自動車・電気部品 | 平均分子量はＡＳ分についての重量平均分子量
4243 | ABS | 420 | 引張クリープ破壊 |  | JIS K7115 | クリープ破壊試験機 |  | 24 | [6 empty] | 無 | 23 | 0 | 33 |  |  |  |  | 669.7 |  |  | ダイセルポリマー株式会社 | セビアン V |  | 120000 |  | 射出成形 | 19.2 | 31.3 |  | 60 |  | 220 | 230 | 240 | 230 |  |  |  |  | 2 | 51 | 75 | 2500 | 150 | 80 | R112 | 8 | 1.05 |  | 自動車・電気部品 | 平均分子量はＡＳ分についての重量平均分子量
4244 | ABS | 420 | 引張クリープ破壊 |  | JIS K7115 | クリープ破壊試験機 |  | 24 | [6 empty] | 無 | 23 | 0 | 33 |  |  |  |  | 2598.5 |  |  | ダイセルポリマー株式会社 | セビアン V |  | 120000 |  | 射出成形 | 19.2 | 31.3 |  | 60 |  | 220 | 230 | 240 | 230 |  |  |  |  | 2 | 51 | 75 | 2500 | 150 | 80 | R112 | 8 | 1.05 |  | 自動車・電気部品 | 平均分子量はＡＳ分についての重量平均分子量
4245 | ABS | 420 | 引張クリープ破壊 |  | JIS K7115 | クリープ破壊試験機 |  | 24 | [6 empty] | 無 | 23 | 0 | 33 |  |  |  |  | 3335.1 |  |  | ダイセルポリマー株式会社 | セビアン V |  | 120000 |  | 射出成形 | 19.2 | 31.3 |  | 60 |  | 220 | 230 | 240 | 230 |  |  |  |  | 2 | 51 | 75 | 2500 | 150 | 80 | R112 | 8 | 1.05 |  | 自動車・電気部品 | 平均分子量はＡＳ分についての重量平均分子量
4246 | ABS | 420 | 引張クリープ破壊 |  | JIS K7115 | クリープ破壊試験機 |  | 24 | [6 empty] | 無 | 23 | 0 | 35 |  |  |  |  | 188.6 |  |  | ダイセルポリマー株式会社 | セビアン V |  | 120000 |  | 射出成形 | 19.2 | 31.3 |  | 60 |  | 220 | 230 | 240 | 230 |  |  |  |  | 2 | 51 | 75 | 2500 | 150 | 80 | R112 | 8 | 1.05 |  | 自動車・電気部品 | 平均分子量はＡＳ分についての重量平均分子量
4247 | ABS | 420 | 引張クリープ破壊 |  | JIS K7115 | クリープ破壊試験機 |  | 24 | [6 empty] | 無 | 23 | 0 | 35 |  |  |  |  | 270.4 |  |  | ダイセルポリマー株式会社 | セビアン V |  | 120000 |  | 射出成形 | 19.2 | 31.3 |  | 60 |  | 220 | 230 | 240 | 230 |  |  |  |  | 2 | 51 | 75 | 2500 | 150 | 80 | R112 | 8 | 1.05 |  | 自動車・電気部品 | 平均分子量はＡＳ分についての重量平均分子量
4248 | ABS | 420 | 引張クリープ破壊 |  | JIS K7115 | クリープ破壊試験機 |  | 24 | [6 empty] | 無 | 23 | 0 | 35 |  |  |  |  | 174.3 |  |  | ダイセルポリマー株式会社 | セビアン V |  | 120000 |  | 射出成形 | 19.2 | 31.3 |  | 60 |  | 220 | 230 | 240 | 230 |  |  |  |  | 2 | 51 | 75 | 2500 | 150 | 80 | R112 | 8 | 1.05 |  | 自動車・電気部品 | 平均分子量はＡＳ分についての重量平均分子量
4249 | ABS | 420 | 引張クリープ破壊 |  | JIS K7115 | クリープ破壊試験機 |  | 24 | [6 empty] | 無 | 23 | 0 | 35 |  |  |  |  | 188.6 |  |  | ダイセルポリマー株式会社 | セビアン V |  | 120000 |  | 射出成形 | 19.2 | 31.3 |  | 60 |  | 220 | 230 | 240 | 230 |  |  |  |  | 2 | 51 | 75 | 2500 | 150 | 80 | R112 | 8 | 1.05 |  | 自動車・電気部品 | 平均分子量はＡＳ分についての重量平均分子量
4250 | ABS | 420 | 引張クリープ破壊 |  | JIS K7115 | クリープ破壊試験機 |  | 24 | [6 empty] | 無 | 23 | 0 | 38 |  |  |  |  | 10.7 |  |  | ダイセルポリマー株式会社 | セビアン V |  | 120000 |  | 射出成形 | 19.2 | 31.3 |  | 60 |  | 220 | 230 | 240 | 230 |  |  |  |  | 2 | 51 | 75 | 2500 | 150 | 80 | R112 | 8 | 1.05 |  | 自動車・電気部品 | 平均分子量はＡＳ分についての重量平均分子量
4251 | ABS | 420 | 引張クリープ破壊 |  | JIS K7115 | クリープ破壊試験機 |  | 24 | [6 empty] | 無 | 23 | 0 | 38 |  |  |  |  | 6.2 |  |  | ダイセルポリマー株式会社 | セビアン V |  | 120000 |  | 射出成形 | 19.2 | 31.3 |  | 60 |  | 220 | 230 | 240 | 230 |  |  |  |  | 2 | 51 | 75 | 2500 | 150 | 80 | R112 | 8 | 1.05 |  | 自動車・電気部品 | 平均分子量はＡＳ分についての重量平均分子量
4252 | ABS | 420 | 引張クリープ破壊 |  | JIS K7115 | クリープ破壊試験機 |  | 24 | [6 empty] | 無 | 23 | 0 | 40 |  |  |  |  | 2.1 |  |  | ダイセルポリマー株式会社 | セビアン V |  | 120000 |  | 射出成形 | 19.2 | 31.3 |  | 60 |  | 220 | 230 | 240 | 230 |  |  |  |  | 2 | 51 | 75 | 2500 | 150 | 80 | R112 | 8 | 1.05 |  | 自動車・電気部品 | 平均分子量はＡＳ分についての重量平均分子量
4253 | ABS | 420 | 引張クリープ破壊 |  | JIS K7115 | クリープ破壊試験機 |  | 24 | [6 empty] | 無 | 23 | 0 | 40 |  |  |  |  | 2.3 |  |  | ダイセルポリマー株式会社 | セビアン V |  | 120000 |  | 射出成形 | 19.2 | 31.3 |  | 60 |  | 220 | 230 | 240 | 230 |  |  |  |  | 2 | 51 | 75 | 2500 | 150 | 80 | R112 | 8 | 1.05 |  | 自動車・電気部品 | 平均分子量はＡＳ分についての重量平均分子量
4254 | ABS | 420 | 引張クリープ破壊 |  | JIS K7115 | クリープ破壊試験機 |  | 24 | [6 empty] | 無 | 23 | 0 | 40 |  |  |  |  | 4.7 |  |  | ダイセルポリマー株式会社 | セビアン V |  | 120000 |  | 射出成形 | 19.2 | 31.3 |  | 60 |  | 220 | 230 | 240 | 230 |  |  |  |  | 2 | 51 | 75 | 2500 | 150 | 80 | R112 | 8 | 1.05 |  | 自動車・電気部品 | 平均分子量はＡＳ分についての重量平均分子量
4255 | ABS | 420 | 引張クリープ破壊 |  | JIS K7115 | クリープ破壊試験機 |  | 24 | [6 empty] | 無 | 23 | 0 | 40 |  |  |  |  | 7.1 |  |  | ダイセルポリマー株式会社 | セビアン V |  | 120000 |  | 射出成形 | 19.2 | 31.3 |  | 60 |  | 220 | 230 | 240 | 230 |  |  |  |  | 2 | 51 | 75 | 2500 | 150 | 80 | R112 | 8 | 1.05 |  | 自動車・電気部品 | 平均分子量はＡＳ分についての重量平均分子量
4256 | ABS | 420 | 引張クリープ破壊 |  | JIS K7115 | クリープ破壊試験機 |  | 24 | [6 empty] | 無 | 23 | 0 | 40 |  |  |  |  | 7 |  |  | ダイセルポリマー株式会社 | セビアン V |  | 120000 |  | 射出成形 | 19.2 | 31.3 |  | 60 |  | 220 | 230 | 240 | 230 |  |  |  |  | 2 | 51 | 75 | 2500 | 150 | 80 | R112 | 8 | 1.05 |  | 自動車・電気部品 | 平均分子量はＡＳ分についての重量平均分子量
4257 | ABS | 420 | 引張クリープ破壊 |  | JIS K7115 | クリープ破壊試験機 |  | 24 | [6 empty] | 無 | 55 | 0 | 27 |  |  |  |  | 165.2 |  |  | ダイセルポリマー株式会社 | セビアン V |  | 120000 |  | 射出成形 | 19.2 | 31.3 |  | 60 |  | 220 | 230 | 240 | 230 |  |  |  |  | 2 | 51 | 75 | 2500 | 150 | 80 | R112 | 8 | 1.05 |  | 自動車・電気部品 | 平均分子量はＡＳ分についての重量平均分子量
4258 | ABS | 420 | 引張クリープ破壊 |  | JIS K7115 | クリープ破壊試験機 |  | 24 | [6 empty] | 無 | 55 | 0 | 27 |  |  |  |  | 210 |  |  | ダイセルポリマー株式会社 | セビアン V |  | 120000 |  | 射出成形 | 19.2 | 31.3 |  | 60 |  | 220 | 230 | 240 | 230 |  |  |  |  | 2 | 51 | 75 | 2500 | 150 | 80 | R112 | 8 | 1.05 |  | 自動車・電気部品 | 平均分子量はＡＳ分についての重量平均分子量
4259 | ABS | 420 | 引張クリープ破壊 |  | JIS K7115 | クリープ破壊試験機 |  | 24 | [6 empty] | 無 | 55 | 0 | 29 |  |  |  |  | 21.4 |  |  | ダイセルポリマー株式会社 | セビアン V |  | 120000 |  | 射出成形 | 19.2 | 31.3 |  | 60 |  | 220 | 230 | 240 | 230 |  |  |  |  | 2 | 51 | 75 | 2500 | 150 | 80 | R112 | 8 | 1.05 |  | 自動車・電気部品 | 平均分子量はＡＳ分についての重量平均分子量
4260 | ABS | 420 | 引張クリープ破壊 |  | JIS K7115 | クリープ破壊試験機 |  | 24 | [6 empty] | 無 | 55 | 0 | 29 |  |  |  |  | 21.5 |  |  | ダイセルポリマー株式会社 | セビアン V |  | 120000 |  | 射出成形 | 19.2 | 31.3 |  | 60 |  | 220 | 230 | 240 | 230 |  |  |  |  | 2 | 51 | 75 | 2500 | 150 | 80 | R112 | 8 | 1.05 |  | 自動車・電気部品 | 平均分子量はＡＳ分についての重量平均分子量
4261 | ABS | 420 | 引張クリープ破壊 |  | JIS K7115 | クリープ破壊試験機 |  | 24 | [6 empty] | 無 | 55 | 0 | 31 |  |  |  |  | 2.5 |  |  | ダイセルポリマー株式会社 | セビアン V |  | 120000 |  | 射出成形 | 19.2 | 31.3 |  | 60 |  | 220 | 230 | 240 | 230 |  |  |  |  | 2 | 51 | 75 | 2500 | 150 | 80 | R112 | 8 | 1.05 |  | 自動車・電気部品 | 平均分子量はＡＳ分についての重量平均分子量
4262 | ABS | 420 | 引張クリープ破壊 |  | JIS K7115 | クリープ破壊試験機 |  | 24 | [6 empty] | 無 | 55 | 0 | 31 |  |  |  |  | 2.6 |  |  | ダイセルポリマー株式会社 | セビアン V |  | 120000 |  | 射出成形 | 19.2 | 31.3 |  | 60 |  | 220 | 230 | 240 | 230 |  |  |  |  | 2 | 51 | 75 | 2500 | 150 | 80 | R112 | 8 | 1.05 |  | 自動車・電気部品 | 平均分子量はＡＳ分についての重量平均分子量
4263 | AS | 050SF | 引張クリープ破壊 |  | JIS K7115 | クリープ破壊試験機 |  | 24 | [6 empty] | 無 | 23 | 0 | 55 |  |  |  |  | 14 |  |  | ダイセルポリマー株式会社 | セビアン N |  |  |  | 射出成形 | 15.4 | 25 |  | 60 |  | 220 | 230 | 240 | 230 |  |  |  |  | 32 | 70 | 120 | 3600 | 20 |  | M85 | 7 | 1.07
4264 | AS | 050SF | 引張クリープ破壊 |  | JIS K7115 | クリープ破壊試験機 |  | 24 | [6 empty] | 無 | 23 | 0 | 55 |  |  |  |  | 15 |  |  | ダイセルポリマー株式会社 | セビアン N |  |  |  | 射出成形 | 15.4 | 25 |  | 60 |  | 220 | 230 | 240 | 230 |  |  |  |  | 32 | 70 | 120 | 3600 | 20 |  | M85 | 7 | 1.07
4265 | AS | 050SF | 引張クリープ破壊 |  | JIS K7115 | クリープ破壊試験機 |  | 24 | [6 empty] | 無 | 23 | 0 | 55 |  |  |  |  | 18.4 |  |  | ダイセルポリマー株式会社 | セビアン N |  |  |  | 射出成形 | 15.4 | 25 |  | 60 |  | 220 | 230 | 240 | 230 |  |  |  |  | 32 | 70 | 120 | 3600 | 20 |  | M85 | 7 | 1.07
4266 | AS | 050SF | 引張クリープ破壊 |  | JIS K7115 | クリープ破壊試験機 |  | 24 | [6 empty] | 無 | 23 | 0 | 52 |  |  |  |  | 55.5 |  |  | ダイセルポリマー株式会社 | セビアン N |  |  |  | 射出成形 | 15.4 | 25 |  | 60 |  | 220 | 230 | 240 | 230 |  |  |  |  | 32 | 70 | 120 | 3600 | 20 |  | M85 | 7 | 1.07
4267 | AS | 050SF | 引張クリープ破壊 |  | JIS K7115 | クリープ破壊試験機 |  | 24 | [6 empty] | 無 | 23 | 0 | 52 |  |  |  |  | 55.6 |  |  | ダイセルポリマー株式会社 | セビアン N |  |  |  | 射出成形 | 15.4 | 25 |  | 60 |  | 220 | 230 | 240 | 230 |  |  |  |  | 32 | 70 | 120 | 3600 | 20 |  | M85 | 7 | 1.07
4268 | AS | 050SF | 引張クリープ破壊 |  | JIS K7115 | クリープ破壊試験機 |  | 24 | [6 empty] | 無 | 23 | 0 | 50 |  |  |  |  | 101.4 |  |  | ダイセルポリマー株式会社 | セビアン N |  |  |  | 射出成形 | 15.4 | 25 |  | 60 |  | 220 | 230 | 240 | 230 |  |  |  |  | 32 | 70 | 120 | 3600 | 20 |  | M85 | 7 | 1.07
4269 | AS | 050SF | 引張クリープ破壊 |  | JIS K7115 | クリープ破壊試験機 |  | 24 | [6 empty] | 無 | 23 | 0 | 50 |  |  |  |  | 110.5 |  |  | ダイセルポリマー株式会社 | セビアン N |  |  |  | 射出成形 | 15.4 | 25 |  | 60 |  | 220 | 230 | 240 | 230 |  |  |  |  | 32 | 70 | 120 | 3600 | 20 |  | M85 | 7 | 1.07
4270 | AS | 050SF | 引張クリープ破壊 |  | JIS K7115 | クリープ破壊試験機 |  | 24 | [6 empty] | 無 | 23 | 0 | 47 |  |  |  |  | 222.8 |  |  | ダイセルポリマー株式会社 | セビアン N |  |  |  | 射出成形 | 15.4 | 25 |  | 60 |  | 220 | 230 | 240 | 230 |  |  |  |  | 32 | 70 | 120 | 3600 | 20 |  | M85 | 7 | 1.07
4271 | AS | 050SF | 引張クリープ破壊 |  | JIS K7115 | クリープ破壊試験機 |  | 24 | [6 empty] | 無 | 23 | 0 | 47 |  |  |  |  | 239.9 |  |  | ダイセルポリマー株式会社 | セビアン N |  |  |  | 射出成形 | 15.4 | 25 |  | 60 |  | 220 | 230 | 240 | 230 |  |  |  |  | 32 | 70 | 120 | 3600 | 20 |  | M85 | 7 | 1.07
4272 | AS | 050SF | 引張クリープ破壊 |  | JIS K7115 | クリープ破壊試験機 |  | 24 | [6 empty] | 無 | 23 | 0 | 45 |  |  |  |  | 669.8 |  |  | ダイセルポリマー株式会社 | セビアン N |  |  |  | 射出成形 | 15.4 | 25 |  | 60 |  | 220 | 230 | 240 | 230 |  |  |  |  | 32 | 70 | 120 | 3600 | 20 |  | M85 | 7 | 1.07
4273 | AS | 050SF | 引張クリープ破壊 |  | JIS K7115 | クリープ破壊試験機 |  | 24 | [6 empty] | 無 | 23 | 0 | 45 |  |  |  |  | 886 |  |  | ダイセルポリマー株式会社 | セビアン N |  |  |  | 射出成形 | 15.4 | 25 |  | 60 |  | 220 | 230 | 240 | 230 |  |  |  |  | 32 | 70 | 120 | 3600 | 20 |  | M85 | 7 | 1.07
4274 | AS | 050SF | 引張クリープ破壊 |  | JIS K7115 | クリープ破壊試験機 |  | 24 | [6 empty] | 無 | 23 | 0 | 44 |  |  |  |  | 1575.3 |  |  | ダイセルポリマー株式会社 | セビアン N |  |  |  | 射出成形 | 15.4 | 25 |  | 60 |  | 220 | 230 | 240 | 230 |  |  |  |  | 32 | 70 | 120 | 3600 | 20 |  | M85 | 7 | 1.07
4275 | AS | 050SF | 引張クリープ破壊 |  | JIS K7115 | クリープ破壊試験機 |  | 24 | [6 empty] | 無 | 23 | 0 | 44 |  |  |  |  | 1387.9 |  |  | ダイセルポリマー株式会社 | セビアン N |  |  |  | 射出成形 | 15.4 | 25 |  | 60 |  | 220 | 230 | 240 | 230 |  |  |  |  | 32 | 70 | 120 | 3600 | 20 |  | M85 | 7 | 1.07
4276 | AS | 050SF | 引張クリープ破壊 |  | JIS K7115 | クリープ破壊試験機 |  | 24 | [6 empty] | 無 | 55 | 0 | 28 |  |  |  |  | 該当せず |  |  | ダイセルポリマー株式会社 | セビアン N |  |  |  | 射出成形 | 15.4 | 25 |  | 60 |  | 220 | 230 | 240 | 230 |  |  |  |  | 32 | 70 | 120 | 3600 | 20 |  | M85 | 7 | 1.07
4277 | AS | 050SF | 引張クリープ破壊 |  | JIS K7115 | クリープ破壊試験機 |  | 24 | [6 empty] | 無 | 55 | 0 | 30 |  |  |  |  | 689.8 |  |  | ダイセルポリマー株式会社 | セビアン N |  |  |  | 射出成形 | 15.4 | 25 |  | 60 |  | 220 | 230 | 240 | 230 |  |  |  |  | 32 | 70 | 120 | 3600 | 20 |  | M85 | 7 | 1.07
4278 | AS | 050SF | 引張クリープ破壊 |  | JIS K7115 | クリープ破壊試験機 |  | 24 | [6 empty] | 無 | 55 | 0 | 30 |  |  |  |  | 490.1 |  |  | ダイセルポリマー株式会社 | セビアン N |  |  |  | 射出成形 | 15.4 | 25 |  | 60 |  | 220 | 230 | 240 | 230 |  |  |  |  | 32 | 70 | 120 | 3600 | 20 |  | M85 | 7 | 1.07
4279 | AS | 050SF | 引張クリープ破壊 |  | JIS K7115 | クリープ破壊試験機 |  | 24 | [6 empty] | 無 | 55 | 0 | 33 |  |  |  |  | 45.7 |  |  | ダイセルポリマー株式会社 | セビアン N |  |  |  | 射出成形 | 15.4 | 25 |  | 60 |  | 220 | 230 | 240 | 230 |  |  |  |  | 32 | 70 | 120 | 3600 | 20 |  | M85 | 7 | 1.07
4280 | AS | 050SF | 引張クリープ破壊 |  | JIS K7115 | クリープ破壊試験機 |  | 24 | [6 empty] | 無 | 55 | 0 | 33 |  |  |  |  | 45.3 |  |  | ダイセルポリマー株式会社 | セビアン N |  |  |  | 射出成形 | 15.4 | 25 |  | 60 |  | 220 | 230 | 240 | 230 |  |  |  |  | 32 | 70 | 120 | 3600 | 20 |  | M85 | 7 | 1.07
4281 | AS | 050SF | 引張クリープ破壊 |  | JIS K7115 | クリープ破壊試験機 |  | 24 | [6 empty] | 無 | 55 | 0 | 36 |  |  |  |  | 48 |  |  | ダイセルポリマー株式会社 | セビアン N |  |  |  | 射出成形 | 15.4 | 25 |  | 60 |  | 220 | 230 | 240 | 230 |  |  |  |  | 32 | 70 | 120 | 3600 | 20 |  | M85 | 7 | 1.07
4282 | AS | 050SF | 引張クリープ破壊 |  | JIS K7115 | クリープ破壊試験機 |  | 24 | [6 empty] | 無 | 55 | 0 | 39 |  |  |  |  | 6.3 |  |  | ダイセルポリマー株式会社 | セビアン N |  |  |  | 射出成形 | 15.4 | 25 |  | 60 |  | 220 | 230 | 240 | 230 |  |  |  |  | 32 | 70 | 120 | 3600 | 20 |  | M85 | 7 | 1.07
4283 | AS | 050SF | 引張クリープ破壊 |  | JIS K7115 | クリープ破壊試験機 |  | 24 | [6 empty] | 無 | 55 | 0 | 39 |  |  |  |  | 6.3 |  |  | ダイセルポリマー株式会社 | セビアン N |  |  |  | 射出成形 | 15.4 | 25 |  | 60 |  | 220 | 230 | 240 | 230 |  |  |  |  | 32 | 70 | 120 | 3600 | 20 |  | M85 | 7 | 1.07
4284 | POM | F20-03 | 引張クリープ破壊 |  | JIS K7115 | クリープ破壊試験機 |  | 24 | [6 empty] | 無 | 23 | 0 | 45 |  |  |  |  | 760 |  |  | 三菱エンジニアリングプラスチックス株式会社 | ユピタール |  |  |  | 射出成形 | 61 | 63.4 |  | 80 |  | 190 | [5 empty] | -60～-40 |  | 9 | 61.3 | 89.7 | 2600 | 64 |  | M80 | 13 | 1.41
4285 | POM | F20-03 | 引張クリープ破壊 |  | JIS K7115 | クリープ破壊試験機 |  | 24 | [6 empty] | 無 | 23 | 0 | 44 |  |  |  |  | 191 |  |  | 三菱エンジニアリングプラスチックス株式会社 | ユピタール |  |  |  | 射出成形 | 61 | 63.4 |  | 80 |  | 190 | [5 empty] | -60～-40 |  | 9 | 61.3 | 89.7 | 2600 | 64 |  | M80 | 13 | 1.41
4286 | POM | F20-03 | 引張クリープ破壊 |  | JIS K7115 | クリープ破壊試験機 |  | 24 | [6 empty] | 無 | 23 | 0 | 40 |  |  |  |  | 該当せず |  |  | 三菱エンジニアリングプラスチックス株式会社 | ユピタール |  |  |  | 射出成形 | 61 | 63.4 |  | 80 |  | 190 | [5 empty] | -60～-40 |  | 9 | 61.3 | 89.7 | 2600 | 64 |  | M80 | 13 | 1.41
4287 | POM | F20-03 | 引張クリープ破壊 |  | JIS K7115 | クリープ破壊試験機 |  | 24 | [6 empty] | 無 | 23 | 0 | 35 |  |  |  |  | 該当せず |  |  | 三菱エンジニアリングプラスチックス株式会社 | ユピタール |  |  |  | 射出成形 | 61 | 63.4 |  | 80 |  | 190 | [5 empty] | -60～-40 |  | 9 | 61.3 | 89.7 | 2600 | 64 |  | M80 | 13 | 1.41
4288 | POM | F20-03 | 引張クリープ破壊 |  | JIS K7115 | クリープ破壊試験機 |  | 24 | [6 empty] | 無 | 23 | 0 | 35 |  |  |  |  | 該当せず |  |  | 三菱エンジニアリングプラスチックス株式会社 | ユピタール |  |  |  | 射出成形 | 61 | 63.4 |  | 80 |  | 190 | [5 empty] | -60～-40 |  | 9 | 61.3 | 89.7 | 2600 | 64 |  | M80 | 13 | 1.41