## E_スクラッチ試験
ID | 材料名 |  | グレード | 試験名 | 試験方法 | 試験規格 | 試験装置 | 圧子 | 試験片 | 試験片形状 | 試験片規格 | 幅 | 厚さ | 長さ | ウェルドの有無 | 試験温度 | 試験速度 | 負荷荷重 | 環境 | 紫外線照射時間 | 暴露時間 | 引張強さσM | 弾性率E | ECAS | ECAS/hb | シャルピー衝撃強さacN (ノッチ付き, 23℃,179-1/1eA） | シャルピー衝撃強さ acU (ノッチ無し, 23℃,179-1/1eU） | シャルピー衝撃強さ acN (ノッチ付き, -20℃,179-1/1eA） | シャルピー衝撃強さ acU (ノッチ無し, -20℃,179-1/1eU） | シャルピー衝撃強さ acN (ノッチ付き, 23℃,179-1/1fA） | シャルピー衝撃強さ acU (ノッチ無し, 23℃,179-1/1fU） | シャルピー衝撃強さ acN (ノッチ付き, -20℃,179-1/1fA） | シャルピー衝撃強さ acU (ノッチ無し, -20℃,179-1/1fU） | アイゾット衝撃強さ aIN | ロックウェル硬さ | コメント２ | 備考 | メーカー名 | メーカー商品名 | 構造式 | 平均分子量 | 成形方法 | 射出速度(SI) | 射出速度(cgs) | 金型温度 | シリンダ温度(ノズル部) | シリンダ温度(前部) | シリンダ温度(中部) | シリンダ温度(後部) | 成形収縮率 | 背圧 | 結晶化度 | ガラス転移点 Tg | 軟化点 VST | メルトフローレート MFR | 引張強さ σM | 曲げ強さ σfM | 曲げ弾性率 Ef | シャルピー衝撃強さ(-30℃) | シャルピー衝撃強さ(23℃) | アイゾット衝撃強さ(23℃) | アイゾット衝撃強さ(-30℃) | ロックウェル硬さ | 線膨張係数 | 比重 S | 性質 | 用途 | コメント１
10001 | ABS | アクリロニトリルブタジエンスチレン |  | スクラッチ |  |  |  | 球状ピン：先端半径0.5mm |  | 多目的試験片A型 | ISO3167 | 10 | 4 |  | 無 | 23 | 1 | 1 | [23 empty] | 射出成形 | 62.8 | 50 | 60 | 230 | 230 | 230 | 230
10002 | ABS | アクリロニトリルブタジエンスチレン |  | スクラッチ |  |  |  | 球状ピン：先端半径0.5mm |  | 多目的試験片A型 | ISO3167 | 10 | 4 |  | 無 | 23 | 5 | 1 | [23 empty] | 射出成形 | 62.8 | 50 | 60 | 230 | 230 | 230 | 230
10003 | ABS | アクリロニトリルブタジエンスチレン |  | スクラッチ |  |  |  | 球状ピン：先端半径0.5mm |  | 多目的試験片A型 | ISO3167 | 10 | 4 |  | 無 | 23 | 10 | 1 | [23 empty] | 射出成形 | 62.8 | 50 | 60 | 230 | 230 | 230 | 230
10004 | ABS | アクリロニトリルブタジエンスチレン |  | スクラッチ |  |  |  | 球状ピン：先端半径0.5mm |  | 多目的試験片A型 | ISO3167 | 10 | 4 |  | 無 | 23 | 50 | 1 | [23 empty] | 射出成形 | 62.8 | 50 | 60 | 230 | 230 | 230 | 230
10005 | ABS | アクリロニトリルブタジエンスチレン |  | スクラッチ |  |  |  | 球状ピン：先端半径0.5mm |  | 多目的試験片A型 | ISO3167 | 10 | 4 |  | 無 | 23 | 100 | 1 | [23 empty] | 射出成形 | 62.8 | 50 | 60 | 230 | 230 | 230 | 230
10006 | ABS | アクリロニトリルブタジエンスチレン |  | スクラッチ |  |  |  | 球状ピン：先端半径0.5mm |  | 多目的試験片A型 | ISO3167 | 10 | 4 |  | 無 | 23 | 400 | 1 | [23 empty] | 射出成形 | 62.8 | 50 | 60 | 230 | 230 | 230 | 230
10007 | ABS | アクリロニトリルブタジエンスチレン |  | スクラッチ |  |  |  | 球状ピン：先端半径0.5mm |  | 多目的試験片A型 | ISO3167 | 10 | 4 |  | 無 | 23 | 1 | 5 | [23 empty] | 射出成形 | 62.8 | 50 | 60 | 230 | 230 | 230 | 230
10008 | ABS | アクリロニトリルブタジエンスチレン |  | スクラッチ |  |  |  | 球状ピン：先端半径0.5mm |  | 多目的試験片A型 | ISO3167 | 10 | 4 |  | 無 | 23 | 5 | 5 | [23 empty] | 射出成形 | 62.8 | 50 | 60 | 230 | 230 | 230 | 230
10009 | ABS | アクリロニトリルブタジエンスチレン |  | スクラッチ |  |  |  | 球状ピン：先端半径0.5mm |  | 多目的試験片A型 | ISO3167 | 10 | 4 |  | 無 | 23 | 10 | 5 | [23 empty] | 射出成形 | 62.8 | 50 | 60 | 230 | 230 | 230 | 230
10010 | ABS | アクリロニトリルブタジエンスチレン |  | スクラッチ |  |  |  | 球状ピン：先端半径0.5mm |  | 多目的試験片A型 | ISO3167 | 10 | 4 |  | 無 | 23 | 50 | 5 | [23 empty] | 射出成形 | 62.8 | 50 | 60 | 230 | 230 | 230 | 230
10011 | ABS | アクリロニトリルブタジエンスチレン |  | スクラッチ |  |  |  | 球状ピン：先端半径0.5mm |  | 多目的試験片A型 | ISO3167 | 10 | 4 |  | 無 | 23 | 100 | 5 | [23 empty] | 射出成形 | 62.8 | 50 | 60 | 230 | 230 | 230 | 230
10012 | ABS | アクリロニトリルブタジエンスチレン |  | スクラッチ |  |  |  | 球状ピン：先端半径0.5mm |  | 多目的試験片A型 | ISO3167 | 10 | 4 |  | 無 | 23 | 400 | 5 | [23 empty] | 射出成形 | 62.8 | 50 | 60 | 230 | 230 | 230 | 230
10013 | ABS | アクリロニトリルブタジエンスチレン |  | スクラッチ |  |  |  | 球状ピン：先端半径0.5mm |  | 多目的試験片A型 | ISO3167 | 10 | 4 |  | 無 | 23 | 1 | 10 | [23 empty] | 射出成形 | 62.8 | 50 | 60 | 230 | 230 | 230 | 230
10014 | ABS | アクリロニトリルブタジエンスチレン |  | スクラッチ |  |  |  | 球状ピン：先端半径0.5mm |  | 多目的試験片A型 | ISO3167 | 10 | 4 |  | 無 | 23 | 5 | 10 | [23 empty] | 射出成形 | 62.8 | 50 | 60 | 230 | 230 | 230 | 230
10015 | ABS | アクリロニトリルブタジエンスチレン |  | スクラッチ |  |  |  | 球状ピン：先端半径0.5mm |  | 多目的試験片A型 | ISO3167 | 10 | 4 |  | 無 | 23 | 10 | 10 | [23 empty] | 射出成形 | 62.8 | 50 | 60 | 230 | 230 | 230 | 230
10016 | ABS | アクリロニトリルブタジエンスチレン |  | スクラッチ |  |  |  | 球状ピン：先端半径0.5mm |  | 多目的試験片A型 | ISO3167 | 10 | 4 |  | 無 | 23 | 50 | 10 | [23 empty] | 射出成形 | 62.8 | 50 | 60 | 230 | 230 | 230 | 230
10017 | ABS | アクリロニトリルブタジエンスチレン |  | スクラッチ |  |  |  | 球状ピン：先端半径0.5mm |  | 多目的試験片A型 | ISO3167 | 10 | 4 |  | 無 | 23 | 100 | 10 | [23 empty] | 射出成形 | 62.8 | 50 | 60 | 230 | 230 | 230 | 230
10018 | ABS | アクリロニトリルブタジエンスチレン |  | スクラッチ |  |  |  | 球状ピン：先端半径0.5mm |  | 多目的試験片A型 | ISO3167 | 10 | 4 |  | 無 | 23 | 400 | 10 | [23 empty] | 射出成形 | 62.8 | 50 | 60 | 230 | 230 | 230 | 230
10019 | ABS | アクリロニトリルブタジエンスチレン |  | スクラッチ |  |  |  | 球状ピン：先端半径0.5mm |  | 多目的試験片A型 | ISO3167 | 10 | 4 |  | 無 | 23 | 1 | 20 | [23 empty] | 射出成形 | 62.8 | 50 | 60 | 230 | 230 | 230 | 230
10020 | ABS | アクリロニトリルブタジエンスチレン |  | スクラッチ |  |  |  | 球状ピン：先端半径0.5mm |  | 多目的試験片A型 | ISO3167 | 10 | 4 |  | 無 | 23 | 5 | 20 | [23 empty] | 射出成形 | 62.8 | 50 | 60 | 230 | 230 | 230 | 230
10021 | ABS | アクリロニトリルブタジエンスチレン |  | スクラッチ |  |  |  | 球状ピン：先端半径0.5mm |  | 多目的試験片A型 | ISO3167 | 10 | 4 |  | 無 | 23 | 10 | 20 | [23 empty] | 射出成形 | 62.8 | 50 | 60 | 230 | 230 | 230 | 230
10022 | ABS | アクリロニトリルブタジエンスチレン |  | スクラッチ |  |  |  | 球状ピン：先端半径0.5mm |  | 多目的試験片A型 | ISO3167 | 10 | 4 |  | 無 | 23 | 50 | 20 | [23 empty] | 射出成形 | 62.8 | 50 | 60 | 230 | 230 | 230 | 230
10023 | ABS | アクリロニトリルブタジエンスチレン |  | スクラッチ |  |  |  | 球状ピン：先端半径0.5mm |  | 多目的試験片A型 | ISO3167 | 10 | 4 |  | 無 | 23 | 100 | 20 | [23 empty] | 射出成形 | 62.8 | 50 | 60 | 230 | 230 | 230 | 230
10024 | ABS | アクリロニトリルブタジエンスチレン |  | スクラッチ |  |  |  | 球状ピン：先端半径0.5mm |  | 多目的試験片A型 | ISO3167 | 10 | 4 |  | 無 | 23 | 400 | 20 | [23 empty] | 射出成形 | 62.8 | 50 | 60 | 230 | 230 | 230 | 230
10025 | ABS | アクリロニトリルブタジエンスチレン |  | スクラッチ |  |  |  | 球状ピン：先端半径0.5mm |  | 多目的試験片A型 | ISO3167 | 10 | 4 |  | 無 | 23 | 1 | 50 | [23 empty] | 射出成形 | 62.8 | 50 | 60 | 230 | 230 | 230 | 230
10026 | ABS | アクリロニトリルブタジエンスチレン |  | スクラッチ |  |  |  | 球状ピン：先端半径0.5mm |  | 多目的試験片A型 | ISO3167 | 10 | 4 |  | 無 | 23 | 5 | 50 | [23 empty] | 射出成形 | 62.8 | 50 | 60 | 230 | 230 | 230 | 230
10027 | ABS | アクリロニトリルブタジエンスチレン |  | スクラッチ |  |  |  | 球状ピン：先端半径0.5mm |  | 多目的試験片A型 | ISO3167 | 10 | 4 |  | 無 | 23 | 10 | 50 | [23 empty] | 射出成形 | 62.8 | 50 | 60 | 230 | 230 | 230 | 230
10028 | ABS | アクリロニトリルブタジエンスチレン |  | スクラッチ |  |  |  | 球状ピン：先端半径0.5mm |  | 多目的試験片A型 | ISO3167 | 10 | 4 |  | 無 | 23 | 50 | 50 | [23 empty] | 射出成形 | 62.8 | 50 | 60 | 230 | 230 | 230 | 230
10029 | ABS | アクリロニトリルブタジエンスチレン |  | スクラッチ |  |  |  | 球状ピン：先端半径0.5mm |  | 多目的試験片A型 | ISO3167 | 10 | 4 |  | 無 | 23 | 100 | 50 | [23 empty] | 射出成形 | 62.8 | 50 | 60 | 230 | 230 | 230 | 230
10030 | ABS | アクリロニトリルブタジエンスチレン |  | スクラッチ |  |  |  | 球状ピン：先端半径0.5mm |  | 多目的試験片A型 | ISO3167 | 10 | 4 |  | 無 | 23 | 400 | 50 | [23 empty] | 射出成形 | 62.8 | 50 | 60 | 230 | 230 | 230 | 230
10031 | PBT | ポリブチレンテレフタレート |  | スクラッチ |  |  |  | 球状ピン：先端半径0.5mm |  | 多目的試験片A型 | ISO3167 | 10 | 4 |  | 無 | 23 | 1 | 1 | [23 empty] | 射出成形 | 62.8 | 50 | 60 | 240 | 240 | 240 | 240
10032 | PBT | ポリブチレンテレフタレート |  | スクラッチ |  |  |  | 球状ピン：先端半径0.5mm |  | 多目的試験片A型 | ISO3167 | 10 | 4 |  | 無 | 23 | 5 | 1 | [23 empty] | 射出成形 | 62.8 | 50 | 60 | 240 | 240 | 240 | 240
10033 | PBT | ポリブチレンテレフタレート |  | スクラッチ |  |  |  | 球状ピン：先端半径0.5mm |  | 多目的試験片A型 | ISO3167 | 10 | 4 |  | 無 | 23 | 10 | 1 | [23 empty] | 射出成形 | 62.8 | 50 | 60 | 240 | 240 | 240 | 240
10034 | PBT | ポリブチレンテレフタレート |  | スクラッチ |  |  |  | 球状ピン：先端半径0.5mm |  | 多目的試験片A型 | ISO3167 | 10 | 4 |  | 無 | 23 | 50 | 1 | [23 empty] | 射出成形 | 62.8 | 50 | 60 | 240 | 240 | 240 | 240
10035 | PBT | ポリブチレンテレフタレート |  | スクラッチ |  |  |  | 球状ピン：先端半径0.5mm |  | 多目的試験片A型 | ISO3167 | 10 | 4 |  | 無 | 23 | 100 | 1 | [23 empty] | 射出成形 | 62.8 | 50 | 60 | 240 | 240 | 240 | 240
10036 | PBT | ポリブチレンテレフタレート |  | スクラッチ |  |  |  | 球状ピン：先端半径0.5mm |  | 多目的試験片A型 | ISO3167 | 10 | 4 |  | 無 | 23 | 400 | 1 | [23 empty] | 射出成形 | 62.8 | 50 | 60 | 240 | 240 | 240 | 240
10037 | PBT | ポリブチレンテレフタレート |  | スクラッチ |  |  |  | 球状ピン：先端半径0.5mm |  | 多目的試験片A型 | ISO3167 | 10 | 4 |  | 無 | 23 | 1 | 5 | [23 empty] | 射出成形 | 62.8 | 50 | 60 | 240 | 240 | 240 | 240
10038 | PBT | ポリブチレンテレフタレート |  | スクラッチ |  |  |  | 球状ピン：先端半径0.5mm |  | 多目的試験片A型 | ISO3167 | 10 | 4 |  | 無 | 23 | 5 | 5 | [23 empty] | 射出成形 | 62.8 | 50 | 60 | 240 | 240 | 240 | 240
10039 | PBT | ポリブチレンテレフタレート |  | スクラッチ |  |  |  | 球状ピン：先端半径0.5mm |  | 多目的試験片A型 | ISO3167 | 10 | 4 |  | 無 | 23 | 10 | 5 | [23 empty] | 射出成形 | 62.8 | 50 | 60 | 240 | 240 | 240 | 240
10040 | PBT | ポリブチレンテレフタレート |  | スクラッチ |  |  |  | 球状ピン：先端半径0.5mm |  | 多目的試験片A型 | ISO3167 | 10 | 4 |  | 無 | 23 | 50 | 5 | [23 empty] | 射出成形 | 62.8 | 50 | 60 | 240 | 240 | 240 | 240
10041 | PBT | ポリブチレンテレフタレート |  | スクラッチ |  |  |  | 球状ピン：先端半径0.5mm |  | 多目的試験片A型 | ISO3167 | 10 | 4 |  | 無 | 23 | 100 | 5 | [23 empty] | 射出成形 | 62.8 | 50 | 60 | 240 | 240 | 240 | 240
10042 | PBT | ポリブチレンテレフタレート |  | スクラッチ |  |  |  | 球状ピン：先端半径0.5mm |  | 多目的試験片A型 | ISO3167 | 10 | 4 |  | 無 | 23 | 400 | 5 | [23 empty] | 射出成形 | 62.8 | 50 | 60 | 240 | 240 | 240 | 240
10043 | PBT | ポリブチレンテレフタレート |  | スクラッチ |  |  |  | 球状ピン：先端半径0.5mm |  | 多目的試験片A型 | ISO3167 | 10 | 4 |  | 無 | 23 | 1 | 10 | [23 empty] | 射出成形 | 62.8 | 50 | 60 | 240 | 240 | 240 | 240
10044 | PBT | ポリブチレンテレフタレート |  | スクラッチ |  |  |  | 球状ピン：先端半径0.5mm |  | 多目的試験片A型 | ISO3167 | 10 | 4 |  | 無 | 23 | 5 | 10 | [23 empty] | 射出成形 | 62.8 | 50 | 60 | 240 | 240 | 240 | 240
10045 | PBT | ポリブチレンテレフタレート |  | スクラッチ |  |  |  | 球状ピン：先端半径0.5mm |  | 多目的試験片A型 | ISO3167 | 10 | 4 |  | 無 | 23 | 10 | 10 | [23 empty] | 射出成形 | 62.8 | 50 | 60 | 240 | 240 | 240 | 240
10046 | PBT | ポリブチレンテレフタレート |  | スクラッチ |  |  |  | 球状ピン：先端半径0.5mm |  | 多目的試験片A型 | ISO3167 | 10 | 4 |  | 無 | 23 | 50 | 10 | [23 empty] | 射出成形 | 62.8 | 50 | 60 | 240 | 240 | 240 | 240
10047 | PBT | ポリブチレンテレフタレート |  | スクラッチ |  |  |  | 球状ピン：先端半径0.5mm |  | 多目的試験片A型 | ISO3167 | 10 | 4 |  | 無 | 23 | 100 | 10 | [23 empty] | 射出成形 | 62.8 | 50 | 60 | 240 | 240 | 240 | 240
10048 | PBT | ポリブチレンテレフタレート |  | スクラッチ |  |  |  | 球状ピン：先端半径0.5mm |  | 多目的試験片A型 | ISO3167 | 10 | 4 |  | 無 | 23 | 400 | 10 | [23 empty] | 射出成形 | 62.8 | 50 | 60 | 240 | 240 | 240 | 240
10049 | PBT | ポリブチレンテレフタレート |  | スクラッチ |  |  |  | 球状ピン：先端半径0.5mm |  | 多目的試験片A型 | ISO3167 | 10 | 4 |  | 無 | 23 | 1 | 20 | [23 empty] | 射出成形 | 62.8 | 50 | 60 | 240 | 240 | 240 | 240
10050 | PBT | ポリブチレンテレフタレート |  | スクラッチ |  |  |  | 球状ピン：先端半径0.5mm |  | 多目的試験片A型 | ISO3167 | 10 | 4 |  | 無 | 23 | 5 | 20 | [23 empty] | 射出成形 | 62.8 | 50 | 60 | 240 | 240 | 240 | 240
10051 | PBT | ポリブチレンテレフタレート |  | スクラッチ |  |  |  | 球状ピン：先端半径0.5mm |  | 多目的試験片A型 | ISO3167 | 10 | 4 |  | 無 | 23 | 10 | 20 | [23 empty] | 射出成形 | 62.8 | 50 | 60 | 240 | 240 | 240 | 240
10052 | PBT | ポリブチレンテレフタレート |  | スクラッチ |  |  |  | 球状ピン：先端半径0.5mm |  | 多目的試験片A型 | ISO3167 | 10 | 4 |  | 無 | 23 | 50 | 20 | [23 empty] | 射出成形 | 62.8 | 50 | 60 | 240 | 240 | 240 | 240
10053 | PBT | ポリブチレンテレフタレート |  | スクラッチ |  |  |  | 球状ピン：先端半径0.5mm |  | 多目的試験片A型 | ISO3167 | 10 | 4 |  | 無 | 23 | 100 | 20 | [23 empty] | 射出成形 | 62.8 | 50 | 60 | 240 | 240 | 240 | 240
10054 | PBT | ポリブチレンテレフタレート |  | スクラッチ |  |  |  | 球状ピン：先端半径0.5mm |  | 多目的試験片A型 | ISO3167 | 10 | 4 |  | 無 | 23 | 400 | 20 | [23 empty] | 射出成形 | 62.8 | 50 | 60 | 240 | 240 | 240 | 240
10055 | PBT | ポリブチレンテレフタレート |  | スクラッチ |  |  |  | 球状ピン：先端半径0.5mm |  | 多目的試験片A型 | ISO3167 | 10 | 4 |  | 無 | 23 | 1 | 50 | [23 empty] | 射出成形 | 62.8 | 50 | 60 | 240 | 240 | 240 | 240
10056 | PBT | ポリブチレンテレフタレート |  | スクラッチ |  |  |  | 球状ピン：先端半径0.5mm |  | 多目的試験片A型 | ISO3167 | 10 | 4 |  | 無 | 23 | 5 | 50 | [23 empty] | 射出成形 | 62.8 | 50 | 60 | 240 | 240 | 240 | 240
10057 | PBT | ポリブチレンテレフタレート |  | スクラッチ |  |  |  | 球状ピン：先端半径0.5mm |  | 多目的試験片A型 | ISO3167 | 10 | 4 |  | 無 | 23 | 10 | 50 | [23 empty] | 射出成形 | 62.8 | 50 | 60 | 240 | 240 | 240 | 240
10058 | PBT | ポリブチレンテレフタレート |  | スクラッチ |  |  |  | 球状ピン：先端半径0.5mm |  | 多目的試験片A型 | ISO3167 | 10 | 4 |  | 無 | 23 | 50 | 50 | [23 empty] | 射出成形 | 62.8 | 50 | 60 | 240 | 240 | 240 | 240
10059 | PBT | ポリブチレンテレフタレート |  | スクラッチ |  |  |  | 球状ピン：先端半径0.5mm |  | 多目的試験片A型 | ISO3167 | 10 | 4 |  | 無 | 23 | 100 | 50 | [23 empty] | 射出成形 | 62.8 | 50 | 60 | 240 | 240 | 240 | 240
10060 | PBT | ポリブチレンテレフタレート |  | スクラッチ |  |  |  | 球状ピン：先端半径0.5mm |  | 多目的試験片A型 | ISO3167 | 10 | 4 |  | 無 | 23 | 400 | 50 | [23 empty] | 射出成形 | 62.8 | 50 | 60 | 240 | 240 | 240 | 240
10061 | PPE | ポリフェニレンエーテル |  | スクラッチ |  |  |  | 球状ピン：先端半径0.5mm |  | 多目的試験片A型 | ISO3167 | 10 | 4 |  | 無 | 23 | 1 | 1 | [23 empty] | 射出成形 | 62.8 | 50 | 80 | 290 | 290 | 290 | 290
10062 | PPE | ポリフェニレンエーテル |  | スクラッチ |  |  |  | 球状ピン：先端半径0.5mm |  | 多目的試験片A型 | ISO3167 | 10 | 4 |  | 無 | 23 | 5 | 1 | [23 empty] | 射出成形 | 62.8 | 50 | 80 | 290 | 290 | 290 | 290
10063 | PPE | ポリフェニレンエーテル |  | スクラッチ |  |  |  | 球状ピン：先端半径0.5mm |  | 多目的試験片A型 | ISO3167 | 10 | 4 |  | 無 | 23 | 10 | 1 | [23 empty] | 射出成形 | 62.8 | 50 | 80 | 290 | 290 | 290 | 290
10064 | PPE | ポリフェニレンエーテル |  | スクラッチ |  |  |  | 球状ピン：先端半径0.5mm |  | 多目的試験片A型 | ISO3167 | 10 | 4 |  | 無 | 23 | 50 | 1 | [23 empty] | 射出成形 | 62.8 | 50 | 80 | 290 | 290 | 290 | 290
10065 | PPE | ポリフェニレンエーテル |  | スクラッチ |  |  |  | 球状ピン：先端半径0.5mm |  | 多目的試験片A型 | ISO3167 | 10 | 4 |  | 無 | 23 | 100 | 1 | [23 empty] | 射出成形 | 62.8 | 50 | 80 | 290 | 290 | 290 | 290
10066 | PPE | ポリフェニレンエーテル |  | スクラッチ |  |  |  | 球状ピン：先端半径0.5mm |  | 多目的試験片A型 | ISO3167 | 10 | 4 |  | 無 | 23 | 400 | 1 | [23 empty] | 射出成形 | 62.8 | 50 | 80 | 290 | 290 | 290 | 290
10067 | PPE | ポリフェニレンエーテル |  | スクラッチ |  |  |  | 球状ピン：先端半径0.5mm |  | 多目的試験片A型 | ISO3167 | 10 | 4 |  | 無 | 23 | 1 | 5 | [23 empty] | 射出成形 | 62.8 | 50 | 80 | 290 | 290 | 290 | 290
10068 | PPE | ポリフェニレンエーテル |  | スクラッチ |  |  |  | 球状ピン：先端半径0.5mm |  | 多目的試験片A型 | ISO3167 | 10 | 4 |  | 無 | 23 | 5 | 5 | [23 empty] | 射出成形 | 62.8 | 50 | 80 | 290 | 290 | 290 | 290
10069 | PPE | ポリフェニレンエーテル |  | スクラッチ |  |  |  | 球状ピン：先端半径0.5mm |  | 多目的試験片A型 | ISO3167 | 10 | 4 |  | 無 | 23 | 10 | 5 | [23 empty] | 射出成形 | 62.8 | 50 | 80 | 290 | 290 | 290 | 290
10070 | PPE | ポリフェニレンエーテル |  | スクラッチ |  |  |  | 球状ピン：先端半径0.5mm |  | 多目的試験片A型 | ISO3167 | 10 | 4 |  | 無 | 23 | 50 | 5 | [23 empty] | 射出成形 | 62.8 | 50 | 80 | 290 | 290 | 290 | 290
10071 | PPE | ポリフェニレンエーテル |  | スクラッチ |  |  |  | 球状ピン：先端半径0.5mm |  | 多目的試験片A型 | ISO3167 | 10 | 4 |  | 無 | 23 | 100 | 5 | [23 empty] | 射出成形 | 62.8 | 50 | 80 | 290 | 290 | 290 | 290
10072 | PPE | ポリフェニレンエーテル |  | スクラッチ |  |  |  | 球状ピン：先端半径0.5mm |  | 多目的試験片A型 | ISO3167 | 10 | 4 |  | 無 | 23 | 400 | 5 | [23 empty] | 射出成形 | 62.8 | 50 | 80 | 290 | 290 | 290 | 290
10073 | PPE | ポリフェニレンエーテル |  | スクラッチ |  |  |  | 球状ピン：先端半径0.5mm |  | 多目的試験片A型 | ISO3167 | 10 | 4 |  | 無 | 23 | 1 | 10 | [23 empty] | 射出成形 | 62.8 | 50 | 80 | 290 | 290 | 290 | 290
10074 | PPE | ポリフェニレンエーテル |  | スクラッチ |  |  |  | 球状ピン：先端半径0.5mm |  | 多目的試験片A型 | ISO3167 | 10 | 4 |  | 無 | 23 | 5 | 10 | [23 empty] | 射出成形 | 62.8 | 50 | 80 | 290 | 290 | 290 | 290
10075 | PPE | ポリフェニレンエーテル |  | スクラッチ |  |  |  | 球状ピン：先端半径0.5mm |  | 多目的試験片A型 | ISO3167 | 10 | 4 |  | 無 | 23 | 10 | 10 | [23 empty] | 射出成形 | 62.8 | 50 | 80 | 290 | 290 | 290 | 290
10076 | PPE | ポリフェニレンエーテル |  | スクラッチ |  |  |  | 球状ピン：先端半径0.5mm |  | 多目的試験片A型 | ISO3167 | 10 | 4 |  | 無 | 23 | 50 | 10 | [23 empty] | 射出成形 | 62.8 | 50 | 80 | 290 | 290 | 290 | 290
10077 | PPE | ポリフェニレンエーテル |  | スクラッチ |  |  |  | 球状ピン：先端半径0.5mm |  | 多目的試験片A型 | ISO3167 | 10 | 4 |  | 無 | 23 | 100 | 10 | [23 empty] | 射出成形 | 62.8 | 50 | 80 | 290 | 290 | 290 | 290
10078 | PPE | ポリフェニレンエーテル |  | スクラッチ |  |  |  | 球状ピン：先端半径0.5mm |  | 多目的試験片A型 | ISO3167 | 10 | 4 |  | 無 | 23 | 400 | 10 | [23 empty] | 射出成形 | 62.8 | 50 | 80 | 290 | 290 | 290 | 290
10079 | PPE | ポリフェニレンエーテル |  | スクラッチ |  |  |  | 球状ピン：先端半径0.5mm |  | 多目的試験片A型 | ISO3167 | 10 | 4 |  | 無 | 23 | 1 | 20 | [23 empty] | 射出成形 | 62.8 | 50 | 80 | 290 | 290 | 290 | 290
10080 | PPE | ポリフェニレンエーテル |  | スクラッチ |  |  |  | 球状ピン：先端半径0.5mm |  | 多目的試験片A型 | ISO3167 | 10 | 4 |  | 無 | 23 | 5 | 20 | [23 empty] | 射出成形 | 62.8 | 50 | 80 | 290 | 290 | 290 | 290
10081 | PPE | ポリフェニレンエーテル |  | スクラッチ |  |  |  | 球状ピン：先端半径0.5mm |  | 多目的試験片A型 | ISO3167 | 10 | 4 |  | 無 | 23 | 10 | 20 | [23 empty] | 射出成形 | 62.8 | 50 | 80 | 290 | 290 | 290 | 290
10082 | PPE | ポリフェニレンエーテル |  | スクラッチ |  |  |  | 球状ピン：先端半径0.5mm |  | 多目的試験片A型 | ISO3167 | 10 | 4 |  | 無 | 23 | 50 | 20 | [23 empty] | 射出成形 | 62.8 | 50 | 80 | 290 | 290 | 290 | 290
10083 | PPE | ポリフェニレンエーテル |  | スクラッチ |  |  |  | 球状ピン：先端半径0.5mm |  | 多目的試験片A型 | ISO3167 | 10 | 4 |  | 無 | 23 | 100 | 20 | [23 empty] | 射出成形 | 62.8 | 50 | 80 | 290 | 290 | 290 | 290
10084 | PPE | ポリフェニレンエーテル |  | スクラッチ |  |  |  | 球状ピン：先端半径0.5mm |  | 多目的試験片A型 | ISO3167 | 10 | 4 |  | 無 | 23 | 400 | 20 | [23 empty] | 射出成形 | 62.8 | 50 | 80 | 290 | 290 | 290 | 290
10085 | PPE | ポリフェニレンエーテル |  | スクラッチ |  |  |  | 球状ピン：先端半径0.5mm |  | 多目的試験片A型 | ISO3167 | 10 | 4 |  | 無 | 23 | 1 | 50 | [23 empty] | 射出成形 | 62.8 | 50 | 80 | 290 | 290 | 290 | 290
10086 | PPE | ポリフェニレンエーテル |  | スクラッチ |  |  |  | 球状ピン：先端半径0.5mm |  | 多目的試験片A型 | ISO3167 | 10 | 4 |  | 無 | 23 | 5 | 50 | [23 empty] | 射出成形 | 62.8 | 50 | 80 | 290 | 290 | 290 | 290
10087 | PPE | ポリフェニレンエーテル |  | スクラッチ |  |  |  | 球状ピン：先端半径0.5mm |  | 多目的試験片A型 | ISO3167 | 10 | 4 |  | 無 | 23 | 10 | 50 | [23 empty] | 射出成形 | 62.8 | 50 | 80 | 290 | 290 | 290 | 290
10088 | PPE | ポリフェニレンエーテル |  | スクラッチ |  |  |  | 球状ピン：先端半径0.5mm |  | 多目的試験片A型 | ISO3167 | 10 | 4 |  | 無 | 23 | 50 | 50 | [23 empty] | 射出成形 | 62.8 | 50 | 80 | 290 | 290 | 290 | 290
10089 | PPE | ポリフェニレンエーテル |  | スクラッチ |  |  |  | 球状ピン：先端半径0.5mm |  | 多目的試験片A型 | ISO3167 | 10 | 4 |  | 無 | 23 | 100 | 50 | [23 empty] | 射出成形 | 62.8 | 50 | 80 | 290 | 290 | 290 | 290
10090 | PPE | ポリフェニレンエーテル |  | スクラッチ |  |  |  | 球状ピン：先端半径0.5mm |  | 多目的試験片A型 | ISO3167 | 10 | 4 |  | 無 | 23 | 400 | 50 | [23 empty] | 射出成形 | 62.8 | 50 | 80 | 290 | 290 | 290 | 290
10091 | PMMA | ポリメタクリル酸メチル |  | スクラッチ |  |  |  | 球状ピン：先端半径0.5mm |  | 多目的試験片A型 | ISO3167 | 10 | 4 |  | 無 | 23 | 1 | 1 | [23 empty] | 射出成形 | 62.8 | 50 | 70 | 240 | 250 | 250 | 250
10092 | PMMA | ポリメタクリル酸メチル |  | スクラッチ |  |  |  | 球状ピン：先端半径0.5mm |  | 多目的試験片A型 | ISO3167 | 10 | 4 |  | 無 | 23 | 5 | 1 | [23 empty] | 射出成形 | 62.8 | 50 | 70 | 240 | 250 | 250 | 250
10093 | PMMA | ポリメタクリル酸メチル |  | スクラッチ |  |  |  | 球状ピン：先端半径0.5mm |  | 多目的試験片A型 | ISO3167 | 10 | 4 |  | 無 | 23 | 10 | 1 | [23 empty] | 射出成形 | 62.8 | 50 | 70 | 240 | 250 | 250 | 250
10094 | PMMA | ポリメタクリル酸メチル |  | スクラッチ |  |  |  | 球状ピン：先端半径0.5mm |  | 多目的試験片A型 | ISO3167 | 10 | 4 |  | 無 | 23 | 50 | 1 | [23 empty] | 射出成形 | 62.8 | 50 | 70 | 240 | 250 | 250 | 250
10095 | PMMA | ポリメタクリル酸メチル |  | スクラッチ |  |  |  | 球状ピン：先端半径0.5mm |  | 多目的試験片A型 | ISO3167 | 10 | 4 |  | 無 | 23 | 100 | 1 | [23 empty] | 射出成形 | 62.8 | 50 | 70 | 240 | 250 | 250 | 250
10096 | PMMA | ポリメタクリル酸メチル |  | スクラッチ |  |  |  | 球状ピン：先端半径0.5mm |  | 多目的試験片A型 | ISO3167 | 10 | 4 |  | 無 | 23 | 400 | 1 | [23 empty] | 射出成形 | 62.8 | 50 | 70 | 240 | 250 | 250 | 250
10097 | PMMA | ポリメタクリル酸メチル |  | スクラッチ |  |  |  | 球状ピン：先端半径0.5mm |  | 多目的試験片A型 | ISO3167 | 10 | 4 |  | 無 | 23 | 1 | 5 | [23 empty] | 射出成形 | 62.8 | 50 | 70 | 240 | 250 | 250 | 250
10098 | PMMA | ポリメタクリル酸メチル |  | スクラッチ |  |  |  | 球状ピン：先端半径0.5mm |  | 多目的試験片A型 | ISO3167 | 10 | 4 |  | 無 | 23 | 5 | 5 | [23 empty] | 射出成形 | 62.8 | 50 | 70 | 240 | 250 | 250 | 250
10099 | PMMA | ポリメタクリル酸メチル |  | スクラッチ |  |  |  | 球状ピン：先端半径0.5mm |  | 多目的試験片A型 | ISO3167 | 10 | 4 |  | 無 | 23 | 10 | 5 | [23 empty] | 射出成形 | 62.8 | 50 | 70 | 240 | 250 | 250 | 250
10100 | PMMA | ポリメタクリル酸メチル |  | スクラッチ |  |  |  | 球状ピン：先端半径0.5mm |  | 多目的試験片A型 | ISO3167 | 10 | 4 |  | 無 | 23 | 50 | 5 | [23 empty] | 射出成形 | 62.8 | 50 | 70 | 240 | 250 | 250 | 250
10101 | PMMA | ポリメタクリル酸メチル |  | スクラッチ |  |  |  | 球状ピン：先端半径0.5mm |  | 多目的試験片A型 | ISO3167 | 10 | 4 |  | 無 | 23 | 100 | 5 | [23 empty] | 射出成形 | 62.8 | 50 | 70 | 240 | 250 | 250 | 250
10102 | PMMA | ポリメタクリル酸メチル |  | スクラッチ |  |  |  | 球状ピン：先端半径0.5mm |  | 多目的試験片A型 | ISO3167 | 10 | 4 |  | 無 | 23 | 400 | 5 | [23 empty] | 射出成形 | 62.8 | 50 | 70 | 240 | 250 | 250 | 250
10103 | PMMA | ポリメタクリル酸メチル |  | スクラッチ |  |  |  | 球状ピン：先端半径0.5mm |  | 多目的試験片A型 | ISO3167 | 10 | 4 |  | 無 | 23 | 1 | 10 | [23 empty] | 射出成形 | 62.8 | 50 | 70 | 240 | 250 | 250 | 250
10104 | PMMA | ポリメタクリル酸メチル |  | スクラッチ |  |  |  | 球状ピン：先端半径0.5mm |  | 多目的試験片A型 | ISO3167 | 10 | 4 |  | 無 | 23 | 5 | 10 | [23 empty] | 射出成形 | 62.8 | 50 | 70 | 240 | 250 | 250 | 250
10105 | PMMA | ポリメタクリル酸メチル |  | スクラッチ |  |  |  | 球状ピン：先端半径0.5mm |  | 多目的試験片A型 | ISO3167 | 10 | 4 |  | 無 | 23 | 10 | 10 | [23 empty] | 射出成形 | 62.8 | 50 | 70 | 240 | 250 | 250 | 250
10106 | PMMA | ポリメタクリル酸メチル |  | スクラッチ |  |  |  | 球状ピン：先端半径0.5mm |  | 多目的試験片A型 | ISO3167 | 10 | 4 |  | 無 | 23 | 50 | 10 | [23 empty] | 射出成形 | 62.8 | 50 | 70 | 240 | 250 | 250 | 250
10107 | PMMA | ポリメタクリル酸メチル |  | スクラッチ |  |  |  | 球状ピン：先端半径0.5mm |  | 多目的試験片A型 | ISO3167 | 10 | 4 |  | 無 | 23 | 100 | 10 | [23 empty] | 射出成形 | 62.8 | 50 | 70 | 240 | 250 | 250 | 250
10108 | PMMA | ポリメタクリル酸メチル |  | スクラッチ |  |  |  | 球状ピン：先端半径0.5mm |  | 多目的試験片A型 | ISO3167 | 10 | 4 |  | 無 | 23 | 400 | 10 | [23 empty] | 射出成形 | 62.8 | 50 | 70 | 240 | 250 | 250 | 250
10109 | PMMA | ポリメタクリル酸メチル |  | スクラッチ |  |  |  | 球状ピン：先端半径0.5mm |  | 多目的試験片A型 | ISO3167 | 10 | 4 |  | 無 | 23 | 1 | 20 | [23 empty] | 射出成形 | 62.8 | 50 | 70 | 240 | 250 | 250 | 250
10110 | PMMA | ポリメタクリル酸メチル |  | スクラッチ |  |  |  | 球状ピン：先端半径0.5mm |  | 多目的試験片A型 | ISO3167 | 10 | 4 |  | 無 | 23 | 5 | 20 | [23 empty] | 射出成形 | 62.8 | 50 | 70 | 240 | 250 | 250 | 250
10111 | PMMA | ポリメタクリル酸メチル |  | スクラッチ |  |  |  | 球状ピン：先端半径0.5mm |  | 多目的試験片A型 | ISO3167 | 10 | 4 |  | 無 | 23 | 10 | 20 | [23 empty] | 射出成形 | 62.8 | 50 | 70 | 240 | 250 | 250 | 250
10112 | PMMA | ポリメタクリル酸メチル |  | スクラッチ |  |  |  | 球状ピン：先端半径0.5mm |  | 多目的試験片A型 | ISO3167 | 10 | 4 |  | 無 | 23 | 50 | 20 | [23 empty] | 射出成形 | 62.8 | 50 | 70 | 240 | 250 | 250 | 250
10113 | PMMA | ポリメタクリル酸メチル |  | スクラッチ |  |  |  | 球状ピン：先端半径0.5mm |  | 多目的試験片A型 | ISO3167 | 10 | 4 |  | 無 | 23 | 100 | 20 | [23 empty] | 射出成形 | 62.8 | 50 | 70 | 240 | 250 | 250 | 250
10114 | PMMA | ポリメタクリル酸メチル |  | スクラッチ |  |  |  | 球状ピン：先端半径0.5mm |  | 多目的試験片A型 | ISO3167 | 10 | 4 |  | 無 | 23 | 400 | 20 | [23 empty] | 射出成形 | 62.8 | 50 | 70 | 240 | 250 | 250 | 250
10115 | PMMA | ポリメタクリル酸メチル |  | スクラッチ |  |  |  | 球状ピン：先端半径0.5mm |  | 多目的試験片A型 | ISO3167 | 10 | 4 |  | 無 | 23 | 1 | 50 | [23 empty] | 射出成形 | 62.8 | 50 | 70 | 240 | 250 | 250 | 250
10116 | PMMA | ポリメタクリル酸メチル |  | スクラッチ |  |  |  | 球状ピン：先端半径0.5mm |  | 多目的試験片A型 | ISO3167 | 10 | 4 |  | 無 | 23 | 5 | 50 | [23 empty] | 射出成形 | 62.8 | 50 | 70 | 240 | 250 | 250 | 250
10117 | PMMA | ポリメタクリル酸メチル |  | スクラッチ |  |  |  | 球状ピン：先端半径0.5mm |  | 多目的試験片A型 | ISO3167 | 10 | 4 |  | 無 | 23 | 10 | 50 | [23 empty] | 射出成形 | 62.8 | 50 | 70 | 240 | 250 | 250 | 250
10118 | PMMA | ポリメタクリル酸メチル |  | スクラッチ |  |  |  | 球状ピン：先端半径0.5mm |  | 多目的試験片A型 | ISO3167 | 10 | 4 |  | 無 | 23 | 50 | 50 | [23 empty] | 射出成形 | 62.8 | 50 | 70 | 240 | 250 | 250 | 250
10119 | PMMA | ポリメタクリル酸メチル |  | スクラッチ |  |  |  | 球状ピン：先端半径0.5mm |  | 多目的試験片A型 | ISO3167 | 10 | 4 |  | 無 | 23 | 100 | 50 | [23 empty] | 射出成形 | 62.8 | 50 | 70 | 240 | 250 | 250 | 250
10120 | PMMA | ポリメタクリル酸メチル |  | スクラッチ |  |  |  | 球状ピン：先端半径0.5mm |  | 多目的試験片A型 | ISO3167 | 10 | 4 |  | 無 | 23 | 400 | 50 | [23 empty] | 射出成形 | 62.8 | 50 | 70 | 240 | 250 | 250 | 250
10121 | PC/ABS | ポリカーボネート/アクリロニトリルブタジエンスチレン |  | スクラッチ |  |  |  | 球状ピン：先端半径0.5mm |  | 多目的試験片A型 | ISO3167 | 10 | 4 |  | 無 | 23 | 1 | 1 | [23 empty] | 射出成形 | 62.8 | 50 | 50 | 250 | 250 | 250 | 250
10122 | PC/ABS | ポリカーボネート/アクリロニトリルブタジエンスチレン |  | スクラッチ |  |  |  | 球状ピン：先端半径0.5mm |  | 多目的試験片A型 | ISO3167 | 10 | 4 |  | 無 | 23 | 5 | 1 | [23 empty] | 射出成形 | 62.8 | 50 | 50 | 250 | 250 | 250 | 250
10123 | PC/ABS | ポリカーボネート/アクリロニトリルブタジエンスチレン |  | スクラッチ |  |  |  | 球状ピン：先端半径0.5mm |  | 多目的試験片A型 | ISO3167 | 10 | 4 |  | 無 | 23 | 10 | 1 | [23 empty] | 射出成形 | 62.8 | 50 | 50 | 250 | 250 | 250 | 250
10124 | PC/ABS | ポリカーボネート/アクリロニトリルブタジエンスチレン |  | スクラッチ |  |  |  | 球状ピン：先端半径0.5mm |  | 多目的試験片A型 | ISO3167 | 10 | 4 |  | 無 | 23 | 50 | 1 | [23 empty] | 射出成形 | 62.8 | 50 | 50 | 250 | 250 | 250 | 250
10125 | PC/ABS | ポリカーボネート/アクリロニトリルブタジエンスチレン |  | スクラッチ |  |  |  | 球状ピン：先端半径0.5mm |  | 多目的試験片A型 | ISO3167 | 10 | 4 |  | 無 | 23 | 100 | 1 | [23 empty] | 射出成形 | 62.8 | 50 | 50 | 250 | 250 | 250 | 250
10126 | PC/ABS | ポリカーボネート/アクリロニトリルブタジエンスチレン |  | スクラッチ |  |  |  | 球状ピン：先端半径0.5mm |  | 多目的試験片A型 | ISO3167 | 10 | 4 |  | 無 | 23 | 400 | 1 | [23 empty] | 射出成形 | 62.8 | 50 | 50 | 250 | 250 | 250 | 250
10127 | PC/ABS | ポリカーボネート/アクリロニトリルブタジエンスチレン |  | スクラッチ |  |  |  | 球状ピン：先端半径0.5mm |  | 多目的試験片A型 | ISO3167 | 10 | 4 |  | 無 | 23 | 1 | 5 | [23 empty] | 射出成形 | 62.8 | 50 | 50 | 250 | 250 | 250 | 250
10128 | PC/ABS | ポリカーボネート/アクリロニトリルブタジエンスチレン |  | スクラッチ |  |  |  | 球状ピン：先端半径0.5mm |  | 多目的試験片A型 | ISO3167 | 10 | 4 |  | 無 | 23 | 5 | 5 | [23 empty] | 射出成形 | 62.8 | 50 | 50 | 250 | 250 | 250 | 250
10129 | PC/ABS | ポリカーボネート/アクリロニトリルブタジエンスチレン |  | スクラッチ |  |  |  | 球状ピン：先端半径0.5mm |  | 多目的試験片A型 | ISO3167 | 10 | 4 |  | 無 | 23 | 10 | 5 | [23 empty] | 射出成形 | 62.8 | 50 | 50 | 250 | 250 | 250 | 250
10130 | PC/ABS | ポリカーボネート/アクリロニトリルブタジエンスチレン |  | スクラッチ |  |  |  | 球状ピン：先端半径0.5mm |  | 多目的試験片A型 | ISO3167 | 10 | 4 |  | 無 | 23 | 50 | 5 | [23 empty] | 射出成形 | 62.8 | 50 | 50 | 250 | 250 | 250 | 250
10131 | PC/ABS | ポリカーボネート/アクリロニトリルブタジエンスチレン |  | スクラッチ |  |  |  | 球状ピン：先端半径0.5mm |  | 多目的試験片A型 | ISO3167 | 10 | 4 |  | 無 | 23 | 100 | 5 | [23 empty] | 射出成形 | 62.8 | 50 | 50 | 250 | 250 | 250 | 250
10132 | PC/ABS | ポリカーボネート/アクリロニトリルブタジエンスチレン |  | スクラッチ |  |  |  | 球状ピン：先端半径0.5mm |  | 多目的試験片A型 | ISO3167 | 10 | 4 |  | 無 | 23 | 400 | 5 | [23 empty] | 射出成形 | 62.8 | 50 | 50 | 250 | 250 | 250 | 250
10133 | PC/ABS | ポリカーボネート/アクリロニトリルブタジエンスチレン |  | スクラッチ |  |  |  | 球状ピン：先端半径0.5mm |  | 多目的試験片A型 | ISO3167 | 10 | 4 |  | 無 | 23 | 1 | 10 | [23 empty] | 射出成形 | 62.8 | 50 | 50 | 250 | 250 | 250 | 250
10134 | PC/ABS | ポリカーボネート/アクリロニトリルブタジエンスチレン |  | スクラッチ |  |  |  | 球状ピン：先端半径0.5mm |  | 多目的試験片A型 | ISO3167 | 10 | 4 |  | 無 | 23 | 5 | 10 | [23 empty] | 射出成形 | 62.8 | 50 | 50 | 250 | 250 | 250 | 250
10135 | PC/ABS | ポリカーボネート/アクリロニトリルブタジエンスチレン |  | スクラッチ |  |  |  | 球状ピン：先端半径0.5mm |  | 多目的試験片A型 | ISO3167 | 10 | 4 |  | 無 | 23 | 10 | 10 | [23 empty] | 射出成形 | 62.8 | 50 | 50 | 250 | 250 | 250 | 250
10136 | PC/ABS | ポリカーボネート/アクリロニトリルブタジエンスチレン |  | スクラッチ |  |  |  | 球状ピン：先端半径0.5mm |  | 多目的試験片A型 | ISO3167 | 10 | 4 |  | 無 | 23 | 50 | 10 | [23 empty] | 射出成形 | 62.8 | 50 | 50 | 250 | 250 | 250 | 250
10137 | PC/ABS | ポリカーボネート/アクリロニトリルブタジエンスチレン |  | スクラッチ |  |  |  | 球状ピン：先端半径0.5mm |  | 多目的試験片A型 | ISO3167 | 10 | 4 |  | 無 | 23 | 100 | 10 | [23 empty] | 射出成形 | 62.8 | 50 | 50 | 250 | 250 | 250 | 250
10138 | PC/ABS | ポリカーボネート/アクリロニトリルブタジエンスチレン |  | スクラッチ |  |  |  | 球状ピン：先端半径0.5mm |  | 多目的試験片A型 | ISO3167 | 10 | 4 |  | 無 | 23 | 400 | 10 | [23 empty] | 射出成形 | 62.8 | 50 | 50 | 250 | 250 | 250 | 250
10139 | PC/ABS | ポリカーボネート/アクリロニトリルブタジエンスチレン |  | スクラッチ |  |  |  | 球状ピン：先端半径0.5mm |  | 多目的試験片A型 | ISO3167 | 10 | 4 |  | 無 | 23 | 1 | 20 | [23 empty] | 射出成形 | 62.8 | 50 | 50 | 250 | 250 | 250 | 250
10140 | PC/ABS | ポリカーボネート/アクリロニトリルブタジエンスチレン |  | スクラッチ |  |  |  | 球状ピン：先端半径0.5mm |  | 多目的試験片A型 | ISO3167 | 10 | 4 |  | 無 | 23 | 5 | 20 | [23 empty] | 射出成形 | 62.8 | 50 | 50 | 250 | 250 | 250 | 250
10141 | PC/ABS | ポリカーボネート/アクリロニトリルブタジエンスチレン |  | スクラッチ |  |  |  | 球状ピン：先端半径0.5mm |  | 多目的試験片A型 | ISO3167 | 10 | 4 |  | 無 | 23 | 10 | 20 | [23 empty] | 射出成形 | 62.8 | 50 | 50 | 250 | 250 | 250 | 250
10142 | PC/ABS | ポリカーボネート/アクリロニトリルブタジエンスチレン |  | スクラッチ |  |  |  | 球状ピン：先端半径0.5mm |  | 多目的試験片A型 | ISO3167 | 10 | 4 |  | 無 | 23 | 50 | 20 | [23 empty] | 射出成形 | 62.8 | 50 | 50 | 250 | 250 | 250 | 250
10143 | PC/ABS | ポリカーボネート/アクリロニトリルブタジエンスチレン |  | スクラッチ |  |  |  | 球状ピン：先端半径0.5mm |  | 多目的試験片A型 | ISO3167 | 10 | 4 |  | 無 | 23 | 100 | 20 | [23 empty] | 射出成形 | 62.8 | 50 | 50 | 250 | 250 | 250 | 250
10144 | PC/ABS | ポリカーボネート/アクリロニトリルブタジエンスチレン |  | スクラッチ |  |  |  | 球状ピン：先端半径0.5mm |  | 多目的試験片A型 | ISO3167 | 10 | 4 |  | 無 | 23 | 400 | 20 | [23 empty] | 射出成形 | 62.8 | 50 | 50 | 250 | 250 | 250 | 250
10145 | PC/ABS | ポリカーボネート/アクリロニトリルブタジエンスチレン |  | スクラッチ |  |  |  | 球状ピン：先端半径0.5mm |  | 多目的試験片A型 | ISO3167 | 10 | 4 |  | 無 | 23 | 1 | 50 | [23 empty] | 射出成形 | 62.8 | 50 | 50 | 250 | 250 | 250 | 250
10146 | PC/ABS | ポリカーボネート/アクリロニトリルブタジエンスチレン |  | スクラッチ |  |  |  | 球状ピン：先端半径0.5mm |  | 多目的試験片A型 | ISO3167 | 10 | 4 |  | 無 | 23 | 5 | 50 | [23 empty] | 射出成形 | 62.8 | 50 | 50 | 250 | 250 | 250 | 250
10147 | PC/ABS | ポリカーボネート/アクリロニトリルブタジエンスチレン |  | スクラッチ |  |  |  | 球状ピン：先端半径0.5mm |  | 多目的試験片A型 | ISO3167 | 10 | 4 |  | 無 | 23 | 10 | 50 | [23 empty] | 射出成形 | 62.8 | 50 | 50 | 250 | 250 | 250 | 250
10148 | PC/ABS | ポリカーボネート/アクリロニトリルブタジエンスチレン |  | スクラッチ |  |  |  | 球状ピン：先端半径0.5mm |  | 多目的試験片A型 | ISO3167 | 10 | 4 |  | 無 | 23 | 50 | 50 | [23 empty] | 射出成形 | 62.8 | 50 | 50 | 250 | 250 | 250 | 250
10149 | PC/ABS | ポリカーボネート/アクリロニトリルブタジエンスチレン |  | スクラッチ |  |  |  | 球状ピン：先端半径0.5mm |  | 多目的試験片A型 | ISO3167 | 10 | 4 |  | 無 | 23 | 100 | 50 | [23 empty] | 射出成形 | 62.8 | 50 | 50 | 250 | 250 | 250 | 250
10150 | PC/ABS | ポリカーボネート/アクリロニトリルブタジエンスチレン |  | スクラッチ |  |  |  | 球状ピン：先端半径0.5mm |  | 多目的試験片A型 | ISO3167 | 10 | 4 |  | 無 | 23 | 400 | 50 | [23 empty] | 射出成形 | 62.8 | 50 | 50 | 250 | 250 | 250 | 250
10151 | PS | ポリスチレン |  | スクラッチ |  |  |  | 球状ピン：先端半径0.5mm |  | 多目的試験片A型 | ISO3167 | 10 | 4 |  | 無 | 23 | 1 | 1 | [23 empty] | 射出成形 | 62.8 | 50 | 40 | 190 | 190 | 180 | 180
10152 | PS | ポリスチレン |  | スクラッチ |  |  |  | 球状ピン：先端半径0.5mm |  | 多目的試験片A型 | ISO3167 | 10 | 4 |  | 無 | 23 | 5 | 1 | [23 empty] | 射出成形 | 62.8 | 50 | 40 | 190 | 190 | 180 | 180
10153 | PS | ポリスチレン |  | スクラッチ |  |  |  | 球状ピン：先端半径0.5mm |  | 多目的試験片A型 | ISO3167 | 10 | 4 |  | 無 | 23 | 10 | 1 | [23 empty] | 射出成形 | 62.8 | 50 | 40 | 190 | 190 | 180 | 180
10154 | PS | ポリスチレン |  | スクラッチ |  |  |  | 球状ピン：先端半径0.5mm |  | 多目的試験片A型 | ISO3167 | 10 | 4 |  | 無 | 23 | 50 | 1 | [23 empty] | 射出成形 | 62.8 | 50 | 40 | 190 | 190 | 180 | 180
10155 | PS | ポリスチレン |  | スクラッチ |  |  |  | 球状ピン：先端半径0.5mm |  | 多目的試験片A型 | ISO3167 | 10 | 4 |  | 無 | 23 | 100 | 1 | [23 empty] | 射出成形 | 62.8 | 50 | 40 | 190 | 190 | 180 | 180
10156 | PS | ポリスチレン |  | スクラッチ |  |  |  | 球状ピン：先端半径0.5mm |  | 多目的試験片A型 | ISO3167 | 10 | 4 |  | 無 | 23 | 400 | 1 | [23 empty] | 射出成形 | 62.8 | 50 | 40 | 190 | 190 | 180 | 180
10157 | PS | ポリスチレン |  | スクラッチ |  |  |  | 球状ピン：先端半径0.5mm |  | 多目的試験片A型 | ISO3167 | 10 | 4 |  | 無 | 23 | 1 | 5 | [23 empty] | 射出成形 | 62.8 | 50 | 40 | 190 | 190 | 180 | 180
10158 | PS | ポリスチレン |  | スクラッチ |  |  |  | 球状ピン：先端半径0.5mm |  | 多目的試験片A型 | ISO3167 | 10 | 4 |  | 無 | 23 | 5 | 5 | [23 empty] | 射出成形 | 62.8 | 50 | 40 | 190 | 190 | 180 | 180
10159 | PS | ポリスチレン |  | スクラッチ |  |  |  | 球状ピン：先端半径0.5mm |  | 多目的試験片A型 | ISO3167 | 10 | 4 |  | 無 | 23 | 10 | 5 | [23 empty] | 射出成形 | 62.8 | 50 | 40 | 190 | 190 | 180 | 180
10160 | PS | ポリスチレン |  | スクラッチ |  |  |  | 球状ピン：先端半径0.5mm |  | 多目的試験片A型 | ISO3167 | 10 | 4 |  | 無 | 23 | 50 | 5 | [23 empty] | 射出成形 | 62.8 | 50 | 40 | 190 | 190 | 180 | 180
10161 | PS | ポリスチレン |  | スクラッチ |  |  |  | 球状ピン：先端半径0.5mm |  | 多目的試験片A型 | ISO3167 | 10 | 4 |  | 無 | 23 | 100 | 5 | [23 empty] | 射出成形 | 62.8 | 50 | 40 | 190 | 190 | 180 | 180
10162 | PS | ポリスチレン |  | スクラッチ |  |  |  | 球状ピン：先端半径0.5mm |  | 多目的試験片A型 | ISO3167 | 10 | 4 |  | 無 | 23 | 400 | 5 | [23 empty] | 射出成形 | 62.8 | 50 | 40 | 190 | 190 | 180 | 180
10163 | PS | ポリスチレン |  | スクラッチ |  |  |  | 球状ピン：先端半径0.5mm |  | 多目的試験片A型 | ISO3167 | 10 | 4 |  | 無 | 23 | 1 | 10 | [23 empty] | 射出成形 | 62.8 | 50 | 40 | 190 | 190 | 180 | 180
10164 | PS | ポリスチレン |  | スクラッチ |  |  |  | 球状ピン：先端半径0.5mm |  | 多目的試験片A型 | ISO3167 | 10 | 4 |  | 無 | 23 | 5 | 10 | [23 empty] | 射出成形 | 62.8 | 50 | 40 | 190 | 190 | 180 | 180
10165 | PS | ポリスチレン |  | スクラッチ |  |  |  | 球状ピン：先端半径0.5mm |  | 多目的試験片A型 | ISO3167 | 10 | 4 |  | 無 | 23 | 10 | 10 | [23 empty] | 射出成形 | 62.8 | 50 | 40 | 190 | 190 | 180 | 180
10166 | PS | ポリスチレン |  | スクラッチ |  |  |  | 球状ピン：先端半径0.5mm |  | 多目的試験片A型 | ISO3167 | 10 | 4 |  | 無 | 23 | 50 | 10 | [23 empty] | 射出成形 | 62.8 | 50 | 40 | 190 | 190 | 180 | 180
10167 | PS | ポリスチレン |  | スクラッチ |  |  |  | 球状ピン：先端半径0.5mm |  | 多目的試験片A型 | ISO3167 | 10 | 4 |  | 無 | 23 | 100 | 10 | [23 empty] | 射出成形 | 62.8 | 50 | 40 | 190 | 190 | 180 | 180
10168 | PS | ポリスチレン |  | スクラッチ |  |  |  | 球状ピン：先端半径0.5mm |  | 多目的試験片A型 | ISO3167 | 10 | 4 |  | 無 | 23 | 400 | 10 | [23 empty] | 射出成形 | 62.8 | 50 | 40 | 190 | 190 | 180 | 180
10169 | PS | ポリスチレン |  | スクラッチ |  |  |  | 球状ピン：先端半径0.5mm |  | 多目的試験片A型 | ISO3167 | 10 | 4 |  | 無 | 23 | 1 | 20 | [23 empty] | 射出成形 | 62.8 | 50 | 40 | 190 | 190 | 180 | 180
10170 | PS | ポリスチレン |  | スクラッチ |  |  |  | 球状ピン：先端半径0.5mm |  | 多目的試験片A型 | ISO3167 | 10 | 4 |  | 無 | 23 | 5 | 20 | [23 empty] | 射出成形 | 62.8 | 50 | 40 | 190 | 190 | 180 | 180
10171 | PS | ポリスチレン |  | スクラッチ |  |  |  | 球状ピン：先端半径0.5mm |  | 多目的試験片A型 | ISO3167 | 10 | 4 |  | 無 | 23 | 10 | 20 | [23 empty] | 射出成形 | 62.8 | 50 | 40 | 190 | 190 | 180 | 180
10172 | PS | ポリスチレン |  | スクラッチ |  |  |  | 球状ピン：先端半径0.5mm |  | 多目的試験片A型 | ISO3167 | 10 | 4 |  | 無 | 23 | 50 | 20 | [23 empty] | 射出成形 | 62.8 | 50 | 40 | 190 | 190 | 180 | 180
10173 | PS | ポリスチレン |  | スクラッチ |  |  |  | 球状ピン：先端半径0.5mm |  | 多目的試験片A型 | ISO3167 | 10 | 4 |  | 無 | 23 | 100 | 20 | [23 empty] | 射出成形 | 62.8 | 50 | 40 | 190 | 190 | 180 | 180
10174 | PS | ポリスチレン |  | スクラッチ |  |  |  | 球状ピン：先端半径0.5mm |  | 多目的試験片A型 | ISO3167 | 10 | 4 |  | 無 | 23 | 400 | 20 | [23 empty] | 射出成形 | 62.8 | 50 | 40 | 190 | 190 | 180 | 180
10175 | PS | ポリスチレン |  | スクラッチ |  |  |  | 球状ピン：先端半径0.5mm |  | 多目的試験片A型 | ISO3167 | 10 | 4 |  | 無 | 23 | 1 | 50 | [23 empty] | 射出成形 | 62.8 | 50 | 40 | 190 | 190 | 180 | 180
10176 | PS | ポリスチレン |  | スクラッチ |  |  |  | 球状ピン：先端半径0.5mm |  | 多目的試験片A型 | ISO3167 | 10 | 4 |  | 無 | 23 | 5 | 50 | [23 empty] | 射出成形 | 62.8 | 50 | 40 | 190 | 190 | 180 | 180
10177 | PS | ポリスチレン |  | スクラッチ |  |  |  | 球状ピン：先端半径0.5mm |  | 多目的試験片A型 | ISO3167 | 10 | 4 |  | 無 | 23 | 10 | 50 | [23 empty] | 射出成形 | 62.8 | 50 | 40 | 190 | 190 | 180 | 180
10178 | PS | ポリスチレン |  | スクラッチ |  |  |  | 球状ピン：先端半径0.5mm |  | 多目的試験片A型 | ISO3167 | 10 | 4 |  | 無 | 23 | 50 | 50 | [23 empty] | 射出成形 | 62.8 | 50 | 40 | 190 | 190 | 180 | 180
10179 | PS | ポリスチレン |  | スクラッチ |  |  |  | 球状ピン：先端半径0.5mm |  | 多目的試験片A型 | ISO3167 | 10 | 4 |  | 無 | 23 | 100 | 50 | [23 empty] | 射出成形 | 62.8 | 50 | 40 | 190 | 190 | 180 | 180
10180 | PS | ポリスチレン |  | スクラッチ |  |  |  | 球状ピン：先端半径0.5mm |  | 多目的試験片A型 | ISO3167 | 10 | 4 |  | 無 | 23 | 400 | 50 | [23 empty] | 射出成形 | 62.8 | 50 | 40 | 190 | 190 | 180 | 180
10181 | PS-I | ポリスチレン |  | スクラッチ |  |  |  | 球状ピン：先端半径0.5mm |  | 多目的試験片A型 | ISO3167 | 10 | 4 |  | 無 | 23 | 1 | 1 | [23 empty] | 射出成形 | 62.8 | 50 | 40 | 190 | 190 | 180 | 180
10182 | PS-I | ポリスチレン |  | スクラッチ |  |  |  | 球状ピン：先端半径0.5mm |  | 多目的試験片A型 | ISO3167 | 10 | 4 |  | 無 | 23 | 5 | 1 | [23 empty] | 射出成形 | 62.8 | 50 | 40 | 190 | 190 | 180 | 180
10183 | PS-I | ポリスチレン |  | スクラッチ |  |  |  | 球状ピン：先端半径0.5mm |  | 多目的試験片A型 | ISO3167 | 10 | 4 |  | 無 | 23 | 10 | 1 | [23 empty] | 射出成形 | 62.8 | 50 | 40 | 190 | 190 | 180 | 180
10184 | PS-I | ポリスチレン |  | スクラッチ |  |  |  | 球状ピン：先端半径0.5mm |  | 多目的試験片A型 | ISO3167 | 10 | 4 |  | 無 | 23 | 50 | 1 | [23 empty] | 射出成形 | 62.8 | 50 | 40 | 190 | 190 | 180 | 180
10185 | PS-I | ポリスチレン |  | スクラッチ |  |  |  | 球状ピン：先端半径0.5mm |  | 多目的試験片A型 | ISO3167 | 10 | 4 |  | 無 | 23 | 100 | 1 | [23 empty] | 射出成形 | 62.8 | 50 | 40 | 190 | 190 | 180 | 180
10186 | PS-I | ポリスチレン |  | スクラッチ |  |  |  | 球状ピン：先端半径0.5mm |  | 多目的試験片A型 | ISO3167 | 10 | 4 |  | 無 | 23 | 400 | 1 | [23 empty] | 射出成形 | 62.8 | 50 | 40 | 190 | 190 | 180 | 180
10187 | PS-I | ポリスチレン |  | スクラッチ |  |  |  | 球状ピン：先端半径0.5mm |  | 多目的試験片A型 | ISO3167 | 10 | 4 |  | 無 | 23 | 1 | 5 | [23 empty] | 射出成形 | 62.8 | 50 | 40 | 190 | 190 | 180 | 180
10188 | PS-I | ポリスチレン |  | スクラッチ |  |  |  | 球状ピン：先端半径0.5mm |  | 多目的試験片A型 | ISO3167 | 10 | 4 |  | 無 | 23 | 5 | 5 | [23 empty] | 射出成形 | 62.8 | 50 | 40 | 190 | 190 | 180 | 180
10189 | PS-I | ポリスチレン |  | スクラッチ |  |  |  | 球状ピン：先端半径0.5mm |  | 多目的試験片A型 | ISO3167 | 10 | 4 |  | 無 | 23 | 10 | 5 | [23 empty] | 射出成形 | 62.8 | 50 | 40 | 190 | 190 | 180 | 180
10190 | PS-I | ポリスチレン |  | スクラッチ |  |  |  | 球状ピン：先端半径0.5mm |  | 多目的試験片A型 | ISO3167 | 10 | 4 |  | 無 | 23 | 50 | 5 | [23 empty] | 射出成形 | 62.8 | 50 | 40 | 190 | 190 | 180 | 180
10191 | PS-I | ポリスチレン |  | スクラッチ |  |  |  | 球状ピン：先端半径0.5mm |  | 多目的試験片A型 | ISO3167 | 10 | 4 |  | 無 | 23 | 100 | 5 | [23 empty] | 射出成形 | 62.8 | 50 | 40 | 190 | 190 | 180 | 180
10192 | PS-I | ポリスチレン |  | スクラッチ |  |  |  | 球状ピン：先端半径0.5mm |  | 多目的試験片A型 | ISO3167 | 10 | 4 |  | 無 | 23 | 400 | 5 | [23 empty] | 射出成形 | 62.8 | 50 | 40 | 190 | 190 | 180 | 180
10193 | PS-I | ポリスチレン |  | スクラッチ |  |  |  | 球状ピン：先端半径0.5mm |  | 多目的試験片A型 | ISO3167 | 10 | 4 |  | 無 | 23 | 1 | 10 | [23 empty] | 射出成形 | 62.8 | 50 | 40 | 190 | 190 | 180 | 180
10194 | PS-I | ポリスチレン |  | スクラッチ |  |  |  | 球状ピン：先端半径0.5mm |  | 多目的試験片A型 | ISO3167 | 10 | 4 |  | 無 | 23 | 5 | 10 | [23 empty] | 射出成形 | 62.8 | 50 | 40 | 190 | 190 | 180 | 180
10195 | PS-I | ポリスチレン |  | スクラッチ |  |  |  | 球状ピン：先端半径0.5mm |  | 多目的試験片A型 | ISO3167 | 10 | 4 |  | 無 | 23 | 10 | 10 | [23 empty] | 射出成形 | 62.8 | 50 | 40 | 190 | 190 | 180 | 180
10196 | PS-I | ポリスチレン |  | スクラッチ |  |  |  | 球状ピン：先端半径0.5mm |  | 多目的試験片A型 | ISO3167 | 10 | 4 |  | 無 | 23 | 50 | 10 | [23 empty] | 射出成形 | 62.8 | 50 | 40 | 190 | 190 | 180 | 180
10197 | PS-I | ポリスチレン |  | スクラッチ |  |  |  | 球状ピン：先端半径0.5mm |  | 多目的試験片A型 | ISO3167 | 10 | 4 |  | 無 | 23 | 100 | 10 | [23 empty] | 射出成形 | 62.8 | 50 | 40 | 190 | 190 | 180 | 180
10198 | PS-I | ポリスチレン |  | スクラッチ |  |  |  | 球状ピン：先端半径0.5mm |  | 多目的試験片A型 | ISO3167 | 10 | 4 |  | 無 | 23 | 400 | 10 | [23 empty] | 射出成形 | 62.8 | 50 | 40 | 190 | 190 | 180 | 180
10199 | PS-I | ポリスチレン |  | スクラッチ |  |  |  | 球状ピン：先端半径0.5mm |  | 多目的試験片A型 | ISO3167 | 10 | 4 |  | 無 | 23 | 1 | 20 | [23 empty] | 射出成形 | 62.8 | 50 | 40 | 190 | 190 | 180 | 180
10200 | PS-I | ポリスチレン |  | スクラッチ |  |  |  | 球状ピン：先端半径0.5mm |  | 多目的試験片A型 | ISO3167 | 10 | 4 |  | 無 | 23 | 5 | 20 | [23 empty] | 射出成形 | 62.8 | 50 | 40 | 190 | 190 | 180 | 180
10201 | PS-I | ポリスチレン |  | スクラッチ |  |  |  | 球状ピン：先端半径0.5mm |  | 多目的試験片A型 | ISO3167 | 10 | 4 |  | 無 | 23 | 10 | 20 | [23 empty] | 射出成形 | 62.8 | 50 | 40 | 190 | 190 | 180 | 180
10202 | PS-I | ポリスチレン |  | スクラッチ |  |  |  | 球状ピン：先端半径0.5mm |  | 多目的試験片A型 | ISO3167 | 10 | 4 |  | 無 | 23 | 50 | 20 | [23 empty] | 射出成形 | 62.8 | 50 | 40 | 190 | 190 | 180 | 180
10203 | PS-I | ポリスチレン |  | スクラッチ |  |  |  | 球状ピン：先端半径0.5mm |  | 多目的試験片A型 | ISO3167 | 10 | 4 |  | 無 | 23 | 100 | 20 | [23 empty] | 射出成形 | 62.8 | 50 | 40 | 190 | 190 | 180 | 180
10204 | PS-I | ポリスチレン |  | スクラッチ |  |  |  | 球状ピン：先端半径0.5mm |  | 多目的試験片A型 | ISO3167 | 10 | 4 |  | 無 | 23 | 400 | 20 | [23 empty] | 射出成形 | 62.8 | 50 | 40 | 190 | 190 | 180 | 180
10205 | PS-I | ポリスチレン |  | スクラッチ |  |  |  | 球状ピン：先端半径0.5mm |  | 多目的試験片A型 | ISO3167 | 10 | 4 |  | 無 | 23 | 1 | 50 | [23 empty] | 射出成形 | 62.8 | 50 | 40 | 190 | 190 | 180 | 180
10206 | PS-I | ポリスチレン |  | スクラッチ |  |  |  | 球状ピン：先端半径0.5mm |  | 多目的試験片A型 | ISO3167 | 10 | 4 |  | 無 | 23 | 5 | 50 | [23 empty] | 射出成形 | 62.8 | 50 | 40 | 190 | 190 | 180 | 180
10207 | PS-I | ポリスチレン |  | スクラッチ |  |  |  | 球状ピン：先端半径0.5mm |  | 多目的試験片A型 | ISO3167 | 10 | 4 |  | 無 | 23 | 10 | 50 | [23 empty] | 射出成形 | 62.8 | 50 | 40 | 190 | 190 | 180 | 180
10208 | PS-I | ポリスチレン |  | スクラッチ |  |  |  | 球状ピン：先端半径0.5mm |  | 多目的試験片A型 | ISO3167 | 10 | 4 |  | 無 | 23 | 50 | 50 | [23 empty] | 射出成形 | 62.8 | 50 | 40 | 190 | 190 | 180 | 180
10209 | PS-I | ポリスチレン |  | スクラッチ |  |  |  | 球状ピン：先端半径0.5mm |  | 多目的試験片A型 | ISO3167 | 10 | 4 |  | 無 | 23 | 100 | 50 | [23 empty] | 射出成形 | 62.8 | 50 | 40 | 190 | 190 | 180 | 180
10210 | PS-I | ポリスチレン |  | スクラッチ |  |  |  | 球状ピン：先端半径0.5mm |  | 多目的試験片A型 | ISO3167 | 10 | 4 |  | 無 | 23 | 400 | 50 | [23 empty] | 射出成形 | 62.8 | 50 | 40 | 190 | 190 | 180 | 180
10211 | PA6 | ポリアミド6 |  | スクラッチ |  |  |  | 球状ピン：先端半径0.5mm |  | 多目的試験片A型 | ISO3167 | 10 | 4 |  | 無 | 23 | 1 | 1 | [23 empty] | 射出成形 | 62.8 | 50
10212 | PA6 | ポリアミド6 |  | スクラッチ |  |  |  | 球状ピン：先端半径0.5mm |  | 多目的試験片A型 | ISO3167 | 10 | 4 |  | 無 | 23 | 5 | 1 | [23 empty] | 射出成形 | 62.8 | 50
10213 | PA6 | ポリアミド6 |  | スクラッチ |  |  |  | 球状ピン：先端半径0.5mm |  | 多目的試験片A型 | ISO3167 | 10 | 4 |  | 無 | 23 | 10 | 1 | [23 empty] | 射出成形 | 62.8 | 50
10214 | PA6 | ポリアミド6 |  | スクラッチ |  |  |  | 球状ピン：先端半径0.5mm |  | 多目的試験片A型 | ISO3167 | 10 | 4 |  | 無 | 23 | 50 | 1 | [23 empty] | 射出成形 | 62.8 | 50
10215 | PA6 | ポリアミド6 |  | スクラッチ |  |  |  | 球状ピン：先端半径0.5mm |  | 多目的試験片A型 | ISO3167 | 10 | 4 |  | 無 | 23 | 100 | 1 | [23 empty] | 射出成形 | 62.8 | 50
10216 | PA6 | ポリアミド6 |  | スクラッチ |  |  |  | 球状ピン：先端半径0.5mm |  | 多目的試験片A型 | ISO3167 | 10 | 4 |  | 無 | 23 | 400 | 1 | [23 empty] | 射出成形 | 62.8 | 50
10217 | PA6 | ポリアミド6 |  | スクラッチ |  |  |  | 球状ピン：先端半径0.5mm |  | 多目的試験片A型 | ISO3167 | 10 | 4 |  | 無 | 23 | 1 | 5 | [23 empty] | 射出成形 | 62.8 | 50
10218 | PA6 | ポリアミド6 |  | スクラッチ |  |  |  | 球状ピン：先端半径0.5mm |  | 多目的試験片A型 | ISO3167 | 10 | 4 |  | 無 | 23 | 5 | 5 | [23 empty] | 射出成形 | 62.8 | 50
10219 | PA6 | ポリアミド6 |  | スクラッチ |  |  |  | 球状ピン：先端半径0.5mm |  | 多目的試験片A型 | ISO3167 | 10 | 4 |  | 無 | 23 | 10 | 5 | [23 empty] | 射出成形 | 62.8 | 50
10220 | PA6 | ポリアミド6 |  | スクラッチ |  |  |  | 球状ピン：先端半径0.5mm |  | 多目的試験片A型 | ISO3167 | 10 | 4 |  | 無 | 23 | 50 | 5 | [23 empty] | 射出成形 | 62.8 | 50
10221 | PA6 | ポリアミド6 |  | スクラッチ |  |  |  | 球状ピン：先端半径0.5mm |  | 多目的試験片A型 | ISO3167 | 10 | 4 |  | 無 | 23 | 100 | 5 | [23 empty] | 射出成形 | 62.8 | 50
10222 | PA6 | ポリアミド6 |  | スクラッチ |  |  |  | 球状ピン：先端半径0.5mm |  | 多目的試験片A型 | ISO3167 | 10 | 4 |  | 無 | 23 | 400 | 5 | [23 empty] | 射出成形 | 62.8 | 50
10223 | PA6 | ポリアミド6 |  | スクラッチ |  |  |  | 球状ピン：先端半径0.5mm |  | 多目的試験片A型 | ISO3167 | 10 | 4 |  | 無 | 23 | 1 | 10 | [23 empty] | 射出成形 | 62.8 | 50
10224 | PA6 | ポリアミド6 |  | スクラッチ |  |  |  | 球状ピン：先端半径0.5mm |  | 多目的試験片A型 | ISO3167 | 10 | 4 |  | 無 | 23 | 5 | 10 | [23 empty] | 射出成形 | 62.8 | 50
10225 | PA6 | ポリアミド6 |  | スクラッチ |  |  |  | 球状ピン：先端半径0.5mm |  | 多目的試験片A型 | ISO3167 | 10 | 4 |  | 無 | 23 | 10 | 10 | [23 empty] | 射出成形 | 62.8 | 50
10226 | PA6 | ポリアミド6 |  | スクラッチ |  |  |  | 球状ピン：先端半径0.5mm |  | 多目的試験片A型 | ISO3167 | 10 | 4 |  | 無 | 23 | 50 | 10 | [23 empty] | 射出成形 | 62.8 | 50
10227 | PA6 | ポリアミド6 |  | スクラッチ |  |  |  | 球状ピン：先端半径0.5mm |  | 多目的試験片A型 | ISO3167 | 10 | 4 |  | 無 | 23 | 100 | 10 | [23 empty] | 射出成形 | 62.8 | 50
10228 | PA6 | ポリアミド6 |  | スクラッチ |  |  |  | 球状ピン：先端半径0.5mm |  | 多目的試験片A型 | ISO3167 | 10 | 4 |  | 無 | 23 | 400 | 10 | [23 empty] | 射出成形 | 62.8 | 50
10229 | PA6 | ポリアミド6 |  | スクラッチ |  |  |  | 球状ピン：先端半径0.5mm |  | 多目的試験片A型 | ISO3167 | 10 | 4 |  | 無 | 23 | 1 | 20 | [23 empty] | 射出成形 | 62.8 | 50
10230 | PA6 | ポリアミド6 |  | スクラッチ |  |  |  | 球状ピン：先端半径0.5mm |  | 多目的試験片A型 | ISO3167 | 10 | 4 |  | 無 | 23 | 5 | 20 | [23 empty] | 射出成形 | 62.8 | 50
10231 | PA6 | ポリアミド6 |  | スクラッチ |  |  |  | 球状ピン：先端半径0.5mm |  | 多目的試験片A型 | ISO3167 | 10 | 4 |  | 無 | 23 | 10 | 20 | [23 empty] | 射出成形 | 62.8 | 50
10232 | PA6 | ポリアミド6 |  | スクラッチ |  |  |  | 球状ピン：先端半径0.5mm |  | 多目的試験片A型 | ISO3167 | 10 | 4 |  | 無 | 23 | 50 | 20 | [23 empty] | 射出成形 | 62.8 | 50
10233 | PA6 | ポリアミド6 |  | スクラッチ |  |  |  | 球状ピン：先端半径0.5mm |  | 多目的試験片A型 | ISO3167 | 10 | 4 |  | 無 | 23 | 100 | 20 | [23 empty] | 射出成形 | 62.8 | 50
10234 | PA6 | ポリアミド6 |  | スクラッチ |  |  |  | 球状ピン：先端半径0.5mm |  | 多目的試験片A型 | ISO3167 | 10 | 4 |  | 無 | 23 | 400 | 20 | [23 empty] | 射出成形 | 62.8 | 50
10235 | PA6 | ポリアミド6 |  | スクラッチ |  |  |  | 球状ピン：先端半径0.5mm |  | 多目的試験片A型 | ISO3167 | 10 | 4 |  | 無 | 23 | 1 | 50 | [23 empty] | 射出成形 | 62.8 | 50
10236 | PA6 | ポリアミド6 |  | スクラッチ |  |  |  | 球状ピン：先端半径0.5mm |  | 多目的試験片A型 | ISO3167 | 10 | 4 |  | 無 | 23 | 5 | 50 | [23 empty] | 射出成形 | 62.8 | 50
10237 | PA6 | ポリアミド6 |  | スクラッチ |  |  |  | 球状ピン：先端半径0.5mm |  | 多目的試験片A型 | ISO3167 | 10 | 4 |  | 無 | 23 | 10 | 50 | [23 empty] | 射出成形 | 62.8 | 50
10238 | PA6 | ポリアミド6 |  | スクラッチ |  |  |  | 球状ピン：先端半径0.5mm |  | 多目的試験片A型 | ISO3167 | 10 | 4 |  | 無 | 23 | 50 | 50 | [23 empty] | 射出成形 | 62.8 | 50
10239 | PA6 | ポリアミド6 |  | スクラッチ |  |  |  | 球状ピン：先端半径0.5mm |  | 多目的試験片A型 | ISO3167 | 10 | 4 |  | 無 | 23 | 100 | 50 | [23 empty] | 射出成形 | 62.8 | 50
10240 | PA6 | ポリアミド6 |  | スクラッチ |  |  |  | 球状ピン：先端半径0.5mm |  | 多目的試験片A型 | ISO3167 | 10 | 4 |  | 無 | 23 | 400 | 50 | [23 empty] | 射出成形 | 62.8 | 50
10241 | PC | ポリカーボネート |  | スクラッチ |  |  |  | 球状ピン：先端半径0.5mm |  | 多目的試験片A型 | ISO3167 | 10 | 4 |  | 無 | 23 | 1 | 1 | [23 empty] | 射出成形 | 62.8 | 50 | 90 | 280 | 280 | 270 | 270
10242 | PC | ポリカーボネート |  | スクラッチ |  |  |  | 球状ピン：先端半径0.5mm |  | 多目的試験片A型 | ISO3167 | 10 | 4 |  | 無 | 23 | 5 | 1 | [23 empty] | 射出成形 | 62.8 | 50 | 90 | 280 | 280 | 270 | 270
10243 | PC | ポリカーボネート |  | スクラッチ |  |  |  | 球状ピン：先端半径0.5mm |  | 多目的試験片A型 | ISO3167 | 10 | 4 |  | 無 | 23 | 10 | 1 | [23 empty] | 射出成形 | 62.8 | 50 | 90 | 280 | 280 | 270 | 270
10244 | PC | ポリカーボネート |  | スクラッチ |  |  |  | 球状ピン：先端半径0.5mm |  | 多目的試験片A型 | ISO3167 | 10 | 4 |  | 無 | 23 | 50 | 1 | [23 empty] | 射出成形 | 62.8 | 50 | 90 | 280 | 280 | 270 | 270
10245 | PC | ポリカーボネート |  | スクラッチ |  |  |  | 球状ピン：先端半径0.5mm |  | 多目的試験片A型 | ISO3167 | 10 | 4 |  | 無 | 23 | 100 | 1 | [23 empty] | 射出成形 | 62.8 | 50 | 90 | 280 | 280 | 270 | 270
10246 | PC | ポリカーボネート |  | スクラッチ |  |  |  | 球状ピン：先端半径0.5mm |  | 多目的試験片A型 | ISO3167 | 10 | 4 |  | 無 | 23 | 400 | 1 | [23 empty] | 射出成形 | 62.8 | 50 | 90 | 280 | 280 | 270 | 270
10247 | PC | ポリカーボネート |  | スクラッチ |  |  |  | 球状ピン：先端半径0.5mm |  | 多目的試験片A型 | ISO3167 | 10 | 4 |  | 無 | 23 | 1 | 5 | [23 empty] | 射出成形 | 62.8 | 50 | 90 | 280 | 280 | 270 | 270
10248 | PC | ポリカーボネート |  | スクラッチ |  |  |  | 球状ピン：先端半径0.5mm |  | 多目的試験片A型 | ISO3167 | 10 | 4 |  | 無 | 23 | 5 | 5 | [23 empty] | 射出成形 | 62.8 | 50 | 90 | 280 | 280 | 270 | 270
10249 | PC | ポリカーボネート |  | スクラッチ |  |  |  | 球状ピン：先端半径0.5mm |  | 多目的試験片A型 | ISO3167 | 10 | 4 |  | 無 | 23 | 10 | 5 | [23 empty] | 射出成形 | 62.8 | 50 | 90 | 280 | 280 | 270 | 270
10250 | PC | ポリカーボネート |  | スクラッチ |  |  |  | 球状ピン：先端半径0.5mm |  | 多目的試験片A型 | ISO3167 | 10 | 4 |  | 無 | 23 | 50 | 5 | [23 empty] | 射出成形 | 62.8 | 50 | 90 | 280 | 280 | 270 | 270
10251 | PC | ポリカーボネート |  | スクラッチ |  |  |  | 球状ピン：先端半径0.5mm |  | 多目的試験片A型 | ISO3167 | 10 | 4 |  | 無 | 23 | 100 | 5 | [23 empty] | 射出成形 | 62.8 | 50 | 90 | 280 | 280 | 270 | 270
10252 | PC | ポリカーボネート |  | スクラッチ |  |  |  | 球状ピン：先端半径0.5mm |  | 多目的試験片A型 | ISO3167 | 10 | 4 |  | 無 | 23 | 400 | 5 | [23 empty] | 射出成形 | 62.8 | 50 | 90 | 280 | 280 | 270 | 270
10253 | PC | ポリカーボネート |  | スクラッチ |  |  |  | 球状ピン：先端半径0.5mm |  | 多目的試験片A型 | ISO3167 | 10 | 4 |  | 無 | 23 | 1 | 10 | [23 empty] | 射出成形 | 62.8 | 50 | 90 | 280 | 280 | 270 | 270
10254 | PC | ポリカーボネート |  | スクラッチ |  |  |  | 球状ピン：先端半径0.5mm |  | 多目的試験片A型 | ISO3167 | 10 | 4 |  | 無 | 23 | 5 | 10 | [23 empty] | 射出成形 | 62.8 | 50 | 90 | 280 | 280 | 270 | 270
10255 | PC | ポリカーボネート |  | スクラッチ |  |  |  | 球状ピン：先端半径0.5mm |  | 多目的試験片A型 | ISO3167 | 10 | 4 |  | 無 | 23 | 10 | 10 | [23 empty] | 射出成形 | 62.8 | 50 | 90 | 280 | 280 | 270 | 270
10256 | PC | ポリカーボネート |  | スクラッチ |  |  |  | 球状ピン：先端半径0.5mm |  | 多目的試験片A型 | ISO3167 | 10 | 4 |  | 無 | 23 | 50 | 10 | [23 empty] | 射出成形 | 62.8 | 50 | 90 | 280 | 280 | 270 | 270
10257 | PC | ポリカーボネート |  | スクラッチ |  |  |  | 球状ピン：先端半径0.5mm |  | 多目的試験片A型 | ISO3167 | 10 | 4 |  | 無 | 23 | 100 | 10 | [23 empty] | 射出成形 | 62.8 | 50 | 90 | 280 | 280 | 270 | 270
10258 | PC | ポリカーボネート |  | スクラッチ |  |  |  | 球状ピン：先端半径0.5mm |  | 多目的試験片A型 | ISO3167 | 10 | 4 |  | 無 | 23 | 400 | 10 | [23 empty] | 射出成形 | 62.8 | 50 | 90 | 280 | 280 | 270 | 270
10259 | PC | ポリカーボネート |  | スクラッチ |  |  |  | 球状ピン：先端半径0.5mm |  | 多目的試験片A型 | ISO3167 | 10 | 4 |  | 無 | 23 | 1 | 20 | [23 empty] | 射出成形 | 62.8 | 50 | 90 | 280 | 280 | 270 | 270
10260 | PC | ポリカーボネート |  | スクラッチ |  |  |  | 球状ピン：先端半径0.5mm |  | 多目的試験片A型 | ISO3167 | 10 | 4 |  | 無 | 23 | 5 | 20 | [23 empty] | 射出成形 | 62.8 | 50 | 90 | 280 | 280 | 270 | 270
10261 | PC | ポリカーボネート |  | スクラッチ |  |  |  | 球状ピン：先端半径0.5mm |  | 多目的試験片A型 | ISO3167 | 10 | 4 |  | 無 | 23 | 10 | 20 | [23 empty] | 射出成形 | 62.8 | 50 | 90 | 280 | 280 | 270 | 270
10262 | PC | ポリカーボネート |  | スクラッチ |  |  |  | 球状ピン：先端半径0.5mm |  | 多目的試験片A型 | ISO3167 | 10 | 4 |  | 無 | 23 | 50 | 20 | [23 empty] | 射出成形 | 62.8 | 50 | 90 | 280 | 280 | 270 | 270
10263 | PC | ポリカーボネート |  | スクラッチ |  |  |  | 球状ピン：先端半径0.5mm |  | 多目的試験片A型 | ISO3167 | 10 | 4 |  | 無 | 23 | 100 | 20 | [23 empty] | 射出成形 | 62.8 | 50 | 90 | 280 | 280 | 270 | 270
10264 | PC | ポリカーボネート |  | スクラッチ |  |  |  | 球状ピン：先端半径0.5mm |  | 多目的試験片A型 | ISO3167 | 10 | 4 |  | 無 | 23 | 400 | 20 | [23 empty] | 射出成形 | 62.8 | 50 | 90 | 280 | 280 | 270 | 270
10265 | PC | ポリカーボネート |  | スクラッチ |  |  |  | 球状ピン：先端半径0.5mm |  | 多目的試験片A型 | ISO3167 | 10 | 4 |  | 無 | 23 | 1 | 50 | [23 empty] | 射出成形 | 62.8 | 50 | 90 | 280 | 280 | 270 | 270
10266 | PC | ポリカーボネート |  | スクラッチ |  |  |  | 球状ピン：先端半径0.5mm |  | 多目的試験片A型 | ISO3167 | 10 | 4 |  | 無 | 23 | 5 | 50 | [23 empty] | 射出成形 | 62.8 | 50 | 90 | 280 | 280 | 270 | 270
10267 | PC | ポリカーボネート |  | スクラッチ |  |  |  | 球状ピン：先端半径0.5mm |  | 多目的試験片A型 | ISO3167 | 10 | 4 |  | 無 | 23 | 10 | 50 | [23 empty] | 射出成形 | 62.8 | 50 | 90 | 280 | 280 | 270 | 270
10268 | PC | ポリカーボネート |  | スクラッチ |  |  |  | 球状ピン：先端半径0.5mm |  | 多目的試験片A型 | ISO3167 | 10 | 4 |  | 無 | 23 | 50 | 50 | [23 empty] | 射出成形 | 62.8 | 50 | 90 | 280 | 280 | 270 | 270
10269 | PC | ポリカーボネート |  | スクラッチ |  |  |  | 球状ピン：先端半径0.5mm |  | 多目的試験片A型 | ISO3167 | 10 | 4 |  | 無 | 23 | 100 | 50 | [23 empty] | 射出成形 | 62.8 | 50 | 90 | 280 | 280 | 270 | 270
10270 | PC | ポリカーボネート |  | スクラッチ |  |  |  | 球状ピン：先端半径0.5mm |  | 多目的試験片A型 | ISO3167 | 10 | 4 |  | 無 | 23 | 400 | 50 | [23 empty] | 射出成形 | 62.8 | 50 | 90 | 280 | 280 | 270 | 270
10271 | PP | ポリプロピレン |  | スクラッチ |  |  |  | 球状ピン：先端半径0.5mm |  | 多目的試験片A型 | ISO3167 | 10 | 4 |  | 無 | 23 | 1 | 1 | [23 empty] | 射出成形 | 62.8 | 50 | 60 | 200 | 200 | 200 | 200
10272 | PP | ポリプロピレン |  | スクラッチ |  |  |  | 球状ピン：先端半径0.5mm |  | 多目的試験片A型 | ISO3167 | 10 | 4 |  | 無 | 23 | 5 | 1 | [23 empty] | 射出成形 | 62.8 | 50 | 60 | 200 | 200 | 200 | 200
10273 | PP | ポリプロピレン |  | スクラッチ |  |  |  | 球状ピン：先端半径0.5mm |  | 多目的試験片A型 | ISO3167 | 10 | 4 |  | 無 | 23 | 10 | 1 | [23 empty] | 射出成形 | 62.8 | 50 | 60 | 200 | 200 | 200 | 200
10274 | PP | ポリプロピレン |  | スクラッチ |  |  |  | 球状ピン：先端半径0.5mm |  | 多目的試験片A型 | ISO3167 | 10 | 4 |  | 無 | 23 | 50 | 1 | [23 empty] | 射出成形 | 62.8 | 50 | 60 | 200 | 200 | 200 | 200
10275 | PP | ポリプロピレン |  | スクラッチ |  |  |  | 球状ピン：先端半径0.5mm |  | 多目的試験片A型 | ISO3167 | 10 | 4 |  | 無 | 23 | 100 | 1 | [23 empty] | 射出成形 | 62.8 | 50 | 60 | 200 | 200 | 200 | 200
10276 | PP | ポリプロピレン |  | スクラッチ |  |  |  | 球状ピン：先端半径0.5mm |  | 多目的試験片A型 | ISO3167 | 10 | 4 |  | 無 | 23 | 400 | 1 | [23 empty] | 射出成形 | 62.8 | 50 | 60 | 200 | 200 | 200 | 200
10277 | PP | ポリプロピレン |  | スクラッチ |  |  |  | 球状ピン：先端半径0.5mm |  | 多目的試験片A型 | ISO3167 | 10 | 4 |  | 無 | 23 | 1 | 5 | [23 empty] | 射出成形 | 62.8 | 50 | 60 | 200 | 200 | 200 | 200
10278 | PP | ポリプロピレン |  | スクラッチ |  |  |  | 球状ピン：先端半径0.5mm |  | 多目的試験片A型 | ISO3167 | 10 | 4 |  | 無 | 23 | 5 | 5 | [23 empty] | 射出成形 | 62.8 | 50 | 60 | 200 | 200 | 200 | 200
10279 | PP | ポリプロピレン |  | スクラッチ |  |  |  | 球状ピン：先端半径0.5mm |  | 多目的試験片A型 | ISO3167 | 10 | 4 |  | 無 | 23 | 10 | 5 | [23 empty] | 射出成形 | 62.8 | 50 | 60 | 200 | 200 | 200 | 200
10280 | PP | ポリプロピレン |  | スクラッチ |  |  |  | 球状ピン：先端半径0.5mm |  | 多目的試験片A型 | ISO3167 | 10 | 4 |  | 無 | 23 | 50 | 5 | [23 empty] | 射出成形 | 62.8 | 50 | 60 | 200 | 200 | 200 | 200
10281 | PP | ポリプロピレン |  | スクラッチ |  |  |  | 球状ピン：先端半径0.5mm |  | 多目的試験片A型 | ISO3167 | 10 | 4 |  | 無 | 23 | 100 | 5 | [23 empty] | 射出成形 | 62.8 | 50 | 60 | 200 | 200 | 200 | 200
10282 | PP | ポリプロピレン |  | スクラッチ |  |  |  | 球状ピン：先端半径0.5mm |  | 多目的試験片A型 | ISO3167 | 10 | 4 |  | 無 | 23 | 400 | 5 | [23 empty] | 射出成形 | 62.8 | 50 | 60 | 200 | 200 | 200 | 200
10283 | PP | ポリプロピレン |  | スクラッチ |  |  |  | 球状ピン：先端半径0.5mm |  | 多目的試験片A型 | ISO3167 | 10 | 4 |  | 無 | 23 | 1 | 10 | [23 empty] | 射出成形 | 62.8 | 50 | 60 | 200 | 200 | 200 | 200
10284 | PP | ポリプロピレン |  | スクラッチ |  |  |  | 球状ピン：先端半径0.5mm |  | 多目的試験片A型 | ISO3167 | 10 | 4 |  | 無 | 23 | 5 | 10 | [23 empty] | 射出成形 | 62.8 | 50 | 60 | 200 | 200 | 200 | 200
10285 | PP | ポリプロピレン |  | スクラッチ |  |  |  | 球状ピン：先端半径0.5mm |  | 多目的試験片A型 | ISO3167 | 10 | 4 |  | 無 | 23 | 10 | 10 | [23 empty] | 射出成形 | 62.8 | 50 | 60 | 200 | 200 | 200 | 200
10286 | PP | ポリプロピレン |  | スクラッチ |  |  |  | 球状ピン：先端半径0.5mm |  | 多目的試験片A型 | ISO3167 | 10 | 4 |  | 無 | 23 | 50 | 10 | [23 empty] | 射出成形 | 62.8 | 50 | 60 | 200 | 200 | 200 | 200
10287 | PP | ポリプロピレン |  | スクラッチ |  |  |  | 球状ピン：先端半径0.5mm |  | 多目的試験片A型 | ISO3167 | 10 | 4 |  | 無 | 23 | 100 | 10 | [23 empty] | 射出成形 | 62.8 | 50 | 60 | 200 | 200 | 200 | 200
10288 | PP | ポリプロピレン |  | スクラッチ |  |  |  | 球状ピン：先端半径0.5mm |  | 多目的試験片A型 | ISO3167 | 10 | 4 |  | 無 | 23 | 400 | 10 | [23 empty] | 射出成形 | 62.8 | 50 | 60 | 200 | 200 | 200 | 200
10289 | PP | ポリプロピレン |  | スクラッチ |  |  |  | 球状ピン：先端半径0.5mm |  | 多目的試験片A型 | ISO3167 | 10 | 4 |  | 無 | 23 | 1 | 20 | [23 empty] | 射出成形 | 62.8 | 50 | 60 | 200 | 200 | 200 | 200
10290 | PP | ポリプロピレン |  | スクラッチ |  |  |  | 球状ピン：先端半径0.5mm |  | 多目的試験片A型 | ISO3167 | 10 | 4 |  | 無 | 23 | 5 | 20 | [23 empty] | 射出成形 | 62.8 | 50 | 60 | 200 | 200 | 200 | 200
10291 | PP | ポリプロピレン |  | スクラッチ |  |  |  | 球状ピン：先端半径0.5mm |  | 多目的試験片A型 | ISO3167 | 10 | 4 |  | 無 | 23 | 10 | 20 | [23 empty] | 射出成形 | 62.8 | 50 | 60 | 200 | 200 | 200 | 200
10292 | PP | ポリプロピレン |  | スクラッチ |  |  |  | 球状ピン：先端半径0.5mm |  | 多目的試験片A型 | ISO3167 | 10 | 4 |  | 無 | 23 | 50 | 20 | [23 empty] | 射出成形 | 62.8 | 50 | 60 | 200 | 200 | 200 | 200
10293 | PP | ポリプロピレン |  | スクラッチ |  |  |  | 球状ピン：先端半径0.5mm |  | 多目的試験片A型 | ISO3167 | 10 | 4 |  | 無 | 23 | 100 | 20 | [23 empty] | 射出成形 | 62.8 | 50 | 60 | 200 | 200 | 200 | 200
10294 | PP | ポリプロピレン |  | スクラッチ |  |  |  | 球状ピン：先端半径0.5mm |  | 多目的試験片A型 | ISO3167 | 10 | 4 |  | 無 | 23 | 400 | 20 | [23 empty] | 射出成形 | 62.8 | 50 | 60 | 200 | 200 | 200 | 200
10295 | PP | ポリプロピレン |  | スクラッチ |  |  |  | 球状ピン：先端半径0.5mm |  | 多目的試験片A型 | ISO3167 | 10 | 4 |  | 無 | 23 | 1 | 50 | [23 empty] | 射出成形 | 62.8 | 50 | 60 | 200 | 200 | 200 | 200
10296 | PP | ポリプロピレン |  | スクラッチ |  |  |  | 球状ピン：先端半径0.5mm |  | 多目的試験片A型 | ISO3167 | 10 | 4 |  | 無 | 23 | 5 | 50 | [23 empty] | 射出成形 | 62.8 | 50 | 60 | 200 | 200 | 200 | 200
10297 | PP | ポリプロピレン |  | スクラッチ |  |  |  | 球状ピン：先端半径0.5mm |  | 多目的試験片A型 | ISO3167 | 10 | 4 |  | 無 | 23 | 10 | 50 | [23 empty] | 射出成形 | 62.8 | 50 | 60 | 200 | 200 | 200 | 200
10298 | PP | ポリプロピレン |  | スクラッチ |  |  |  | 球状ピン：先端半径0.5mm |  | 多目的試験片A型 | ISO3167 | 10 | 4 |  | 無 | 23 | 50 | 50 | [23 empty] | 射出成形 | 62.8 | 50 | 60 | 200 | 200 | 200 | 200
10299 | PP | ポリプロピレン |  | スクラッチ |  |  |  | 球状ピン：先端半径0.5mm |  | 多目的試験片A型 | ISO3167 | 10 | 4 |  | 無 | 23 | 100 | 50 | [23 empty] | 射出成形 | 62.8 | 50 | 60 | 200 | 200 | 200 | 200
10300 | PP | ポリプロピレン |  | スクラッチ |  |  |  | 球状ピン：先端半径0.5mm |  | 多目的試験片A型 | ISO3167 | 10 | 4 |  | 無 | 23 | 400 | 50 | [23 empty] | 射出成形 | 62.8 | 50 | 60 | 200 | 200 | 200 | 200