## D_EWF試験
ID | 材料名 |  | グレード | 試験名 | 試験方法 | 試験規格 | 試験装置 | 標線間距離 | チャック間距離 | 試験片 | 試験片形状 | 試験片規格 | 幅 | 厚さ | 長さ | ノッチ導入方法 | リガメント | ウェルドの有無 | 試験温度 | 試験速度 | 環境 | 紫外線照射時間 | 暴露時間 | Fmax | Wf | we | βwp | 引張強さ σM | 弾性率E | シャルピー衝撃強さ acN(ノッチ付き, 23℃, ISO 179-1/1 eA） | シャルピー衝撃強さacU (ノッチ無し, 23℃,179-1/1eU） | シャルピー衝撃強さacN (ノッチ付き, -20℃,179-1/1eA） | シャルピー衝撃強さacU (ノッチ無し, -20℃,179-1/1eU） | シャルピー衝撃強さacN (ノッチ付き, 23℃,179-1/1fA） | シャルピー衝撃強さacU (ノッチ無し, 23℃,179-1/1fU） | シャルピー衝撃強さacN (ノッチ付き, -20℃,179-1/1fA） | シャルピー衝撃強さacU (ノッチ無し, -20℃,179-1/1fU） | アイゾット衝撃強さaIN | ロックウェル硬さ | コメント２ | 備考 | メーカー名 | メーカー商品名 | 構造式 | 平均分子量 | 成形方法 | 射出速度 SI | 射出速度 cgs | 金型温度 | シリンダ温度 ノズル部 | シリンダ温度 前部 | シリンダ温度 中部 | シリンダ温度 後部 | 成形収縮率 | 背圧 | 結晶化度 | ガラス転移点 Tg | 軟化点 VST | メルトフローレート MFR | 引張強さ σM | 曲げ強さ σfM | 曲げ弾性率 Ef | シャルピー衝撃強さ(-30℃) | シャルピー衝撃強さ(23℃) | アイゾット衝撃強さ(23℃) | アイゾット衝撃強さ(-30℃) | ロックウェル硬さ | 線膨張係数 | 比重 S | 性質 | 用途 | コメント１
5001 | ABS | アクリロニトリルブタジエンスチレン |  | EWF |  |  | 5567 5kN | 50.0 | 100 |  | DENT |  | 50 | 1 | 165 | スライド | 4.7 | 無 | 23 | 20 |  |  |  | 312 | 49.94 | 33.56 | 2.48 | 65.8 | [17 empty] | 射出成形 | 50 | 62.8 | 60 | 260
5002 | ABS | アクリロニトリルブタジエンスチレン |  | EWF |  |  | 5567 5kN | 50.1 | 100 |  | DENT |  | 50 | 1 | 165 | スライド | 5.3 | 無 | 23 | 20 |  |  |  | 330 | 54.69 | 33.56 | 2.48 | 61.7 | [17 empty] | 射出成形 | 50 | 62.8 | 60 | 260
5003 | ABS | アクリロニトリルブタジエンスチレン |  | EWF |  |  | 5567 5kN | 50.0 | 100 |  | DENT |  | 50 | 1 | 165 | スライド | 5.5 | 無 | 23 | 20 |  |  |  | 362 | 40.39 | 33.56 | 2.48 | 65.5 | [17 empty] | 射出成形 | 50 | 62.8 | 60 | 260
5004 | ABS | アクリロニトリルブタジエンスチレン |  | EWF |  |  | 5567 5kN | 50.0 | 100 |  | DENT |  | 50 | 1 | 165 | スライド | 6.7 | 無 | 23 | 20 |  |  |  | 391 | 57.06 | 33.56 | 2.48 | 58.5 | [17 empty] | 射出成形 | 50 | 62.8 | 60 | 260
5005 | ABS | アクリロニトリルブタジエンスチレン |  | EWF |  |  | 5567 5kN | 50.0 | 100 |  | DENT |  | 50 | 1 | 165 | スライド | 6.6 | 無 | 23 | 20 |  |  |  | 408 | 59.52 | 33.56 | 2.48 | 62.2 | [17 empty] | 射出成形 | 50 | 62.8 | 60 | 260
5006 | ABS | アクリロニトリルブタジエンスチレン |  | EWF |  |  | 5567 5kN | 50.0 | 100 |  | DENT |  | 50 | 1 | 165 | スライド | 6.3 | 無 | 23 | 20 |  |  |  | 413 | 40.35 | 33.56 | 2.48 | 65.2 | [17 empty] | 射出成形 | 50 | 62.8 | 60 | 260
5007 | ABS | アクリロニトリルブタジエンスチレン |  | EWF |  |  | 5567 5kN | 50.0 | 100 |  | DENT |  | 50 | 1 | 165 | スライド | 7.8 | 無 | 23 | 20 |  |  |  | 496 | 44.49 | 33.56 | 2.48 | 63.6 | [17 empty] | 射出成形 | 50 | 62.8 | 60 | 260
5008 | ABS | アクリロニトリルブタジエンスチレン |  | EWF |  |  | 5567 5kN | 50.0 | 100 |  | DENT |  | 50 | 1 | 165 | スライド | 8.3 | 無 | 23 | 20 |  |  |  | 524 | 45.91 | 33.56 | 2.48 | 63.3 | [17 empty] | 射出成形 | 50 | 62.8 | 60 | 260
5009 | ABS | アクリロニトリルブタジエンスチレン |  | EWF |  |  | 5567 5kN | 50.0 | 100 |  | DENT |  | 50 | 1 | 165 | スライド | 8.7 | 無 | 23 | 20 |  |  |  | 557 | 47.95 | 33.56 | 2.48 | 63.8 | [17 empty] | 射出成形 | 50 | 62.8 | 60 | 260
5010 | ABS | アクリロニトリルブタジエンスチレン |  | EWF |  |  | 5567 5kN | 50.0 | 100 |  | DENT |  | 50 | 1 | 165 | スライド | 9.3 | 無 | 23 | 20 |  |  |  | 577 | 67.08 | 33.56 | 2.48 | 61.8 | [17 empty] | 射出成形 | 50 | 62.8 | 60 | 260
5011 | ABS | アクリロニトリルブタジエンスチレン |  | EWF |  |  | 5567 5kN | 50.0 | 100 |  | DENT |  | 50 | 1 | 165 | スライド | 9.7 | 無 | 23 | 20 |  |  |  | 596 | 67.66 | 33.56 | 2.48 | 61.3 | [17 empty] | 射出成形 | 50 | 62.8 | 60 | 260
5012 | ABS | アクリロニトリルブタジエンスチレン |  | EWF |  |  | 5567 5kN | 50.0 | 100 |  | DENT |  | 50 | 1 | 165 | スライド | 10.2 | 無 | 23 | 20 |  |  |  | 612 | 66.78 | 33.56 | 2.48 | 60.2 | [17 empty] | 射出成形 | 50 | 62.8 | 60 | 260
5013 | ABS | アクリロニトリルブタジエンスチレン |  | EWF |  |  | 5567 5kN | 50.0 | 100 |  | DENT |  | 50 | 1 | 165 | スライド | 10.3 | 無 | 23 | 20 |  |  |  | 636 | 55.99 | 33.56 | 2.48 | 61.5 | [17 empty] | 射出成形 | 50 | 62.8 | 60 | 260
5014 | ABS | アクリロニトリルブタジエンスチレン |  | EWF |  |  | 5567 5kN | 50.1 | 100 |  | DENT |  | 50 | 1 | 165 | スライド | 10.9 | 無 | 23 | 20 |  |  |  | 669 | 52.55 | 33.56 | 2.48 | 61.6 | [17 empty] | 射出成形 | 50 | 62.8 | 60 | 260
5015 | ABS | アクリロニトリルブタジエンスチレン |  | EWF |  |  | 5567 5kN | 50.1 | 100 |  | DENT |  | 50 | 1 | 165 | スライド | 11.3 | 無 | 23 | 20 |  |  |  | 693 | 53.78 | 33.56 | 2.48 | 61.3 | [17 empty] | 射出成形 | 50 | 62.8 | 60 | 260
5016 | ABS | アクリロニトリルブタジエンスチレン |  | EWF |  |  | 5567 5kN | 50.0 | 100 |  | DENT |  | 50 | 1 | 165 | スライド | 11.8 | 無 | 23 | 20 |  |  |  | 759 | 56.83 | 33.56 | 2.48 | 64.5 | [17 empty] | 射出成形 | 50 | 62.8 | 60 | 260
5017 | ABS | アクリロニトリルブタジエンスチレン |  | EWF |  |  | 5567 5kN | 50.0 | 100 |  | DENT |  | 50 | 1 | 165 | スライド | 12.5 | 無 | 23 | 20 |  |  |  | 808 | 60.02 | 33.56 | 2.48 | 64.4 | [17 empty] | 射出成形 | 50 | 62.8 | 60 | 260
5018 | ABS | アクリロニトリルブタジエンスチレン |  | EWF |  |  | 5567 5kN | 50.0 | 100 |  | DENT |  | 50 | 1 | 165 | スライド | 12.9 | 無 | 23 | 20 |  |  |  | 830 | 60.71 | 33.56 | 2.48 | 64.3 | [17 empty] | 射出成形 | 50 | 62.8 | 60 | 260
5019 | ABS | アクリロニトリルブタジエンスチレン |  | EWF |  |  | 5567 5kN | 50.1 | 100 |  | DENT |  | 50 | 1 | 165 | スライド | 13.4 | 無 | 23 | 20 |  |  |  | 843 | 75.74 | 33.56 | 2.48 | 62.8 | [17 empty] | 射出成形 | 50 | 62.8 | 60 | 260
5020 | ABS | アクリロニトリルブタジエンスチレン |  | EWF |  |  | 5567 5kN | 50.1 | 100 |  | DENT |  | 50 | 1 | 165 | スライド | 13.9 | 無 | 23 | 20 |  |  |  | 874 | 73.26 | 33.56 | 2.48 | 62.8 | [17 empty] | 射出成形 | 50 | 62.8 | 60 | 260
5021 | ABS | アクリロニトリルブタジエンスチレン |  | EWF |  |  | 5567 5kN | 50.1 | 100 |  | DENT |  | 50 | 1 | 165 | スライド | 14.3 | 無 | 23 | 20 |  |  |  | 892 | 72.87 | 33.56 | 2.48 | 62.6 | [17 empty] | 射出成形 | 50 | 62.8 | 60 | 260
5022 | ABS | アクリロニトリルブタジエンスチレン |  | EWF |  |  | 5567 5kN | 50.0 | 100 |  | DENT |  | 50 | 1 | 165 | スライド | 15.2 | 無 | 23 | 20 |  |  |  | 954 | 64.26 | 33.56 | 2.48 | 62.7 | [17 empty] | 射出成形 | 50 | 62.8 | 60 | 260
5023 | ABS | アクリロニトリルブタジエンスチレン |  | EWF |  |  | 5567 5kN | 50.0 | 100 |  | DENT |  | 50 | 1 | 165 | スライド | 15.9 | 無 | 23 | 20 |  |  |  | 995 | 66.70 | 33.56 | 2.48 | 62.4 | [17 empty] | 射出成形 | 50 | 62.8 | 60 | 260
5024 | ABS | アクリロニトリルブタジエンスチレン |  | EWF |  |  | 5567 5kN | 50.0 | 100 |  | DENT |  | 50 | 1 | 165 | スライド | 16.2 | 無 | 23 | 20 |  |  |  | 998 | 75.95 | 33.56 | 2.48 | 61.7 | [17 empty] | 射出成形 | 50 | 62.8 | 60 | 260
5025 | ABS | アクリロニトリルブタジエンスチレン |  | EWF |  |  | 5567 5kN | 50.0 | 100 |  | DENT |  | 50 | 1 | 165 | スライド | 16.9 | 無 | 23 | 20 |  |  |  | 1040 | 85.34 | 33.56 | 2.48 | 61.5 | [17 empty] | 射出成形 | 50 | 62.8 | 60 | 260
5031 | ABS | アクリロニトリルブタジエンスチレン |  | EWF |  |  | 5567 5kN | 50.1 | 100 |  | DENT |  | 50 | 1 | 165 | スライド | 5.8 | 無 | 23 | 10 |  |  |  | 379 | 43.12 | 29.28 | 2.66 | 64.9 | [17 empty] | 射出成形 | 50 | 62.8 | 60 | 260
5032 | ABS | アクリロニトリルブタジエンスチレン |  | EWF |  |  | 5567 5kN | 50.0 | 100 |  | DENT |  | 50 | 1 | 165 | スライド | 6.1 | 無 | 23 | 10 |  |  |  | 389 | 49.49 | 29.28 | 2.66 | 63.6 | [17 empty] | 射出成形 | 50 | 62.8 | 60 | 260
5033 | ABS | アクリロニトリルブタジエンスチレン |  | EWF |  |  | 5567 5kN | 50.0 | 100 |  | DENT |  | 50 | 1 | 165 | スライド | 6.6 | 無 | 23 | 10 |  |  |  | 413 | 53.34 | 29.28 | 2.66 | 62.6 | [17 empty] | 射出成形 | 50 | 62.8 | 60 | 260
5034 | ABS | アクリロニトリルブタジエンスチレン |  | EWF |  |  | 5567 5kN | 50.0 | 100 |  | DENT |  | 50 | 1 | 165 | スライド | 7.0 | 無 | 23 | 10 |  |  |  | 446 | 48.52 | 29.28 | 2.66 | 63.6 | [17 empty] | 射出成形 | 50 | 62.8 | 60 | 260
5035 | ABS | アクリロニトリルブタジエンスチレン |  | EWF |  |  | 5567 5kN | 50.0 | 100 |  | DENT |  | 50 | 1 | 165 | スライド | 7.1 | 無 | 23 | 10 |  |  |  | 446 | 43.77 | 29.28 | 2.66 | 62.8 | [17 empty] | 射出成形 | 50 | 62.8 | 60 | 260
5036 | ABS | アクリロニトリルブタジエンスチレン |  | EWF |  |  | 5567 5kN | 50.1 | 100 |  | DENT |  | 50 | 1 | 165 | スライド | 7.8 | 無 | 23 | 10 |  |  |  | 487 | 49.25 | 29.28 | 2.66 | 62.7 | [17 empty] | 射出成形 | 50 | 62.8 | 60 | 260
5037 | ABS | アクリロニトリルブタジエンスチレン |  | EWF |  |  | 5567 5kN | 50.0 | 100 |  | DENT |  | 50 | 1 | 165 | スライド | 8.0 | 無 | 23 | 10 |  |  |  | 497 | 48.04 | 29.28 | 2.66 | 61.8 | [17 empty] | 射出成形 | 50 | 62.8 | 60 | 260
5039 | ABS | アクリロニトリルブタジエンスチレン |  | EWF |  |  | 5567 5kN | 50.0 | 100 |  | DENT |  | 50 | 1 | 165 | スライド | 8.9 | 無 | 23 | 10 |  |  |  | 545 | 51.57 | 29.28 | 2.66 | 61.2 | [17 empty] | 射出成形 | 50 | 62.8 | 60 | 260
5040 | ABS | アクリロニトリルブタジエンスチレン |  | EWF |  |  | 5567 5kN | 50.0 | 100 |  | DENT |  | 50 | 1 | 165 | スライド | 9.2 | 無 | 23 | 10 |  |  |  | 559 | 54.34 | 29.28 | 2.66 | 60.6 | [17 empty] | 射出成形 | 50 | 62.8 | 60 | 260
5041 | ABS | アクリロニトリルブタジエンスチレン |  | EWF |  |  | 5567 5kN | 50.1 | 100 |  | DENT |  | 50 | 1 | 165 | スライド | 9.5 | 無 | 23 | 10 |  |  |  | 582 | 55.49 | 29.28 | 2.66 | 60.9 | [17 empty] | 射出成形 | 50 | 62.8 | 60 | 260
5042 | ABS | アクリロニトリルブタジエンスチレン |  | EWF |  |  | 5567 5kN | 50.0 | 100 |  | DENT |  | 50 | 1 | 165 | スライド | 10.1 | 無 | 23 | 10 |  |  |  | 616 | 63.04 | 29.28 | 2.66 | 61.1 | [17 empty] | 射出成形 | 50 | 62.8 | 60 | 260
5043 | ABS | アクリロニトリルブタジエンスチレン |  | EWF |  |  | 5567 5kN | 50.0 | 100 |  | DENT |  | 50 | 1 | 165 | スライド | 10.7 | 無 | 23 | 10 |  |  |  | 643 | 58.11 | 29.28 | 2.66 | 59.9 | [17 empty] | 射出成形 | 50 | 62.8 | 60 | 260
5044 | ABS | アクリロニトリルブタジエンスチレン |  | EWF |  |  | 5567 5kN | 50.0 | 100 |  | DENT |  | 50 | 1 | 165 | スライド | 10.7 | 無 | 23 | 10 |  |  |  | 628 | 59.25 | 29.28 | 2.66 | 58.8 | [17 empty] | 射出成形 | 50 | 62.8 | 60 | 260
5045 | ABS | アクリロニトリルブタジエンスチレン |  | EWF |  |  | 5567 5kN | 50.0 | 100 |  | DENT |  | 50 | 1 | 165 | スライド | 11.2 | 無 | 23 | 10 |  |  |  | 681 | 61.11 | 29.28 | 2.66 | 61.0 | [17 empty] | 射出成形 | 50 | 62.8 | 60 | 260
5046 | ABS | アクリロニトリルブタジエンスチレン |  | EWF |  |  | 5567 5kN | 50.0 | 100 |  | DENT |  | 50 | 1 | 165 | スライド | 11.6 | 無 | 23 | 10 |  |  |  | 681 | 60.61 | 29.28 | 2.66 | 58.9 | [17 empty] | 射出成形 | 50 | 62.8 | 60 | 260
5047 | ABS | アクリロニトリルブタジエンスチレン |  | EWF |  |  | 5567 5kN | 50.1 | 100 |  | DENT |  | 50 | 1 | 165 | スライド | 12.1 | 無 | 23 | 10 |  |  |  | 723 | 62.11 | 29.28 | 2.66 | 59.6 | [17 empty] | 射出成形 | 50 | 62.8 | 60 | 260
5048 | ABS | アクリロニトリルブタジエンスチレン |  | EWF |  |  | 5567 5kN | 50.1 | 100 |  | DENT |  | 50 | 1 | 165 | スライド | 12.6 | 無 | 23 | 10 |  |  |  | 750 | 59.50 | 29.28 | 2.66 | 59.6 | [17 empty] | 射出成形 | 50 | 62.8 | 60 | 260
5049 | ABS | アクリロニトリルブタジエンスチレン |  | EWF |  |  | 5567 5kN | 50.0 | 100 |  | DENT |  | 50 | 1 | 165 | スライド | 12.8 | 無 | 23 | 10 |  |  |  | 748 | 65.48 | 29.28 | 2.66 | 58.7 | [17 empty] | 射出成形 | 50 | 62.8 | 60 | 260
5050 | ABS | アクリロニトリルブタジエンスチレン |  | EWF |  |  | 5567 5kN | 50.0 | 100 |  | DENT |  | 50 | 1 | 165 | スライド | 13.8 | 無 | 23 | 10 |  |  |  | 868 | 64.62 | 29.28 | 2.66 | 63.1 | [17 empty] | 射出成形 | 50 | 62.8 | 60 | 260
5051 | ABS | アクリロニトリルブタジエンスチレン |  | EWF |  |  | 5567 5kN | 50.1 | 100 |  | DENT |  | 50 | 1 | 165 | スライド | 13.5 | 無 | 23 | 10 |  |  |  | 842 | 64.09 | 29.28 | 2.66 | 62.2 | [17 empty] | 射出成形 | 50 | 62.8 | 60 | 260
5052 | ABS | アクリロニトリルブタジエンスチレン |  | EWF |  |  | 5567 5kN | 50.0 | 100 |  | DENT |  | 50 | 1 | 165 | スライド | 13.1 | 無 | 23 | 10 |  |  |  | 767 | 64.76 | 29.28 | 2.66 | 58.5 | [17 empty] | 射出成形 | 50 | 62.8 | 60 | 260
5053 | ABS | アクリロニトリルブタジエンスチレン |  | EWF |  |  | 5567 5kN | 50.0 | 100 |  | DENT |  | 50 | 1 | 165 | スライド | 14.3 | 無 | 23 | 10 |  |  |  | 895 | 68.42 | 29.28 | 2.66 | 62.8 | [17 empty] | 射出成形 | 50 | 62.8 | 60 | 260
5054 | ABS | アクリロニトリルブタジエンスチレン |  | EWF |  |  | 5567 5kN | 50.0 | 100 |  | DENT |  | 50 | 1 | 165 | スライド | 14.6 | 無 | 23 | 10 |  |  |  | 911 | 64.75 | 29.28 | 2.66 | 62.4 | [17 empty] | 射出成形 | 50 | 62.8 | 60 | 260
5055 | ABS | アクリロニトリルブタジエンスチレン |  | EWF |  |  | 5567 5kN | 49.9 | 100 |  | DENT |  | 50 | 1 | 165 | スライド | 8.4 | 無 | 23 | 10 |  |  |  | 509 | 50.27 | 29.28 | 2.66 | 60.6 | [17 empty] | 射出成形 | 50 | 62.8 | 60 | 260
5056 | ABS | アクリロニトリルブタジエンスチレン |  | EWF |  |  | 5567 5kN | 50.0 | 100 |  | DENT |  | 50 | 1 | 165 | スライド | 6.0 | 無 | 23 | 10 |  |  |  | 340 | 46.20 | 29.28 | 2.66 | 57.0 | [17 empty] | 射出成形 | 50 | 62.8 | 60 | 260
5061 | ABS | アクリロニトリルブタジエンスチレン |  | EWF |  |  | 5567 5kN | 50.0 | 100 |  | DENT |  | 50 | 1 | 165 | スライド | 5.2 | 無 | 23 | 50 |  |  |  | 361 | 43.05 | 23.35 | 2.95 | 69.3 | [17 empty] | 射出成形 | 50 | 62.8 | 60 | 260
5062 | ABS | アクリロニトリルブタジエンスチレン |  | EWF |  |  | 5567 5kN | 50.0 | 100 |  | DENT |  | 50 | 1 | 165 | スライド | 5.3 | 無 | 23 | 50 |  |  |  | 375 | 33.14 | 23.35 | 2.95 | 70.3 | [17 empty] | 射出成形 | 50 | 62.8 | 60 | 260
5063 | ABS | アクリロニトリルブタジエンスチレン |  | EWF |  |  | 5567 5kN | 50.0 | 100 |  | DENT |  | 50 | 1 | 165 | スライド | 5.7 | 無 | 23 | 50 |  |  |  | 403 | 34.93 | 23.35 | 2.95 | 70.7 | [17 empty] | 射出成形 | 50 | 62.8 | 60 | 260
5064 | ABS | アクリロニトリルブタジエンスチレン |  | EWF |  |  | 5567 5kN | 50.0 | 100 |  | DENT |  | 50 | 1 | 165 | スライド | 6.2 | 無 | 23 | 50 |  |  |  | 429 | 43.42 | 23.35 | 2.95 | 69.6 | [17 empty] | 射出成形 | 50 | 62.8 | 60 | 260
5065 | ABS | アクリロニトリルブタジエンスチレン |  | EWF |  |  | 5567 5kN | 50.0 | 100 |  | DENT |  | 50 | 1 | 165 | スライド | 6.8 | 無 | 23 | 50 |  |  |  | 470 | 47.06 | 23.35 | 2.95 | 68.7 | [17 empty] | 射出成形 | 50 | 62.8 | 60 | 260
5066 | ABS | アクリロニトリルブタジエンスチレン |  | EWF |  |  | 5567 5kN | 50.0 | 100 |  | DENT |  | 50 | 1 | 165 | スライド | 7.1 | 無 | 23 | 50 |  |  |  | 491 | 44.30 | 23.35 | 2.95 | 69.0 | [17 empty] | 射出成形 | 50 | 62.8 | 60 | 260
5067 | ABS | アクリロニトリルブタジエンスチレン |  | EWF |  |  | 5567 5kN | 50.0 | 100 |  | DENT |  | 50 | 1 | 165 | スライド | 7.4 | 無 | 23 | 50 |  |  |  | 509 | 41.10 | 23.35 | 2.95 | 68.7 | [17 empty] | 射出成形 | 50 | 62.8 | 60 | 260
5068 | ABS | アクリロニトリルブタジエンスチレン |  | EWF |  |  | 5567 5kN | 50.0 | 100 |  | DENT |  | 50 | 1 | 165 | スライド | 7.7 | 無 | 23 | 50 |  |  |  | 527 | 44.77 | 23.35 | 2.95 | 68.8 | [17 empty] | 射出成形 | 50 | 62.8 | 60 | 260
5069 | ABS | アクリロニトリルブタジエンスチレン |  | EWF |  |  | 5567 5kN | 50.0 | 100 |  | DENT |  | 50 | 1 | 165 | スライド | 8.3 | 無 | 23 | 50 |  |  |  | 557 | 49.82 | 23.35 | 2.95 | 67.3 | [17 empty] | 射出成形 | 50 | 62.8 | 60 | 260
5070 | ABS | アクリロニトリルブタジエンスチレン |  | EWF |  |  | 5567 5kN | 50.0 | 100 |  | DENT |  | 50 | 1 | 165 | スライド | 8.6 | 無 | 23 | 50 |  |  |  | 560 | 52.54 | 23.35 | 2.95 | 64.9 | [17 empty] | 射出成形 | 50 | 62.8 | 60 | 260
5071 | ABS | アクリロニトリルブタジエンスチレン |  | EWF |  |  | 5567 5kN | 50.0 | 100 |  | DENT |  | 50 | 1 | 165 | スライド | 9.2 | 無 | 23 | 50 |  |  |  | 577 | 49.97 | 23.35 | 2.95 | 62.9 | [17 empty] | 射出成形 | 50 | 62.8 | 60 | 260
5072 | ABS | アクリロニトリルブタジエンスチレン |  | EWF |  |  | 5567 5kN | 50.0 | 100 |  | DENT |  | 50 | 1 | 165 | スライド | 9.5 | 無 | 23 | 50 |  |  |  | 595 | 51.93 | 23.35 | 2.95 | 62.7 | [17 empty] | 射出成形 | 50 | 62.8 | 60 | 260
5073 | ABS | アクリロニトリルブタジエンスチレン |  | EWF |  |  | 5567 5kN | 50.0 | 100 |  | DENT |  | 50 | 1 | 165 | スライド | 9.9 | 無 | 23 | 50 |  |  |  | 618 | 56.84 | 23.35 | 2.95 | 62.2 | [17 empty] | 射出成形 | 50 | 62.8 | 60 | 260
5074 | ABS | アクリロニトリルブタジエンスチレン |  | EWF |  |  | 5567 5kN | 50.0 | 100 |  | DENT |  | 50 | 1 | 165 | スライド | 10.3 | 無 | 23 | 50 |  |  |  | 641 | 54.32 | 23.35 | 2.95 | 62.4 | [17 empty] | 射出成形 | 50 | 62.8 | 60 | 260
5075 | ABS | アクリロニトリルブタジエンスチレン |  | EWF |  |  | 5567 5kN | 50.0 | 100 |  | DENT |  | 50 | 1 | 165 | スライド | 10.4 | 無 | 23 | 50 |  |  |  | 646 | 51.54 | 23.35 | 2.95 | 62.2 | [17 empty] | 射出成形 | 50 | 62.8 | 60 | 260
5076 | ABS | アクリロニトリルブタジエンスチレン |  | EWF |  |  | 5567 5kN | 50.0 | 100 |  | DENT |  | 50 | 1 | 165 | スライド | 10.5 | 無 | 23 | 50 |  |  |  | 648 | 54.85 | 23.35 | 2.95 | 62.0 | [17 empty] | 射出成形 | 50 | 62.8 | 60 | 260
5077 | ABS | アクリロニトリルブタジエンスチレン |  | EWF |  |  | 5567 5kN | 50.0 | 100 |  | DENT |  | 50 | 1 | 165 | スライド | 11.4 | 無 | 23 | 50 |  |  |  | 708 | 56.65 | 23.35 | 2.95 | 61.8 | [17 empty] | 射出成形 | 50 | 62.8 | 60 | 260
5078 | ABS | アクリロニトリルブタジエンスチレン |  | EWF |  |  | 5567 5kN | 50.0 | 100 |  | DENT |  | 50 | 1 | 165 | スライド | 11.9 | 無 | 23 | 50 |  |  |  | 733 | 64.23 | 23.35 | 2.95 | 61.4 | [17 empty] | 射出成形 | 50 | 62.8 | 60 | 260
5079 | ABS | アクリロニトリルブタジエンスチレン |  | EWF |  |  | 5567 5kN | 50.0 | 100 |  | DENT |  | 50 | 1 | 165 | スライド | 12.1 | 無 | 23 | 50 |  |  |  | 752 | 59.16 | 23.35 | 2.95 | 62.0 | [17 empty] | 射出成形 | 50 | 62.8 | 60 | 260
5080 | ABS | アクリロニトリルブタジエンスチレン |  | EWF |  |  | 5567 5kN | 50.0 | 100 |  | DENT |  | 50 | 1 | 165 | スライド | 12.3 | 無 | 23 | 50 |  |  |  | 754 | 59.03 | 23.35 | 2.95 | 61.5 | [17 empty] | 射出成形 | 50 | 62.8 | 60 | 260
5081 | ABS | アクリロニトリルブタジエンスチレン |  | EWF |  |  | 5567 5kN | 50.0 | 100 |  | DENT |  | 50 | 1 | 165 | スライド | 12.8 | 無 | 23 | 50 |  |  |  | 782 | 59.53 | 23.35 | 2.95 | 61.1 | [17 empty] | 射出成形 | 50 | 62.8 | 60 | 260
5082 | ABS | アクリロニトリルブタジエンスチレン |  | EWF |  |  | 5567 5kN | 50.0 | 100 |  | DENT |  | 50 | 1 | 165 | スライド | 13.6 | 無 | 23 | 50 |  |  |  | 826 | 61.46 | 23.35 | 2.95 | 60.9 | [17 empty] | 射出成形 | 50 | 62.8 | 60 | 260
5083 | ABS | アクリロニトリルブタジエンスチレン |  | EWF |  |  | 5567 5kN | 50.0 | 100 |  | DENT |  | 50 | 1 | 165 | スライド | 13.8 | 無 | 23 | 50 |  |  |  | 842 | 60.84 | 23.35 | 2.95 | 60.9 | [17 empty] | 射出成形 | 50 | 62.8 | 60 | 260
5084 | ABS | アクリロニトリルブタジエンスチレン |  | EWF |  |  | 5567 5kN | 50.0 | 100 |  | DENT |  | 50 | 1 | 165 | スライド | 13.1 | 無 | 23 | 50 |  |  |  | 801 | 57.12 | 23.35 | 2.95 | 61.4 | [17 empty] | 射出成形 | 50 | 62.8 | 60 | 260
5085 | ABS | アクリロニトリルブタジエンスチレン |  | EWF |  |  | 5567 5kN | 50.0 | 100 |  | DENT |  | 50 | 1 | 165 | スライド | 13.6 | 無 | 23 | 50 |  |  |  | 827 | 67.21 | 23.35 | 2.95 | 60.7 | [17 empty] | 射出成形 | 50 | 62.8 | 60 | 260
5091 | ABS | アクリロニトリルブタジエンスチレン |  | EWF |  |  | 5567 5kN |  | 100 |  | DENT |  |  | 2 | 165 | スライド |  | 無 | 23 | 20 | [25 empty] | 射出成形 | 20 | 25.1 | 60 | 260
5092 | ABS | アクリロニトリルブタジエンスチレン |  | EWF |  |  | 5567 5kN |  | 100 |  | DENT |  |  | 2 | 165 | スライド |  | 無 | 23 | 20 | [25 empty] | 射出成形 | 20 | 25.1 | 60 | 260
5093 | ABS | アクリロニトリルブタジエンスチレン |  | EWF |  |  | 5567 5kN |  | 100 |  | DENT |  |  | 2 | 165 | スライド |  | 無 | 23 | 20 | [25 empty] | 射出成形 | 20 | 25.1 | 60 | 260
5094 | ABS | アクリロニトリルブタジエンスチレン |  | EWF |  |  | 5567 5kN |  | 100 |  | DENT |  |  | 2 | 165 | スライド |  | 無 | 23 | 20 | [25 empty] | 射出成形 | 20 | 25.1 | 60 | 260
5095 | ABS | アクリロニトリルブタジエンスチレン |  | EWF |  |  | 5567 5kN |  | 100 |  | DENT |  |  | 2 | 165 | スライド |  | 無 | 23 | 20 | [25 empty] | 射出成形 | 20 | 25.1 | 60 | 260
5096 | ABS | アクリロニトリルブタジエンスチレン |  | EWF |  |  | 5567 5kN |  | 100 |  | DENT |  |  | 2 | 165 | スライド |  | 無 | 23 | 20 | [25 empty] | 射出成形 | 20 | 25.1 | 60 | 260
5097 | ABS | アクリロニトリルブタジエンスチレン |  | EWF |  |  | 5567 5kN |  | 100 |  | DENT |  |  | 2 | 165 | スライド |  | 無 | 23 | 20 | [25 empty] | 射出成形 | 20 | 25.1 | 60 | 260
5098 | ABS | アクリロニトリルブタジエンスチレン |  | EWF |  |  | 5567 5kN |  | 100 |  | DENT |  |  | 2 | 165 | スライド |  | 無 | 23 | 20 | [25 empty] | 射出成形 | 20 | 25.1 | 60 | 260
5099 | ABS | アクリロニトリルブタジエンスチレン |  | EWF |  |  | 5567 5kN |  | 100 |  | DENT |  |  | 2 | 165 | スライド |  | 無 | 23 | 20 | [25 empty] | 射出成形 | 20 | 25.1 | 60 | 260
5100 | ABS | アクリロニトリルブタジエンスチレン |  | EWF |  |  | 5567 5kN |  | 100 |  | DENT |  |  | 2 | 165 | スライド |  | 無 | 23 | 20 | [25 empty] | 射出成形 | 20 | 25.1 | 60 | 260
5101 | ABS | アクリロニトリルブタジエンスチレン |  | EWF |  |  | 5567 5kN |  | 100 |  | DENT |  |  | 2 | 165 | スライド |  | 無 | 23 | 20 | [25 empty] | 射出成形 | 20 | 25.1 | 60 | 260
5102 | ABS | アクリロニトリルブタジエンスチレン |  | EWF |  |  | 5567 5kN |  | 100 |  | DENT |  |  | 2 | 165 | スライド |  | 無 | 23 | 20 | [25 empty] | 射出成形 | 20 | 25.1 | 60 | 260
5103 | ABS | アクリロニトリルブタジエンスチレン |  | EWF |  |  | 5567 5kN |  | 100 |  | DENT |  |  | 2 | 165 | スライド |  | 無 | 23 | 20 | [25 empty] | 射出成形 | 20 | 25.1 | 60 | 260
5104 | ABS | アクリロニトリルブタジエンスチレン |  | EWF |  |  | 5567 5kN |  | 100 |  | DENT |  |  | 2 | 165 | スライド |  | 無 | 23 | 20 | [25 empty] | 射出成形 | 20 | 25.1 | 60 | 260
5105 | ABS | アクリロニトリルブタジエンスチレン |  | EWF |  |  | 5567 5kN |  | 100 |  | DENT |  |  | 2 | 165 | スライド |  | 無 | 23 | 20 | [25 empty] | 射出成形 | 20 | 25.1 | 60 | 260
5106 | ABS | アクリロニトリルブタジエンスチレン |  | EWF |  |  | 5567 5kN |  | 100 |  | DENT |  |  | 2 | 165 | スライド |  | 無 | 23 | 20 | [25 empty] | 射出成形 | 20 | 25.1 | 60 | 260
5107 | ABS | アクリロニトリルブタジエンスチレン |  | EWF |  |  | 5567 5kN |  | 100 |  | DENT |  |  | 2 | 165 | スライド |  | 無 | 23 | 20 | [25 empty] | 射出成形 | 20 | 25.1 | 60 | 260
5108 | ABS | アクリロニトリルブタジエンスチレン |  | EWF |  |  | 5567 5kN |  | 100 |  | DENT |  |  | 2 | 165 | スライド |  | 無 | 23 | 20 | [25 empty] | 射出成形 | 20 | 25.1 | 60 | 260
5109 | ABS | アクリロニトリルブタジエンスチレン |  | EWF |  |  | 5567 5kN |  | 100 |  | DENT |  |  | 2 | 165 | スライド |  | 無 | 23 | 20 | [25 empty] | 射出成形 | 20 | 25.1 | 60 | 260
5110 | ABS | アクリロニトリルブタジエンスチレン |  | EWF |  |  | 5567 5kN |  | 100 |  | DENT |  |  | 2 | 165 | スライド |  | 無 | 23 | 20 | [25 empty] | 射出成形 | 20 | 25.1 | 60 | 260
5111 | ABS | アクリロニトリルブタジエンスチレン |  | EWF |  |  | 5567 5kN |  | 100 |  | DENT |  |  | 2 | 165 | スライド |  | 無 | 23 | 20 | [25 empty] | 射出成形 | 20 | 25.1 | 60 | 260
5112 | ABS | アクリロニトリルブタジエンスチレン |  | EWF |  |  | 5567 5kN |  | 100 |  | DENT |  |  | 2 | 165 | スライド |  | 無 | 23 | 20 | [25 empty] | 射出成形 | 20 | 25.1 | 60 | 260
5113 | ABS | アクリロニトリルブタジエンスチレン |  | EWF |  |  | 5567 5kN |  | 100 |  | DENT |  |  | 2 | 165 | スライド |  | 無 | 23 | 20 | [25 empty] | 射出成形 | 20 | 25.1 | 60 | 260
5114 | ABS | アクリロニトリルブタジエンスチレン |  | EWF |  |  | 5567 5kN |  | 100 |  | DENT |  |  | 2 | 165 | スライド |  | 無 | 23 | 20 | [25 empty] | 射出成形 | 20 | 25.1 | 60 | 260
5115 | ABS | アクリロニトリルブタジエンスチレン |  | EWF |  |  | 5567 5kN |  | 100 |  | DENT |  |  | 2 | 165 | スライド |  | 無 | 23 | 20 | [25 empty] | 射出成形 | 20 | 25.1 | 60 | 260
5121 | ABS | アクリロニトリルブタジエンスチレン |  | EWF |  |  | 5567 5kN |  | 100 |  | DENT |  |  | 3 | 165 | スライド |  | 無 | 23 | 20 | [25 empty] | 射出成形 | 20 | 25.1 | 60 | 260
5122 | ABS | アクリロニトリルブタジエンスチレン |  | EWF |  |  | 5567 5kN |  | 100 |  | DENT |  |  | 3 | 165 | スライド |  | 無 | 23 | 20 | [25 empty] | 射出成形 | 20 | 25.1 | 60 | 260
5123 | ABS | アクリロニトリルブタジエンスチレン |  | EWF |  |  | 5567 5kN |  | 100 |  | DENT |  |  | 3 | 165 | スライド |  | 無 | 23 | 20 | [25 empty] | 射出成形 | 20 | 25.1 | 60 | 260
5124 | ABS | アクリロニトリルブタジエンスチレン |  | EWF |  |  | 5567 5kN |  | 100 |  | DENT |  |  | 3 | 165 | スライド |  | 無 | 23 | 20 | [25 empty] | 射出成形 | 20 | 25.1 | 60 | 260
5125 | ABS | アクリロニトリルブタジエンスチレン |  | EWF |  |  | 5567 5kN |  | 100 |  | DENT |  |  | 3 | 165 | スライド |  | 無 | 23 | 20 | [25 empty] | 射出成形 | 20 | 25.1 | 60 | 260
5126 | ABS | アクリロニトリルブタジエンスチレン |  | EWF |  |  | 5567 5kN |  | 100 |  | DENT |  |  | 3 | 165 | スライド |  | 無 | 23 | 20 | [25 empty] | 射出成形 | 20 | 25.1 | 60 | 260
5127 | ABS | アクリロニトリルブタジエンスチレン |  | EWF |  |  | 5567 5kN |  | 100 |  | DENT |  |  | 3 | 165 | スライド |  | 無 | 23 | 20 | [25 empty] | 射出成形 | 20 | 25.1 | 60 | 260
5128 | ABS | アクリロニトリルブタジエンスチレン |  | EWF |  |  | 5567 5kN |  | 100 |  | DENT |  |  | 3 | 165 | スライド |  | 無 | 23 | 20 | [25 empty] | 射出成形 | 20 | 25.1 | 60 | 260
5129 | ABS | アクリロニトリルブタジエンスチレン |  | EWF |  |  | 5567 5kN |  | 100 |  | DENT |  |  | 3 | 165 | スライド |  | 無 | 23 | 20 | [25 empty] | 射出成形 | 20 | 25.1 | 60 | 260
5130 | ABS | アクリロニトリルブタジエンスチレン |  | EWF |  |  | 5567 5kN |  | 100 |  | DENT |  |  | 3 | 165 | スライド |  | 無 | 23 | 20 | [25 empty] | 射出成形 | 20 | 25.1 | 60 | 260
5131 | ABS | アクリロニトリルブタジエンスチレン |  | EWF |  |  | 5567 5kN |  | 100 |  | DENT |  |  | 3 | 165 | スライド |  | 無 | 23 | 20 | [25 empty] | 射出成形 | 20 | 25.1 | 60 | 260
5132 | ABS | アクリロニトリルブタジエンスチレン |  | EWF |  |  | 5567 5kN |  | 100 |  | DENT |  |  | 3 | 165 | スライド |  | 無 | 23 | 20 | [25 empty] | 射出成形 | 20 | 25.1 | 60 | 260
5133 | ABS | アクリロニトリルブタジエンスチレン |  | EWF |  |  | 5567 5kN |  | 100 |  | DENT |  |  | 3 | 165 | スライド |  | 無 | 23 | 20 | [25 empty] | 射出成形 | 20 | 25.1 | 60 | 260
5134 | ABS | アクリロニトリルブタジエンスチレン |  | EWF |  |  | 5567 5kN |  | 100 |  | DENT |  |  | 3 | 165 | スライド |  | 無 | 23 | 20 | [25 empty] | 射出成形 | 20 | 25.1 | 60 | 260
5135 | ABS | アクリロニトリルブタジエンスチレン |  | EWF |  |  | 5567 5kN |  | 100 |  | DENT |  |  | 3 | 165 | スライド |  | 無 | 23 | 20 | [25 empty] | 射出成形 | 20 | 25.1 | 60 | 260
5136 | ABS | アクリロニトリルブタジエンスチレン |  | EWF |  |  | 5567 5kN |  | 100 |  | DENT |  |  | 3 | 165 | スライド |  | 無 | 23 | 20 | [25 empty] | 射出成形 | 20 | 25.1 | 60 | 260
5137 | ABS | アクリロニトリルブタジエンスチレン |  | EWF |  |  | 5567 5kN |  | 100 |  | DENT |  |  | 3 | 165 | スライド |  | 無 | 23 | 20 | [25 empty] | 射出成形 | 20 | 25.1 | 60 | 260
5138 | ABS | アクリロニトリルブタジエンスチレン |  | EWF |  |  | 5567 5kN |  | 100 |  | DENT |  |  | 3 | 165 | スライド |  | 無 | 23 | 20 | [25 empty] | 射出成形 | 20 | 25.1 | 60 | 260
5139 | ABS | アクリロニトリルブタジエンスチレン |  | EWF |  |  | 5567 5kN |  | 100 |  | DENT |  |  | 3 | 165 | スライド |  | 無 | 23 | 20 | [25 empty] | 射出成形 | 20 | 25.1 | 60 | 260
5140 | ABS | アクリロニトリルブタジエンスチレン |  | EWF |  |  | 5567 5kN |  | 100 |  | DENT |  |  | 3 | 165 | スライド |  | 無 | 23 | 20 | [25 empty] | 射出成形 | 20 | 25.1 | 60 | 260
5141 | ABS | アクリロニトリルブタジエンスチレン |  | EWF |  |  | 5567 5kN |  | 100 |  | DENT |  |  | 3 | 165 | スライド |  | 無 | 23 | 20 | [25 empty] | 射出成形 | 20 | 25.1 | 60 | 260
5142 | ABS | アクリロニトリルブタジエンスチレン |  | EWF |  |  | 5567 5kN |  | 100 |  | DENT |  |  | 3 | 165 | スライド |  | 無 | 23 | 20 | [25 empty] | 射出成形 | 20 | 25.1 | 60 | 260
5143 | ABS | アクリロニトリルブタジエンスチレン |  | EWF |  |  | 5567 5kN |  | 100 |  | DENT |  |  | 3 | 165 | スライド |  | 無 | 23 | 20 | [25 empty] | 射出成形 | 20 | 25.1 | 60 | 260
5144 | ABS | アクリロニトリルブタジエンスチレン |  | EWF |  |  | 5567 5kN |  | 100 |  | DENT |  |  | 3 | 165 | スライド |  | 無 | 23 | 20 | [25 empty] | 射出成形 | 20 | 25.1 | 60 | 260
5145 | ABS | アクリロニトリルブタジエンスチレン |  | EWF |  |  | 5567 5kN |  | 100 |  | DENT |  |  | 3 | 165 | スライド |  | 無 | 23 | 20 | [25 empty] | 射出成形 | 20 | 25.1 | 60 | 260
5151 | ABS | アクリロニトリルブタジエンスチレン |  | EWF |  |  | AGS-20kNG 5kN |  | 100 |  | DENT |  | 50.1 | 1 | 165 | 押し込み | 5.2 | 無 | 23 | 20 |  |  |  | 311 | 29.17 | 18.96 | 2.55 | 54.9 | [17 empty] | 射出成形 | 50 | 62.8 | 60 | 260
5152 | ABS | アクリロニトリルブタジエンスチレン |  | EWF |  |  | AGS-20kNG 5kN |  | 100 |  | DENT |  | 50.1 | 1 | 165 | 押し込み | 5.7 | 無 | 23 | 20 |  |  |  | 334 | 27.99 | 18.96 | 2.55 | 51.4 | [17 empty] | 射出成形 | 50 | 62.8 | 60 | 260
5153 | ABS | アクリロニトリルブタジエンスチレン |  | EWF |  |  | AGS-20kNG 5kN |  | 100 |  | DENT |  | 50.1 | 1 | 165 | 押し込み | 5.5 | 無 | 23 | 20 |  |  |  | 334 | 31.87 | 18.96 | 2.55 | 55.7 | [17 empty] | 射出成形 | 50 | 62.8 | 60 | 260
5154 | ABS | アクリロニトリルブタジエンスチレン |  | EWF |  |  | AGS-20kNG 5kN |  | 100 |  | DENT |  | 50.1 | 1 | 165 | 押し込み | 6.0 | 無 | 23 | 20 |  |  |  | 376 | 33.40 | 18.96 | 2.55 | 57.4 | [17 empty] | 射出成形 | 50 | 62.8 | 60 | 260
5155 | ABS | アクリロニトリルブタジエンスチレン |  | EWF |  |  | AGS-20kNG 5kN |  | 100 |  | DENT |  | 50.1 | 1 | 165 | 押し込み | 5.2 | 無 | 23 | 20 |  |  |  | 331 | 34.49 | 18.96 | 2.55 | 57.9 | [17 empty] | 射出成形 | 50 | 62.8 | 60 | 260
5156 | ABS | アクリロニトリルブタジエンスチレン |  | EWF |  |  | AGS-20kNG 5kN |  | 100 |  | DENT |  | 50.1 | 1 | 165 | 押し込み | 7.8 | 無 | 23 | 20 |  |  |  | 463 | 38.68 | 18.96 | 2.55 | 51.9 | [17 empty] | 射出成形 | 50 | 62.8 | 60 | 260
5157 | ABS | アクリロニトリルブタジエンスチレン |  | EWF |  |  | AGS-20kNG 5kN |  | 100 |  | DENT |  | 50.1 | 1 | 165 | 押し込み | 7.6 | 無 | 23 | 20 |  |  |  | 458 | 36.47 | 18.96 | 2.55 | 55.1 | [17 empty] | 射出成形 | 50 | 62.8 | 60 | 260
5158 | ABS | アクリロニトリルブタジエンスチレン |  | EWF |  |  | AGS-20kNG 5kN |  | 100 |  | DENT |  | 50.1 | 1 | 165 | 押し込み | 7.3 | 無 | 23 | 20 |  |  |  | 434 | 34.48 | 18.96 | 2.55 | 54.0 | [17 empty] | 射出成形 | 50 | 62.8 | 60 | 260
5159 | ABS | アクリロニトリルブタジエンスチレン |  | EWF |  |  | AGS-20kNG 5kN |  | 100 |  | DENT |  | 50.1 | 1 | 165 | 押し込み | 7.5 | 無 | 23 | 20 |  |  |  | 460 | 37.10 | 18.96 | 2.55 | 55.7 | [17 empty] | 射出成形 | 50 | 62.8 | 60 | 260
5160 | ABS | アクリロニトリルブタジエンスチレン |  | EWF |  |  | AGS-20kNG 5kN |  | 100 |  | DENT |  | 50.1 | 1 | 165 | 押し込み | 8.4 | 無 | 23 | 20 |  |  |  | 515 | 41.24 | 18.96 | 2.55 | 58.4 | [17 empty] | 射出成形 | 50 | 62.8 | 60 | 260
5161 | ABS | アクリロニトリルブタジエンスチレン |  | EWF |  |  | AGS-20kNG 5kN |  | 100 |  | DENT |  | 50.1 | 1 | 165 | 押し込み | 9.6 | 無 | 23 | 20 |  |  |  | 616 | 50.91 | 18.96 | 2.55 | 58.3 | [17 empty] | 射出成形 | 50 | 62.8 | 60 | 260
5162 | ABS | アクリロニトリルブタジエンスチレン |  | EWF |  |  | AGS-20kNG 5kN |  | 100 |  | DENT |  | 50.1 | 1 | 165 | 押し込み | 9.7 | 無 | 23 | 20 |  |  |  | 632 | 47.49 | 18.96 | 2.55 | 56.9 | [17 empty] | 射出成形 | 50 | 62.8 | 60 | 260
5163 | ABS | アクリロニトリルブタジエンスチレン |  | EWF |  |  | AGS-20kNG 5kN |  | 100 |  | DENT |  | 50.1 | 1 | 165 | 押し込み | 9.4 | 無 | 23 | 20 |  |  |  | 620 | 45.79 | 18.96 | 2.55 | 57.3 | [17 empty] | 射出成形 | 50 | 62.8 | 60 | 260
5164 | ABS | アクリロニトリルブタジエンスチレン |  | EWF |  |  | AGS-20kNG 5kN |  | 100 |  | DENT |  | 50.1 | 1 | 165 | 押し込み | 9.6 | 無 | 23 | 20 |  |  |  | 617 | 45.48 | 18.96 | 2.55 | 58.7 | [17 empty] | 射出成形 | 50 | 62.8 | 60 | 260
5165 | ABS | アクリロニトリルブタジエンスチレン |  | EWF |  |  | AGS-20kNG 5kN |  | 100 |  | DENT |  | 50.1 | 1 | 165 | 押し込み | 10.0 | 無 | 23 | 20 |  |  |  | 635 | 46.06 | 18.96 | 2.55 | 55.5 | [17 empty] | 射出成形 | 50 | 62.8 | 60 | 260
5166 | ABS | アクリロニトリルブタジエンスチレン |  | EWF |  |  | AGS-20kNG 5kN |  | 100 |  | DENT |  | 50.1 | 1 | 165 | 押し込み | 12.4 | 無 | 23 | 20 |  |  |  | 717 | 50.39 | 18.96 | 2.55 | 52.8 | [17 empty] | 射出成形 | 50 | 62.8 | 60 | 260
5167 | ABS | アクリロニトリルブタジエンスチレン |  | EWF |  |  | AGS-20kNG 5kN |  | 100 |  | DENT |  | 50.1 | 1 | 165 | 押し込み | 12.1 | 無 | 23 | 20 |  |  |  | 731 | 50.32 | 18.96 | 2.55 | 54.9 | [17 empty] | 射出成形 | 50 | 62.8 | 60 | 260
5168 | ABS | アクリロニトリルブタジエンスチレン |  | EWF |  |  | AGS-20kNG 5kN |  | 100 |  | DENT |  | 50.1 | 1 | 165 | 押し込み | 13.0 | 無 | 23 | 20 |  |  |  | 765 | 47.84 | 18.96 | 2.55 | 51.1 | [17 empty] | 射出成形 | 50 | 62.8 | 60 | 260
5169 | ABS | アクリロニトリルブタジエンスチレン |  | EWF |  |  | AGS-20kNG 5kN |  | 100 |  | DENT |  | 50.1 | 1 | 165 | 押し込み | 12.5 | 無 | 23 | 20 |  |  |  | 746 | 57.13 | 18.96 | 2.55 | 57.0 | [17 empty] | 射出成形 | 50 | 62.8 | 60 | 260
5170 | ABS | アクリロニトリルブタジエンスチレン |  | EWF |  |  | AGS-20kNG 5kN |  | 100 |  | DENT |  | 50.1 | 1 | 165 | 押し込み | 12.8 | 無 | 23 | 20 |  |  |  | 752 | 53.60 | 18.96 | 2.55 | 56.0 | [17 empty] | 射出成形 | 50 | 62.8 | 60 | 260
5171 | ABS | アクリロニトリルブタジエンスチレン |  | EWF |  |  | AGS-20kNG 5kN |  | 100 |  | DENT |  | 50.1 | 1 | 165 | 押し込み | 15.0 | 無 | 23 | 20 |  |  |  | 850 | 53.44 | 18.96 | 2.55 | 51.5 | [17 empty] | 射出成形 | 50 | 62.8 | 60 | 260
5172 | ABS | アクリロニトリルブタジエンスチレン |  | EWF |  |  | AGS-20kNG 5kN |  | 100 |  | DENT |  | 50.1 | 1 | 165 | 押し込み | 14.9 | 無 | 23 | 20 |  |  |  | 839 | 54.04 | 18.96 | 2.55 | 51.3 | [17 empty] | 射出成形 | 50 | 62.8 | 60 | 260
5173 | ABS | アクリロニトリルブタジエンスチレン |  | EWF |  |  | AGS-20kNG 5kN |  | 100 |  | DENT |  | 50.1 | 1 | 165 | 押し込み | 14.2 | 無 | 23 | 20 |  |  |  | 847 | 56.71 | 18.96 | 2.55 | 54.2 | [17 empty] | 射出成形 | 50 | 62.8 | 60 | 260
5174 | ABS | アクリロニトリルブタジエンスチレン |  | EWF |  |  | AGS-20kNG 5kN |  | 100 |  | DENT |  | 50.1 | 1 | 165 | 押し込み | 15.0 | 無 | 23 | 20 |  |  |  | 844 | 53.95 | 18.96 | 2.55 | 51.3 | [17 empty] | 射出成形 | 50 | 62.8 | 60 | 260
5175 | ABS | アクリロニトリルブタジエンスチレン |  | EWF |  |  | AGS-20kNG 5kN |  | 100 |  | DENT |  | 50.1 | 1 | 165 | 押し込み | 14.5 | 無 | 23 | 20 |  |  |  | 855 | 53.95 | 18.96 | 2.55 | 51.3 | [17 empty] | 射出成形 | 50 | 62.8 | 60 | 260
5176 | ABS | アクリロニトリルブタジエンスチレン |  | EWF |  |  | AGS-20kNG 5kN |  | 100 |  | DENT |  |  | 1 | 165 | 押し込み |  | 無 | 23 | 20 | [25 empty] | 射出成形 | 50 | 62.8 | 60 | 260
5177 | ABS | アクリロニトリルブタジエンスチレン |  | EWF |  |  | AGS-20kNG 5kN |  | 100 |  | DENT |  |  | 1 | 165 | 押し込み |  | 無 | 23 | 20 | [25 empty] | 射出成形 | 50 | 62.8 | 60 | 260
5178 | ABS | アクリロニトリルブタジエンスチレン |  | EWF |  |  | AGS-20kNG 5kN |  | 100 |  | DENT |  |  | 1 | 165 | 押し込み |  | 無 | 23 | 20 | [25 empty] | 射出成形 | 50 | 62.8 | 60 | 260
5179 | ABS | アクリロニトリルブタジエンスチレン |  | EWF |  |  | AGS-20kNG 5kN |  | 100 |  | DENT |  |  | 1 | 165 | 押し込み |  | 無 | 23 | 20 | [25 empty] | 射出成形 | 50 | 62.8 | 60 | 260
5180 | ABS | アクリロニトリルブタジエンスチレン |  | EWF |  |  | AGS-20kNG 5kN |  | 100 |  | DENT |  |  | 1 | 165 | 押し込み |  | 無 | 23 | 20 | [25 empty] | 射出成形 | 50 | 62.8 | 60 | 260
5181 | ABS | アクリロニトリルブタジエンスチレン |  | EWF |  |  | AGS-20kNG 5kN |  | 100 |  | DENT |  |  | 1 | 165 | 押し込み |  | 無 | 23 | 20 | [25 empty] | 射出成形 | 50 | 62.8 | 60 | 260
5182 | ABS | アクリロニトリルブタジエンスチレン |  | EWF |  |  | AGS-20kNG 5kN |  | 100 |  | DENT |  |  | 1 | 165 | 押し込み |  | 無 | 23 | 20 | [25 empty] | 射出成形 | 50 | 62.8 | 60 | 260
5183 | ABS | アクリロニトリルブタジエンスチレン |  | EWF |  |  | AGS-20kNG 5kN |  | 100 |  | DENT |  |  | 1 | 165 | 押し込み |  | 無 | 23 | 20 | [25 empty] | 射出成形 | 50 | 62.8 | 60 | 260
5184 | ABS | アクリロニトリルブタジエンスチレン |  | EWF |  |  | AGS-20kNG 5kN |  | 100 |  | DENT |  |  | 1 | 165 | 押し込み |  | 無 | 23 | 20 | [25 empty] | 射出成形 | 50 | 62.8 | 60 | 260
5185 | ABS | アクリロニトリルブタジエンスチレン |  | EWF |  |  | AGS-20kNG 5kN |  | 100 |  | DENT |  |  | 1 | 165 | 押し込み |  | 無 | 23 | 20 | [25 empty] | 射出成形 | 50 | 62.8 | 60 | 260
5186 | ABS | アクリロニトリルブタジエンスチレン |  | EWF |  |  | AGS-20kNG 5kN |  | 100 |  | DENT |  |  | 1 | 165 | 押し込み |  | 無 | 23 | 20 | [25 empty] | 射出成形 | 50 | 62.8 | 60 | 260
5187 | ABS | アクリロニトリルブタジエンスチレン |  | EWF |  |  | AGS-20kNG 5kN |  | 100 |  | DENT |  |  | 1 | 165 | 押し込み |  | 無 | 23 | 20 | [25 empty] | 射出成形 | 50 | 62.8 | 60 | 260
5188 | ABS | アクリロニトリルブタジエンスチレン |  | EWF |  |  | AGS-20kNG 5kN |  | 100 |  | DENT |  |  | 1 | 165 | 押し込み |  | 無 | 23 | 20 | [25 empty] | 射出成形 | 50 | 62.8 | 60 | 260
5189 | ABS | アクリロニトリルブタジエンスチレン |  | EWF |  |  | AGS-20kNG 5kN |  | 100 |  | DENT |  |  | 1 | 165 | 押し込み |  | 無 | 23 | 20 | [25 empty] | 射出成形 | 50 | 62.8 | 60 | 260
5190 | ABS | アクリロニトリルブタジエンスチレン |  | EWF |  |  | AGS-20kNG 5kN |  | 100 |  | DENT |  |  | 1 | 165 | 押し込み |  | 無 | 23 | 20 | [25 empty] | 射出成形 | 50 | 62.8 | 60 | 260
5191 | ABS | アクリロニトリルブタジエンスチレン |  | EWF |  |  | AGS-20kNG 5kN |  | 100 |  | DENT |  |  | 1 | 165 | 押し込み |  | 無 | 23 | 20 | [25 empty] | 射出成形 | 50 | 62.8 | 60 | 260
5192 | ABS | アクリロニトリルブタジエンスチレン |  | EWF |  |  | AGS-20kNG 5kN |  | 100 |  | DENT |  |  | 1 | 165 | 押し込み |  | 無 | 23 | 20 | [25 empty] | 射出成形 | 50 | 62.8 | 60 | 260
5193 | ABS | アクリロニトリルブタジエンスチレン |  | EWF |  |  | AGS-20kNG 5kN |  | 100 |  | DENT |  |  | 1 | 165 | 押し込み |  | 無 | 23 | 20 | [25 empty] | 射出成形 | 50 | 62.8 | 60 | 260
5194 | ABS | アクリロニトリルブタジエンスチレン |  | EWF |  |  | AGS-20kNG 5kN |  | 100 |  | DENT |  |  | 1 | 165 | 押し込み |  | 無 | 23 | 20 | [25 empty] | 射出成形 | 50 | 62.8 | 60 | 260
5195 | ABS | アクリロニトリルブタジエンスチレン |  | EWF |  |  | AGS-20kNG 5kN |  | 100 |  | DENT |  |  | 1 | 165 | 押し込み |  | 無 | 23 | 20 | [25 empty] | 射出成形 | 50 | 62.8 | 60 | 260
5196 | ABS | アクリロニトリルブタジエンスチレン |  | EWF |  |  | AGS-20kNG 5kN |  | 100 |  | DENT |  |  | 1 | 165 | 押し込み |  | 無 | 23 | 20 | [25 empty] | 射出成形 | 50 | 62.8 | 60 | 260
5197 | ABS | アクリロニトリルブタジエンスチレン |  | EWF |  |  | AGS-20kNG 5kN |  | 100 |  | DENT |  |  | 1 | 165 | 押し込み |  | 無 | 23 | 20 | [25 empty] | 射出成形 | 50 | 62.8 | 60 | 260
5198 | ABS | アクリロニトリルブタジエンスチレン |  | EWF |  |  | AGS-20kNG 5kN |  | 100 |  | DENT |  |  | 1 | 165 | 押し込み |  | 無 | 23 | 20 | [25 empty] | 射出成形 | 50 | 62.8 | 60 | 260
5199 | ABS | アクリロニトリルブタジエンスチレン |  | EWF |  |  | AGS-20kNG 5kN |  | 100 |  | DENT |  |  | 1 | 165 | 押し込み |  | 無 | 23 | 20 | [25 empty] | 射出成形 | 50 | 62.8 | 60 | 260
5200 | ABS | アクリロニトリルブタジエンスチレン |  | EWF |  |  | AGS-20kNG 5kN |  | 100 |  | DENT |  |  | 1 | 165 | 押し込み |  | 無 | 23 | 20 | [25 empty] | 射出成形 | 50 | 62.8 | 60 | 260
5201 | ABS | アクリロニトリルブタジエンスチレン |  | EWF |  |  | AGS-20kNG 5kN |  | 100 |  | DENT |  |  | 1 | 165 | 押し込み |  | 無 | 23 | 20 | [25 empty] | 射出成形 | 50 | 62.8 | 60 | 260
5202 | ABS | アクリロニトリルブタジエンスチレン |  | EWF |  |  | AGS-20kNG 5kN |  | 100 |  | DENT |  |  | 1 | 165 | 押し込み |  | 無 | 23 | 20 | [25 empty] | 射出成形 | 50 | 62.8 | 60 | 260
5203 | ABS | アクリロニトリルブタジエンスチレン |  | EWF |  |  | AGS-20kNG 5kN |  | 100 |  | DENT |  |  | 1 | 165 | 押し込み |  | 無 | 23 | 20 | [25 empty] | 射出成形 | 50 | 62.8 | 60 | 260
5204 | ABS | アクリロニトリルブタジエンスチレン |  | EWF |  |  | AGS-20kNG 5kN |  | 100 |  | DENT |  |  | 1 | 165 | 押し込み |  | 無 | 23 | 20 | [25 empty] | 射出成形 | 50 | 62.8 | 60 | 260
5205 | ABS | アクリロニトリルブタジエンスチレン |  | EWF |  |  | AGS-20kNG 5kN |  | 100 |  | DENT |  |  | 1 | 165 | 押し込み |  | 無 | 23 | 20 | [25 empty] | 射出成形 | 50 | 62.8 | 60 | 260
5206 | ABS | アクリロニトリルブタジエンスチレン |  | EWF |  |  | AGS-20kNG 5kN |  | 100 |  | DENT |  |  | 1 | 165 | 押し込み |  | 無 | 23 | 20 | [25 empty] | 射出成形 | 50 | 62.8 | 60 | 260
5207 | ABS | アクリロニトリルブタジエンスチレン |  | EWF |  |  | AGS-20kNG 5kN |  | 100 |  | DENT |  |  | 1 | 165 | 押し込み |  | 無 | 23 | 20 | [25 empty] | 射出成形 | 50 | 62.8 | 60 | 260
5208 | ABS | アクリロニトリルブタジエンスチレン |  | EWF |  |  | AGS-20kNG 5kN |  | 100 |  | DENT |  |  | 1 | 165 | 押し込み |  | 無 | 23 | 20 | [25 empty] | 射出成形 | 50 | 62.8 | 60 | 260
5209 | ABS | アクリロニトリルブタジエンスチレン |  | EWF |  |  | AGS-20kNG 5kN |  | 100 |  | DENT |  |  | 1 | 165 | 押し込み |  | 無 | 23 | 20 | [25 empty] | 射出成形 | 50 | 62.8 | 60 | 260
5210 | ABS | アクリロニトリルブタジエンスチレン |  | EWF |  |  | AGS-20kNG 5kN |  | 100 |  | DENT |  |  | 1 | 165 | 押し込み |  | 無 | 23 | 20 | [25 empty] | 射出成形 | 50 | 62.8 | 60 | 260
5211 | ABS | アクリロニトリルブタジエンスチレン |  | EWF |  |  | AGS-20kNG 5kN |  | 100 |  | DENT |  |  | 1 | 165 | 押し込み |  | 無 | 23 | 20 | [25 empty] | 射出成形 | 50 | 62.8 | 60 | 260
5212 | ABS | アクリロニトリルブタジエンスチレン |  | EWF |  |  | AGS-20kNG 5kN |  | 100 |  | DENT |  |  | 1 | 165 | 押し込み |  | 無 | 23 | 20 | [25 empty] | 射出成形 | 50 | 62.8 | 60 | 260
5213 | ABS | アクリロニトリルブタジエンスチレン |  | EWF |  |  | AGS-20kNG 5kN |  | 100 |  | DENT |  |  | 1 | 165 | 押し込み |  | 無 | 23 | 20 | [25 empty] | 射出成形 | 50 | 62.8 | 60 | 260
5214 | ABS | アクリロニトリルブタジエンスチレン |  | EWF |  |  | AGS-20kNG 5kN |  | 100 |  | DENT |  |  | 1 | 165 | 押し込み |  | 無 | 23 | 20 | [25 empty] | 射出成形 | 50 | 62.8 | 60 | 260
5215 | ABS | アクリロニトリルブタジエンスチレン |  | EWF |  |  | AGS-20kNG 5kN |  | 100 |  | DENT |  |  | 1 | 165 | 押し込み |  | 無 | 23 | 20 | [25 empty] | 射出成形 | 50 | 62.8 | 60 | 260
5216 | ABS | アクリロニトリルブタジエンスチレン |  | EWF |  |  | AGS-20kNG 5kN |  | 100 |  | DENT |  |  | 1 | 165 | 押し込み |  | 無 | 23 | 20 | [25 empty] | 射出成形 | 50 | 62.8 | 60 | 260
5217 | ABS | アクリロニトリルブタジエンスチレン |  | EWF |  |  | AGS-20kNG 5kN |  | 100 |  | DENT |  |  | 1 | 165 | 押し込み |  | 無 | 23 | 20 | [25 empty] | 射出成形 | 50 | 62.8 | 60 | 260
5218 | ABS | アクリロニトリルブタジエンスチレン |  | EWF |  |  | AGS-20kNG 5kN |  | 100 |  | DENT |  |  | 1 | 165 | 押し込み |  | 無 | 23 | 20 | [25 empty] | 射出成形 | 50 | 62.8 | 60 | 260
5219 | ABS | アクリロニトリルブタジエンスチレン |  | EWF |  |  | AGS-20kNG 5kN |  | 100 |  | DENT |  |  | 1 | 165 | 押し込み |  | 無 | 23 | 20 | [25 empty] | 射出成形 | 50 | 62.8 | 60 | 260
5220 | ABS | アクリロニトリルブタジエンスチレン |  | EWF |  |  | AGS-20kNG 5kN |  | 100 |  | DENT |  |  | 1 | 165 | 押し込み |  | 無 | 23 | 20 | [25 empty] | 射出成形 | 50 | 62.8 | 60 | 260
5221 | ABS | アクリロニトリルブタジエンスチレン |  | EWF |  |  | AGS-20kNG 5kN |  | 100 |  | DENT |  |  | 1 | 165 | 押し込み |  | 無 | 23 | 20 | [25 empty] | 射出成形 | 50 | 62.8 | 60 | 260
5222 | ABS | アクリロニトリルブタジエンスチレン |  | EWF |  |  | AGS-20kNG 5kN |  | 100 |  | DENT |  |  | 1 | 165 | 押し込み |  | 無 | 23 | 20 | [25 empty] | 射出成形 | 50 | 62.8 | 60 | 260
5223 | ABS | アクリロニトリルブタジエンスチレン |  | EWF |  |  | AGS-20kNG 5kN |  | 100 |  | DENT |  |  | 1 | 165 | 押し込み |  | 無 | 23 | 20 | [25 empty] | 射出成形 | 50 | 62.8 | 60 | 260
5224 | ABS | アクリロニトリルブタジエンスチレン |  | EWF |  |  | AGS-20kNG 5kN |  | 100 |  | DENT |  |  | 1 | 165 | 押し込み |  | 無 | 23 | 20 | [25 empty] | 射出成形 | 50 | 62.8 | 60 | 260
5225 | ABS | アクリロニトリルブタジエンスチレン |  | EWF |  |  | AGS-20kNG 5kN |  | 100 |  | DENT |  |  | 1 | 165 | 押し込み |  | 無 | 23 | 20 | [25 empty] | 射出成形 | 50 | 62.8 | 60 | 260
5226 | ABS | アクリロニトリルブタジエンスチレン |  | EWF |  |  | AGS-20kNG 5kN |  | 100 |  | DENT |  |  | 1 | 165 | 押し込み |  | 無 | 23 | 20 | [25 empty] | 射出成形 | 50 | 62.8 | 60 | 260
5227 | ABS | アクリロニトリルブタジエンスチレン |  | EWF |  |  | AGS-20kNG 5kN |  | 100 |  | DENT |  |  | 1 | 165 | 押し込み |  | 無 | 23 | 20 | [25 empty] | 射出成形 | 50 | 62.8 | 60 | 260
5228 | ABS | アクリロニトリルブタジエンスチレン |  | EWF |  |  | AGS-20kNG 5kN |  | 100 |  | DENT |  |  | 1 | 165 | 押し込み |  | 無 | 23 | 20 | [25 empty] | 射出成形 | 50 | 62.8 | 60 | 260
5229 | ABS | アクリロニトリルブタジエンスチレン |  | EWF |  |  | AGS-20kNG 5kN |  | 100 |  | DENT |  |  | 1 | 165 | 押し込み |  | 無 | 23 | 20 | [25 empty] | 射出成形 | 50 | 62.8 | 60 | 260
5230 | ABS | アクリロニトリルブタジエンスチレン |  | EWF |  |  | AGS-20kNG 5kN |  | 100 |  | DENT |  |  | 1 | 165 | 押し込み |  | 無 | 23 | 20 | [25 empty] | 射出成形 | 50 | 62.8 | 60 | 260
5231 | ABS | アクリロニトリルブタジエンスチレン |  | EWF |  |  | AGS-20kNG 5kN |  | 100 |  | DENT |  |  | 1 | 165 | 押し込み |  | 無 | 23 | 20 | [25 empty] | 射出成形 | 50 | 62.8 | 60 | 260
5232 | ABS | アクリロニトリルブタジエンスチレン |  | EWF |  |  | AGS-20kNG 5kN |  | 100 |  | DENT |  |  | 1 | 165 | 押し込み |  | 無 | 23 | 20 | [25 empty] | 射出成形 | 50 | 62.8 | 60 | 260
5233 | ABS | アクリロニトリルブタジエンスチレン |  | EWF |  |  | AGS-20kNG 5kN |  | 100 |  | DENT |  |  | 1 | 165 | 押し込み |  | 無 | 23 | 20 | [25 empty] | 射出成形 | 50 | 62.8 | 60 | 260
5234 | ABS | アクリロニトリルブタジエンスチレン |  | EWF |  |  | AGS-20kNG 5kN |  | 100 |  | DENT |  |  | 1 | 165 | 押し込み |  | 無 | 23 | 20 | [25 empty] | 射出成形 | 50 | 62.8 | 60 | 260
5235 | ABS | アクリロニトリルブタジエンスチレン |  | EWF |  |  | AGS-20kNG 5kN |  | 100 |  | DENT |  |  | 1 | 165 | 押し込み |  | 無 | 23 | 20 | [25 empty] | 射出成形 | 50 | 62.8 | 60 | 260
5236 | ABS | アクリロニトリルブタジエンスチレン |  | EWF |  |  | AGS-20kNG 5kN |  | 100 |  | DENT |  |  | 1 | 165 | 押し込み |  | 無 | 23 | 20 | [25 empty] | 射出成形 | 50 | 62.8 | 60 | 260
5237 | ABS | アクリロニトリルブタジエンスチレン |  | EWF |  |  | AGS-20kNG 5kN |  | 100 |  | DENT |  |  | 1 | 165 | 押し込み |  | 無 | 23 | 20 | [25 empty] | 射出成形 | 50 | 62.8 | 60 | 260
5238 | ABS | アクリロニトリルブタジエンスチレン |  | EWF |  |  | AGS-20kNG 5kN |  | 100 |  | DENT |  |  | 1 | 165 | 押し込み |  | 無 | 23 | 20 | [25 empty] | 射出成形 | 50 | 62.8 | 60 | 260
5239 | ABS | アクリロニトリルブタジエンスチレン |  | EWF |  |  | AGS-20kNG 5kN |  | 100 |  | DENT |  |  | 1 | 165 | 押し込み |  | 無 | 23 | 20 | [25 empty] | 射出成形 | 50 | 62.8 | 60 | 260
5240 | ABS | アクリロニトリルブタジエンスチレン |  | EWF |  |  | AGS-20kNG 5kN |  | 100 |  | DENT |  |  | 1 | 165 | 押し込み |  | 無 | 23 | 20 | [25 empty] | 射出成形 | 50 | 62.8 | 60 | 260
5241 | ABS | アクリロニトリルブタジエンスチレン |  | EWF |  |  | AGS-20kNG 5kN |  | 100 |  | DENT |  | 50.0 | 2 | 165 | 押し込み | 6.1 | 無 | 23 | 20 |  |  |  | 649 | 30.63 | 10.32 | 3.09 | 52.1 | [17 empty] | 射出成形 | 20 | 25.1 | 60 | 260
5242 | ABS | アクリロニトリルブタジエンスチレン |  | EWF |  |  | AGS-20kNG 5kN |  | 100 |  | DENT |  | 50.0 | 2 | 165 | 押し込み | 6.2 | 無 | 23 | 20 |  |  |  | 646 | 30.59 | 10.32 | 3.09 | 52.3 | [17 empty] | 射出成形 | 20 | 25.1 | 60 | 260
5243 | ABS | アクリロニトリルブタジエンスチレン |  | EWF |  |  | AGS-20kNG 5kN |  | 100 |  | DENT |  | 50.0 | 2 | 165 | 押し込み | 6.2 | 無 | 23 | 20 |  |  |  | 660 | 30.83 | 10.32 | 3.09 | 51.9 | [17 empty] | 射出成形 | 20 | 25.1 | 60 | 260
5244 | ABS | アクリロニトリルブタジエンスチレン |  | EWF |  |  | AGS-20kNG 5kN |  | 100 |  | DENT |  | 50.0 | 2 | 165 | 押し込み | 6.5 | 無 | 23 | 20 |  |  |  | 643 | 29.19 | 10.32 | 3.09 | 48.5 | [17 empty] | 射出成形 | 20 | 25.1 | 60 | 260
5245 | ABS | アクリロニトリルブタジエンスチレン |  | EWF |  |  | AGS-20kNG 5kN |  | 100 |  | DENT |  | 50.0 | 2 | 165 | 押し込み | 6.4 | 無 | 23 | 20 |  |  |  | 629 | 28.84 | 10.32 | 3.09 | 49.4 | [17 empty] | 射出成形 | 20 | 25.1 | 60 | 260
5246 | ABS | アクリロニトリルブタジエンスチレン |  | EWF |  |  | AGS-20kNG 5kN |  | 100 |  | DENT |  | 50.0 | 2 | 165 | 押し込み | 8.9 | 無 | 23 | 20 |  |  |  | 862 | 36.46 | 10.32 | 3.09 | 48.4 | [17 empty] | 射出成形 | 20 | 25.1 | 60 | 260
5247 | ABS | アクリロニトリルブタジエンスチレン |  | EWF |  |  | AGS-20kNG 5kN |  | 100 |  | DENT |  | 50.0 | 2 | 165 | 押し込み | 9.1 | 無 | 23 | 20 |  |  |  | 878 | 37.39 | 10.32 | 3.09 | 48.5 | [17 empty] | 射出成形 | 20 | 25.1 | 60 | 260
5248 | ABS | アクリロニトリルブタジエンスチレン |  | EWF |  |  | AGS-20kNG 5kN |  | 100 |  | DENT |  | 50.0 | 2 | 165 | 押し込み | 8.6 | 無 | 23 | 20 |  |  |  | 836 | 36.03 | 10.32 | 3.09 | 48.6 | [17 empty] | 射出成形 | 20 | 25.1 | 60 | 260
5249 | ABS | アクリロニトリルブタジエンスチレン |  | EWF |  |  | AGS-20kNG 5kN |  | 100 |  | DENT |  | 50.0 | 2 | 165 | 押し込み | 8.8 | 無 | 23 | 20 |  |  |  | 847 | 36.29 | 10.32 | 3.09 | 48.3 | [17 empty] | 射出成形 | 20 | 25.1 | 60 | 260
5250 | ABS | アクリロニトリルブタジエンスチレン |  | EWF |  |  | AGS-20kNG 5kN |  | 100 |  | DENT |  | 50.0 | 2 | 165 | 押し込み | 8.6 | 無 | 23 | 20 |  |  |  | 843 | 36.39 | 10.32 | 3.09 | 48.9 | [17 empty] | 射出成形 | 20 | 25.1 | 60 | 260
5251 | ABS | アクリロニトリルブタジエンスチレン |  | EWF |  |  | AGS-20kNG 5kN |  | 100 |  | DENT |  | 50.0 | 2 | 165 | 押し込み | 11.3 | 無 | 23 | 20 |  |  |  | 1093 | 47.67 | 10.32 | 3.09 | 48.5 | [17 empty] | 射出成形 | 20 | 25.1 | 60 | 260
5252 | ABS | アクリロニトリルブタジエンスチレン |  | EWF |  |  | AGS-20kNG 5kN |  | 100 |  | DENT |  | 50.0 | 2 | 165 | 押し込み | 10.9 | 無 | 23 | 20 |  |  |  | 1038 | 45.20 | 10.32 | 3.09 | 47.6 | [17 empty] | 射出成形 | 20 | 25.1 | 60 | 260
5253 | ABS | アクリロニトリルブタジエンスチレン |  | EWF |  |  | AGS-20kNG 5kN |  | 100 |  | DENT |  | 50.0 | 2 | 165 | 押し込み | 10.9 | 無 | 23 | 20 |  |  |  | 1038 | 43.78 | 10.32 | 3.09 | 47.5 | [17 empty] | 射出成形 | 20 | 25.1 | 60 | 260
5254 | ABS | アクリロニトリルブタジエンスチレン |  | EWF |  |  | AGS-20kNG 5kN |  | 100 |  | DENT |  | 50.0 | 2 | 165 | 押し込み | 10.8 | 無 | 23 | 20 |  |  |  | 1046 | 44.51 | 10.32 | 3.09 | 48.6 | [17 empty] | 射出成形 | 20 | 25.1 | 60 | 260
5255 | ABS | アクリロニトリルブタジエンスチレン |  | EWF |  |  | AGS-20kNG 5kN |  | 100 |  | DENT |  | 50.0 | 2 | 165 | 押し込み | 10.8 | 無 | 23 | 20 |  |  |  | 1040 | 44.70 | 10.32 | 3.09 | 48.1 | [17 empty] | 射出成形 | 20 | 25.1 | 60 | 260
5256 | ABS | アクリロニトリルブタジエンスチレン |  | EWF |  |  | AGS-20kNG 5kN |  | 100 |  | DENT |  | 50.0 | 2 | 165 | 押し込み | 13.8 | 無 | 23 | 20 |  |  |  | 1268 | 51.32 | 10.32 | 3.09 | 46.1 | [17 empty] | 射出成形 | 20 | 25.1 | 60 | 260
5257 | ABS | アクリロニトリルブタジエンスチレン |  | EWF |  |  | AGS-20kNG 5kN |  | 100 |  | DENT |  | 50.0 | 2 | 165 | 押し込み | 13.7 | 無 | 23 | 20 |  |  |  | 1271 | 50.07 | 10.32 | 3.09 | 46.6 | [17 empty] | 射出成形 | 20 | 25.1 | 60 | 260
5258 | ABS | アクリロニトリルブタジエンスチレン |  | EWF |  |  | AGS-20kNG 5kN |  | 100 |  | DENT |  | 50.0 | 2 | 165 | 押し込み | 13.9 | 無 | 23 | 20 |  |  |  | 1302 | 53.01 | 10.32 | 3.09 | 47.0 | [17 empty] | 射出成形 | 20 | 25.1 | 60 | 260
5259 | ABS | アクリロニトリルブタジエンスチレン |  | EWF |  |  | AGS-20kNG 5kN |  | 100 |  | DENT |  | 50.0 | 2 | 165 | 押し込み | 13.7 | 無 | 23 | 20 |  |  |  | 1282 | 52.23 | 10.32 | 3.09 | 46.9 | [17 empty] | 射出成形 | 20 | 25.1 | 60 | 260
5260 | ABS | アクリロニトリルブタジエンスチレン |  | EWF |  |  | AGS-20kNG 5kN |  | 100 |  | DENT |  | 50.0 | 2 | 165 | 押し込み | 13.8 | 無 | 23 | 20 |  |  |  | 1289 | 52.84 | 10.32 | 3.09 | 46.9 | [17 empty] | 射出成形 | 20 | 25.1 | 60 | 260
5261 | ABS | アクリロニトリルブタジエンスチレン |  | EWF |  |  | AGS-20kNG 5kN |  | 100 |  | DENT |  | 50.0 | 2 | 165 | 押し込み | 15.0 | 無 | 23 | 20 |  |  |  | 1421 | 62.17 | 10.32 | 3.09 | 47.5 | [17 empty] | 射出成形 | 20 | 25.1 | 60 | 260
5262 | ABS | アクリロニトリルブタジエンスチレン |  | EWF |  |  | AGS-20kNG 5kN |  | 100 |  | DENT |  | 50.0 | 2 | 165 | 押し込み | 15.0 | 無 | 23 | 20 |  |  |  | 1426 | 55.75 | 10.32 | 3.09 | 46.4 | [17 empty] | 射出成形 | 20 | 25.1 | 60 | 260
5263 | ABS | アクリロニトリルブタジエンスチレン |  | EWF |  |  | AGS-20kNG 5kN |  | 100 |  | DENT |  | 50.0 | 2 | 165 | 押し込み | 14.7 | 無 | 23 | 20 |  |  |  | 1408 | 57.22 | 10.32 | 3.09 | 46.6 | [17 empty] | 射出成形 | 20 | 25.1 | 60 | 260
5264 | ABS | アクリロニトリルブタジエンスチレン |  | EWF |  |  | AGS-20kNG 5kN |  | 100 |  | DENT |  | 50.0 | 2 | 165 | 押し込み | 14.8 | 無 | 23 | 20 |  |  |  | 1378 | 53.56 | 10.32 | 3.09 | 46.6 | [17 empty] | 射出成形 | 20 | 25.1 | 60 | 260
5265 | ABS | アクリロニトリルブタジエンスチレン |  | EWF |  |  | AGS-20kNG 5kN |  | 100 |  | DENT |  | 50.0 | 2 | 165 | 押し込み | 14.8 | 無 | 23 | 20 |  |  |  | 1398 | 55.08 | 10.32 | 3.09 | 47.2 | [17 empty] | 射出成形 | 20 | 25.1 | 60 | 260
5266 | ABS | アクリロニトリルブタジエンスチレン |  | EWF |  |  | AGS-20kNG 5kN |  | 100 |  | DENT |  |  | 2 | 165 | 押し込み |  | 無 | 23 | 20 | [25 empty] | 射出成形 | 20 | 25.1 | 60 | 260
5267 | ABS | アクリロニトリルブタジエンスチレン |  | EWF |  |  | AGS-20kNG 5kN |  | 100 |  | DENT |  |  | 2 | 165 | 押し込み |  | 無 | 23 | 20 | [25 empty] | 射出成形 | 20 | 25.1 | 60 | 260
5268 | ABS | アクリロニトリルブタジエンスチレン |  | EWF |  |  | AGS-20kNG 5kN |  | 100 |  | DENT |  |  | 2 | 165 | 押し込み |  | 無 | 23 | 20 | [25 empty] | 射出成形 | 20 | 25.1 | 60 | 260
5269 | ABS | アクリロニトリルブタジエンスチレン |  | EWF |  |  | AGS-20kNG 5kN |  | 100 |  | DENT |  |  | 2 | 165 | 押し込み |  | 無 | 23 | 20 | [25 empty] | 射出成形 | 20 | 25.1 | 60 | 260
5270 | ABS | アクリロニトリルブタジエンスチレン |  | EWF |  |  | AGS-20kNG 5kN |  | 100 |  | DENT |  |  | 2 | 165 | 押し込み |  | 無 | 23 | 20 | [25 empty] | 射出成形 | 20 | 25.1 | 60 | 260
5271 | ABS | アクリロニトリルブタジエンスチレン |  | EWF |  |  | AGS-20kNG 5kN |  | 100 |  | DENT |  | 50.0 | 3 | 165 | 押し込み | 9.7 | 無 | 23 | 20 |  |  |  | 1369 | 45.33 | -3.24 | 4.45 | 47.3 | [17 empty] | 射出成形 | 20 | 25.1 | 60 | 260
5272 | ABS | アクリロニトリルブタジエンスチレン |  | EWF |  |  | AGS-20kNG 5kN |  | 100 |  | DENT |  | 50.0 | 3 | 165 | 押し込み | 10.6 | 無 | 23 | 20 |  |  |  | 1367 | 38.01 | -3.24 | 4.45 | 43.1 | [17 empty] | 射出成形 | 20 | 25.1 | 60 | 260
5273 | ABS | アクリロニトリルブタジエンスチレン |  | EWF |  |  | AGS-20kNG 5kN |  | 100 |  | DENT |  | 50.0 | 3 | 165 | 押し込み | 10.5 | 無 | 23 | 20 |  |  |  | 1350 | 42.80 | -3.24 | 4.45 | 43.8 | [17 empty] | 射出成形 | 20 | 25.1 | 60 | 260
5274 | ABS | アクリロニトリルブタジエンスチレン |  | EWF |  |  | AGS-20kNG 5kN |  | 100 |  | DENT |  | 50.0 | 3 | 165 | 押し込み | 9.4 | 無 | 23 | 20 |  |  |  | 1274 | 45.99 | -3.24 | 4.45 | 46.2 | [17 empty] | 射出成形 | 20 | 25.1 | 60 | 260
5275 | ABS | アクリロニトリルブタジエンスチレン |  | EWF |  |  | AGS-20kNG 5kN |  | 100 |  | DENT |  | 50.0 | 3 | 165 | 押し込み | 9.9 | 無 | 23 | 20 |  |  |  | 1273 | 37.80 | -3.24 | 4.45 | 43.1 | [17 empty] | 射出成形 | 20 | 25.1 | 60 | 260
5276 | ABS | アクリロニトリルブタジエンスチレン |  | EWF |  |  | AGS-20kNG 5kN |  | 100 |  | DENT |  | 50.0 | 3 | 165 | 押し込み | 10.7 | 無 | 23 | 20 |  |  |  | 1393 | 41.51 | -3.24 | 4.45 | 43.5 | [17 empty] | 射出成形 | 20 | 25.1 | 60 | 260
5277 | ABS | アクリロニトリルブタジエンスチレン |  | EWF |  |  | AGS-20kNG 5kN |  | 100 |  | DENT |  | 50.0 | 3 | 165 | 押し込み | 10.8 | 無 | 23 | 20 |  |  |  | 1418 | 51.01 | -3.24 | 4.45 | 44.5 | [17 empty] | 射出成形 | 20 | 25.1 | 60 | 260
5278 | ABS | アクリロニトリルブタジエンスチレン |  | EWF |  |  | AGS-20kNG 5kN |  | 100 |  | DENT |  | 50.0 | 3 | 165 | 押し込み | 10.9 | 無 | 23 | 20 |  |  |  | 1410 | 47.51 | -3.24 | 4.45 | 44.1 | [17 empty] | 射出成形 | 20 | 25.1 | 60 | 260
5279 | ABS | アクリロニトリルブタジエンスチレン |  | EWF |  |  | AGS-20kNG 5kN |  | 100 |  | DENT |  | 50.0 | 3 | 165 | 押し込み | 11.3 | 無 | 23 | 20 |  |  |  | 1461 | 41.43 | -3.24 | 4.45 | 43.2 | [17 empty] | 射出成形 | 20 | 25.1 | 60 | 260
5280 | ABS | アクリロニトリルブタジエンスチレン |  | EWF |  |  | AGS-20kNG 5kN |  | 100 |  | DENT |  | 50.0 | 3 | 165 | 押し込み | 11.0 | 無 | 23 | 20 |  |  |  | 1446 | 42.29 | -3.24 | 4.45 | 44.8 | [17 empty] | 射出成形 | 20 | 25.1 | 60 | 260
5281 | ABS | アクリロニトリルブタジエンスチレン |  | EWF |  |  | AGS-20kNG 5kN |  | 100 |  | DENT |  | 50.0 | 3 | 165 | 押し込み | 12.6 | 無 | 23 | 20 |  |  |  | 1610 | 53.56 | -3.24 | 4.45 | 42.6 | [17 empty] | 射出成形 | 20 | 25.1 | 60 | 260
5282 | ABS | アクリロニトリルブタジエンスチレン |  | EWF |  |  | AGS-20kNG 5kN |  | 100 |  | DENT |  | 50.0 | 3 | 165 | 押し込み | 12.4 | 無 | 23 | 20 |  |  |  | 1609 | 53.70 | -3.24 | 4.45 | 43.9 | [17 empty] | 射出成形 | 20 | 25.1 | 60 | 260
5283 | ABS | アクリロニトリルブタジエンスチレン |  | EWF |  |  | AGS-20kNG 5kN |  | 100 |  | DENT |  | 50.0 | 3 | 165 | 押し込み | 12.4 | 無 | 23 | 20 |  |  |  | 1596 | 46.69 | -3.24 | 4.45 | 42.8 | [17 empty] | 射出成形 | 20 | 25.1 | 60 | 260
5284 | ABS | アクリロニトリルブタジエンスチレン |  | EWF |  |  | AGS-20kNG 5kN |  | 100 |  | DENT |  | 50.0 | 3 | 165 | 押し込み | 12.4 | 無 | 23 | 20 |  |  |  | 1568 | 44.98 | -3.24 | 4.45 | 42.9 | [17 empty] | 射出成形 | 20 | 25.1 | 60 | 260
5285 | ABS | アクリロニトリルブタジエンスチレン |  | EWF |  |  | AGS-20kNG 5kN |  | 100 |  | DENT |  | 50.0 | 3 | 165 | 押し込み | 12.4 | 無 | 23 | 20 |  |  |  | 1594 | 50.91 | -3.24 | 4.45 | 43.5 | [17 empty] | 射出成形 | 20 | 25.1 | 60 | 260
5286 | ABS | アクリロニトリルブタジエンスチレン |  | EWF |  |  | AGS-20kNG 5kN |  | 100 |  | DENT |  | 50.0 | 3 | 165 | 押し込み | 13.9 | 無 | 23 | 20 |  |  |  | 1788 | 52.24 | -3.24 | 4.45 | 43.7 | [17 empty] | 射出成形 | 20 | 25.1 | 60 | 260
5287 | ABS | アクリロニトリルブタジエンスチレン |  | EWF |  |  | AGS-20kNG 5kN |  | 100 |  | DENT |  | 50.0 | 3 | 165 | 押し込み | 14.0 | 無 | 23 | 20 |  |  |  | 1776 | 63.95 | -3.24 | 4.45 | 43.1 | [17 empty] | 射出成形 | 20 | 25.1 | 60 | 260
5288 | ABS | アクリロニトリルブタジエンスチレン |  | EWF |  |  | AGS-20kNG 5kN |  | 100 |  | DENT |  | 50.0 | 3 | 165 | 押し込み | 14.0 | 無 | 23 | 20 |  |  |  | 1793 | 55.34 | -3.24 | 4.45 | 43.5 | [17 empty] | 射出成形 | 20 | 25.1 | 60 | 260
5289 | ABS | アクリロニトリルブタジエンスチレン |  | EWF |  |  | AGS-20kNG 5kN |  | 100 |  | DENT |  | 50.0 | 3 | 165 | 押し込み | 13.8 | 無 | 23 | 20 |  |  |  | 1764 | 64.36 | -3.24 | 4.45 | 43.3 | [17 empty] | 射出成形 | 20 | 25.1 | 60 | 260
5290 | ABS | アクリロニトリルブタジエンスチレン |  | EWF |  |  | AGS-20kNG 5kN |  | 100 |  | DENT |  | 50.0 | 3 | 165 | 押し込み | 13.3 | 無 | 23 | 20 |  |  |  | 1698 | 57.44 | -3.24 | 4.45 | 43.4 | [17 empty] | 射出成形 | 20 | 25.1 | 60 | 260
5291 | ABS | アクリロニトリルブタジエンスチレン |  | EWF |  |  | AGS-20kNG 5kN |  | 100 |  | DENT |  | 50.0 | 3 | 165 | 押し込み | 14.9 | 無 | 23 | 20 |  |  |  | 1928 | 63.83 | -3.24 | 4.45 | 43.3 | [17 empty] | 射出成形 | 20 | 25.1 | 60 | 260
5292 | ABS | アクリロニトリルブタジエンスチレン |  | EWF |  |  | AGS-20kNG 5kN |  | 100 |  | DENT |  | 50.0 | 3 | 165 | 押し込み | 15.0 | 無 | 23 | 20 |  |  |  | 1895 | 66.06 | -3.24 | 4.45 | 42.9 | [17 empty] | 射出成形 | 20 | 25.1 | 60 | 260
5293 | ABS | アクリロニトリルブタジエンスチレン |  | EWF |  |  | AGS-20kNG 5kN |  | 100 |  | DENT |  | 50.0 | 3 | 165 | 押し込み | 14.5 | 無 | 23 | 20 |  |  |  | 1841 | 60.05 | -3.24 | 4.45 | 42.5 | [17 empty] | 射出成形 | 20 | 25.1 | 60 | 260
5294 | ABS | アクリロニトリルブタジエンスチレン |  | EWF |  |  | AGS-20kNG 5kN |  | 100 |  | DENT |  | 50.0 | 3 | 165 | 押し込み | 14.9 | 無 | 23 | 20 |  |  |  | 1863 | 66.26 | -3.24 | 4.45 | 42.5 | [17 empty] | 射出成形 | 20 | 25.1 | 60 | 260
5295 | ABS | アクリロニトリルブタジエンスチレン |  | EWF |  |  | AGS-20kNG 5kN |  | 100 |  | DENT |  | 50.0 | 3 | 165 | 押し込み | 14.6 | 無 | 23 | 20 |  |  |  | 1839 | 61.32 | -3.24 | 4.45 | 42.8 | [17 empty] | 射出成形 | 20 | 25.1 | 60 | 260
5296 | ABS | アクリロニトリルブタジエンスチレン |  | EWF |  |  | AGS-20kNG 5kN |  | 100 |  | DENT |  |  | 3 | 165 | 押し込み |  | 無 | 23 | 20 | [25 empty] | 射出成形 | 20 | 25.1 | 60 | 260
5297 | ABS | アクリロニトリルブタジエンスチレン |  | EWF |  |  | AGS-20kNG 5kN |  | 100 |  | DENT |  |  | 3 | 165 | 押し込み |  | 無 | 23 | 20 | [25 empty] | 射出成形 | 20 | 25.1 | 60 | 260
5298 | ABS | アクリロニトリルブタジエンスチレン |  | EWF |  |  | AGS-20kNG 5kN |  | 100 |  | DENT |  |  | 3 | 165 | 押し込み |  | 無 | 23 | 20 | [25 empty] | 射出成形 | 20 | 25.1 | 60 | 260
5299 | ABS | アクリロニトリルブタジエンスチレン |  | EWF |  |  | AGS-20kNG 5kN |  | 100 |  | DENT |  |  | 3 | 165 | 押し込み |  | 無 | 23 | 20 | [25 empty] | 射出成形 | 20 | 25.1 | 60 | 260
5300 | ABS | アクリロニトリルブタジエンスチレン |  | EWF |  |  | AGS-20kNG 5kN |  | 100 |  | DENT |  |  | 3 | 165 | 押し込み |  | 無 | 23 | 20 | [25 empty] | 射出成形 | 20 | 25.1 | 60 | 260
5301 | ABS | アクリロニトリルブタジエンスチレン |  | EWF |  |  | AGS-H5kN 5kN |  | 100 |  | DENT |  | 50.0 | 1 | 165 | スライド | 8.3 | 無 | 23 | 20 |  |  |  | 530 | 57.33 | 48.37 | 1.73 | 53.2 | [17 empty] | 射出成形 | 50 | 62.8 | 60 | 260
5302 | ABS | アクリロニトリルブタジエンスチレン |  | EWF |  |  | AGS-H5kN 5kN |  | 100 |  | DENT |  | 50.0 | 1 | 165 | スライド | 8.5 | 無 | 23 | 20 |  |  |  | 540 | 58.94 | 48.37 | 1.73 | 52.8 | [17 empty] | 射出成形 | 50 | 62.8 | 60 | 260
5303 | ABS | アクリロニトリルブタジエンスチレン |  | EWF |  |  | AGS-H5kN 5kN |  | 100 |  | DENT |  | 50.0 | 1 | 165 | スライド | 8.4 | 無 | 23 | 20 |  |  |  | 528 | 53.49 | 48.37 | 1.73 | 52.7 | [17 empty] | 射出成形 | 50 | 62.8 | 60 | 260
5304 | ABS | アクリロニトリルブタジエンスチレン |  | EWF |  |  | AGS-H5kN 5kN |  | 100 |  | DENT |  | 49.9 | 1 | 165 | スライド | 8.3 | 無 | 23 | 20 |  |  |  | 514 | 53.13 | 48.37 | 1.73 | 51.9 | [17 empty] | 射出成形 | 50 | 62.8 | 60 | 260
5305 | ABS | アクリロニトリルブタジエンスチレン |  | EWF |  |  | AGS-H5kN 5kN |  | 100 |  | DENT |  | 50.0 | 1 | 165 | スライド | 4.0 | 無 | 23 | 20 |  |  |  | 288 | 40.63 | 48.37 | 1.73 | 60.0 | [17 empty] | 射出成形 | 50 | 62.8 | 60 | 260
5306 | ABS | アクリロニトリルブタジエンスチレン |  | EWF |  |  | AGS-H5kN 5kN |  | 100 |  | DENT |  | 49.9 | 1 | 165 | スライド | 4.5 | 無 | 23 | 20 |  |  |  | 273 | 53.82 | 48.37 | 1.73 | 50.8 | [17 empty] | 射出成形 | 50 | 62.8 | 60 | 260
5307 | ABS | アクリロニトリルブタジエンスチレン |  | EWF |  |  | AGS-H5kN 5kN |  | 100 |  | DENT |  |  | 1 | 165 | スライド |  | 無 | 23 | 20 | [25 empty] | 射出成形 | 50 | 62.8 | 60 | 260
5308 | ABS | アクリロニトリルブタジエンスチレン |  | EWF |  |  | AGS-H5kN 5kN |  | 100 |  | DENT |  | 50.0 | 1 | 165 | スライド | 6.2 | 無 | 23 | 20 |  |  |  | 396 | 46.37 | 48.37 | 1.73 | 53.2 | [17 empty] | 射出成形 | 50 | 62.8 | 60 | 260
5309 | ABS | アクリロニトリルブタジエンスチレン |  | EWF |  |  | AGS-H5kN 5kN |  | 100 |  | DENT |  | 50.0 | 1 | 165 | スライド | 11.3 | 無 | 23 | 20 |  |  |  | 653 | 73.11 | 48.37 | 1.73 | 48.4 | [17 empty] | 射出成形 | 50 | 62.8 | 60 | 260
5310 | ABS | アクリロニトリルブタジエンスチレン |  | EWF |  |  | AGS-H5kN 5kN |  | 100 |  | DENT |  | 50.0 | 1 | 165 | スライド | 11.2 | 無 | 23 | 20 |  |  |  | 654 | 69.49 | 48.37 | 1.73 | 48.7 | [17 empty] | 射出成形 | 50 | 62.8 | 60 | 260
5311 | ABS | アクリロニトリルブタジエンスチレン |  | EWF |  |  | AGS-H5kN 5kN |  | 100 |  | DENT |  | 50.0 | 1 | 165 | スライド | 11.3 | 無 | 23 | 20 |  |  |  | 650 | 68.02 | 48.37 | 1.73 | 50.1 | [17 empty] | 射出成形 | 50 | 62.8 | 60 | 260
5312 | ABS | アクリロニトリルブタジエンスチレン |  | EWF |  |  | AGS-H5kN 5kN |  | 100 |  | DENT |  | 50.0 | 1 | 165 | スライド | 11.2 | 無 | 23 | 20 |  |  |  | 680 | 65.84 | 48.37 | 1.73 | 50.8 | [17 empty] | 射出成形 | 50 | 62.8 | 60 | 260
5313 | ABS | アクリロニトリルブタジエンスチレン |  | EWF |  |  | AGS-H5kN 5kN |  | 100 |  | DENT |  | 50.0 | 1 | 165 | スライド | 13.0 | 無 | 23 | 20 |  |  |  | 797 | 73.70 | 48.37 | 1.73 | 51.0 | [17 empty] | 射出成形 | 50 | 62.8 | 60 | 260
5314 | ABS | アクリロニトリルブタジエンスチレン |  | EWF |  |  | AGS-H5kN 5kN |  | 100 |  | DENT |  |  | 1 | 165 | スライド |  | 無 | 23 | 20 | [25 empty] | 射出成形 | 50 | 62.8 | 60 | 260
5315 | ABS | アクリロニトリルブタジエンスチレン |  | EWF |  |  | AGS-H5kN 5kN |  | 100 |  | DENT |  |  | 1 | 165 | スライド |  | 無 | 23 | 20 | [25 empty] | 射出成形 | 50 | 62.8 | 60 | 260
5316 | ABS | アクリロニトリルブタジエンスチレン |  | EWF |  |  | AGS-H5kN 5kN |  | 100 |  | DENT |  |  | 1 | 165 | スライド |  | 無 | 23 | 20 | [25 empty] | 射出成形 | 50 | 62.8 | 60 | 260
5317 | ABS | アクリロニトリルブタジエンスチレン |  | EWF |  |  | AGS-H5kN 5kN |  | 100 |  | DENT |  |  | 1 | 165 | スライド |  | 無 | 23 | 20 | [25 empty] | 射出成形 | 50 | 62.8 | 60 | 260
5318 | ABS | アクリロニトリルブタジエンスチレン |  | EWF |  |  | AGS-H5kN 5kN |  | 100 |  | DENT |  |  | 1 | 165 | スライド |  | 無 | 23 | 20 | [25 empty] | 射出成形 | 50 | 62.8 | 60 | 260
5319 | ABS | アクリロニトリルブタジエンスチレン |  | EWF |  |  | AGS-H5kN 5kN |  | 100 |  | DENT |  |  | 1 | 165 | スライド |  | 無 | 23 | 20 | [25 empty] | 射出成形 | 50 | 62.8 | 60 | 260
5320 | ABS | アクリロニトリルブタジエンスチレン |  | EWF |  |  | AGS-H5kN 5kN |  | 100 |  | DENT |  |  | 1 | 165 | スライド |  | 無 | 23 | 20 | [25 empty] | 射出成形 | 50 | 62.8 | 60 | 260
5321 | ABS | アクリロニトリルブタジエンスチレン |  | EWF |  |  | AGS-H5kN 5kN |  | 100 |  | DENT |  | 48.6 | 1 | 165 | スライド | 8.0 | 無 | 23 | 20 |  |  |  | 493 | 70.65 | 48.37 | 1.73 | 51.7 | [17 empty] | 射出成形 | 50 | 62.8 | 60 | 260
5322 | ABS | アクリロニトリルブタジエンスチレン |  | EWF |  |  | AGS-H5kN 5kN |  | 100 |  | DENT |  | 50.0 | 1 | 165 | スライド | 6.2 | 無 | 23 | 20 |  |  |  | 381 | 50.34 | 48.37 | 1.73 | 51.4 | [17 empty] | 射出成形 | 50 | 62.8 | 60 | 260
5323 | ABS | アクリロニトリルブタジエンスチレン |  | EWF |  |  | AGS-H5kN 5kN |  | 100 |  | DENT |  |  | 1 | 165 | スライド |  | 無 | 23 | 20 | [25 empty] | 射出成形 | 50 | 62.8 | 60 | 260
5324 | ABS | アクリロニトリルブタジエンスチレン |  | EWF |  |  | AGS-H5kN 5kN |  | 100 |  | DENT |  |  | 1 | 165 | スライド |  | 無 | 23 | 20 | [25 empty] | 射出成形 | 50 | 62.8 | 60 | 260
5325 | ABS | アクリロニトリルブタジエンスチレン |  | EWF |  |  | AGS-H5kN 5kN |  | 100 |  | DENT |  |  | 1 | 165 | スライド |  | 無 | 23 | 20 | [25 empty] | 射出成形 | 50 | 62.8 | 60 | 260
5326 | ABS | アクリロニトリルブタジエンスチレン |  | EWF |  |  | AGS-H5kN 5kN |  | 100 |  | DENT |  | 50.0 | 1 | 165 | スライド | 6.6 | 無 | 23 | 20 |  |  |  | 322 | 78.23 | 48.37 | 1.73 | 42.3 | [17 empty] | 射出成形 | 50 | 62.8 | 60 | 260
5327 | ABS | アクリロニトリルブタジエンスチレン |  | EWF |  |  | AGS-H5kN 5kN |  | 100 |  | DENT |  | 49.9 | 1 | 165 | スライド | 6.5 | 無 | 23 | 20 |  |  |  | 336 | 66.46 | 48.37 | 1.73 | 45.3 | [17 empty] | 射出成形 | 50 | 62.8 | 60 | 260
5328 | ABS | アクリロニトリルブタジエンスチレン |  | EWF |  |  | AGS-H5kN 5kN |  | 100 |  | DENT |  | 49.9 | 1 | 165 | スライド | 4.8 | 無 | 23 | 20 |  |  |  | 255 | 58.95 | 48.37 | 1.73 | 46.7 | [17 empty] | 射出成形 | 50 | 62.8 | 60 | 260
5329 | ABS | アクリロニトリルブタジエンスチレン |  | EWF |  |  | AGS-H5kN 5kN |  | 100 |  | DENT |  | 49.9 | 1 | 165 | スライド | 4.3 | 無 | 23 | 20 |  |  |  | 249 | 75.03 | 48.37 | 1.73 | 50.4 | [17 empty] | 射出成形 | 50 | 62.8 | 60 | 260
5330 | ABS | アクリロニトリルブタジエンスチレン |  | EWF |  |  | AGS-H5kN 5kN |  | 100 |  | DENT |  | 49.9 | 1 | 165 | スライド | 4.7 | 無 | 23 | 20 |  |  |  | 258 | 60.03 | 48.37 | 1.73 | 48.2 | [17 empty] | 射出成形 | 50 | 62.8 | 60 | 260
5331 | ABS | アクリロニトリルブタジエンスチレン |  | EWF |  |  | AGS-H5kN 5kN |  | 100 |  | DENT |  |  | 1 | 165 | スライド |  | 無 | 23 | 20 | [25 empty] | 射出成形 | 50 | 62.8 | 60 | 260
5332 | ABS | アクリロニトリルブタジエンスチレン |  | EWF |  |  | AGS-H5kN 5kN |  | 100 |  | DENT |  |  | 1 | 165 | スライド |  | 無 | 23 | 20 | [25 empty] | 射出成形 | 50 | 62.8 | 60 | 260
5333 | ABS | アクリロニトリルブタジエンスチレン |  | EWF |  |  | AGS-H5kN 5kN |  | 100 |  | DENT |  |  | 1 | 165 | スライド |  | 無 | 23 | 20 | [25 empty] | 射出成形 | 50 | 62.8 | 60 | 260
5334 | ABS | アクリロニトリルブタジエンスチレン |  | EWF |  |  | AGS-H5kN 5kN |  | 100 |  | DENT |  |  | 1 | 165 | スライド |  | 無 | 23 | 20 | [25 empty] | 射出成形 | 50 | 62.8 | 60 | 260
5335 | ABS | アクリロニトリルブタジエンスチレン |  | EWF |  |  | AGS-H5kN 5kN |  | 100 |  | DENT |  |  | 1 | 165 | スライド |  | 無 | 23 | 20 | [25 empty] | 射出成形 | 50 | 62.8 | 60 | 260
5336 | ABS | アクリロニトリルブタジエンスチレン |  | EWF |  |  | AGS-H5kN 5kN |  | 100 |  | DENT |  |  | 1 | 165 | スライド |  | 無 | 23 | 20 | [25 empty] | 射出成形 | 50 | 62.8 | 60 | 260
5337 | ABS | アクリロニトリルブタジエンスチレン |  | EWF |  |  | AGS-H5kN 5kN |  | 100 |  | DENT |  |  | 1 | 165 | スライド |  | 無 | 23 | 20 | [25 empty] | 射出成形 | 50 | 62.8 | 60 | 260
5338 | ABS | アクリロニトリルブタジエンスチレン |  | EWF |  |  | AGS-H5kN 5kN |  | 100 |  | DENT |  |  | 1 | 165 | スライド |  | 無 | 23 | 20 | [25 empty] | 射出成形 | 50 | 62.8 | 60 | 260
5339 | ABS | アクリロニトリルブタジエンスチレン |  | EWF |  |  | AGS-H5kN 5kN |  | 100 |  | DENT |  |  | 1 | 165 | スライド |  | 無 | 23 | 20 | [25 empty] | 射出成形 | 50 | 62.8 | 60 | 260
5340 | ABS | アクリロニトリルブタジエンスチレン |  | EWF |  |  | AGS-H5kN 5kN |  | 100 |  | DENT |  |  | 1 | 165 | スライド |  | 無 | 23 | 20 | [25 empty] | 射出成形 | 50 | 62.8 | 60 | 260
5341 | ABS | アクリロニトリルブタジエンスチレン |  | EWF |  |  | AGS-H5kN 5kN |  | 100 |  | DENT |  |  | 1 | 165 | スライド |  | 無 | 23 | 20 | [25 empty] | 射出成形 | 50 | 62.8 | 60 | 260
5342 | ABS | アクリロニトリルブタジエンスチレン |  | EWF |  |  | AGS-H5kN 5kN |  | 100 |  | DENT |  |  | 1 | 165 | スライド |  | 無 | 23 | 20 | [25 empty] | 射出成形 | 50 | 62.8 | 60 | 260
5343 | ABS | アクリロニトリルブタジエンスチレン |  | EWF |  |  | AGS-H5kN 5kN |  | 100 |  | DENT |  |  | 1 | 165 | スライド |  | 無 | 23 | 20 | [25 empty] | 射出成形 | 50 | 62.8 | 60 | 260
5344 | ABS | アクリロニトリルブタジエンスチレン |  | EWF |  |  | AGS-H5kN 5kN |  | 100 |  | DENT |  |  | 1 | 165 | スライド |  | 無 | 23 | 20 | [25 empty] | 射出成形 | 50 | 62.8 | 60 | 260
5345 | ABS | アクリロニトリルブタジエンスチレン |  | EWF |  |  | AGS-H5kN 5kN |  | 100 |  | DENT |  |  | 1 | 165 | スライド |  | 無 | 23 | 20 | [25 empty] | 射出成形 | 50 | 62.8 | 60 | 260
5346 | ABS | アクリロニトリルブタジエンスチレン |  | EWF |  |  | AGS-H5kN 5kN |  | 100 |  | DENT |  |  | 1 | 165 | スライド |  | 無 | 23 | 20 | [25 empty] | 射出成形 | 50 | 62.8 | 60 | 260
5347 | ABS | アクリロニトリルブタジエンスチレン |  | EWF |  |  | AGS-H5kN 5kN |  | 100 |  | DENT |  |  | 1 | 165 | スライド |  | 無 | 23 | 20 | [25 empty] | 射出成形 | 50 | 62.8 | 60 | 260
5348 | ABS | アクリロニトリルブタジエンスチレン |  | EWF |  |  | AGS-H5kN 5kN |  | 100 |  | DENT |  |  | 1 | 165 | スライド |  | 無 | 23 | 20 | [25 empty] | 射出成形 | 50 | 62.8 | 60 | 260
5349 | ABS | アクリロニトリルブタジエンスチレン |  | EWF |  |  | AGS-H5kN 5kN |  | 100 |  | DENT |  |  | 1 | 165 | スライド |  | 無 | 23 | 20 | [25 empty] | 射出成形 | 50 | 62.8 | 60 | 260
5350 | ABS | アクリロニトリルブタジエンスチレン |  | EWF |  |  | AGS-H5kN 5kN |  | 100 |  | DENT |  |  | 1 | 165 | スライド |  | 無 | 23 | 20 | [25 empty] | 射出成形 | 50 | 62.8 | 60 | 260
5351 | ABS | アクリロニトリルブタジエンスチレン |  | EWF |  |  | AGS-H5kN 5kN |  | 100 |  | DENT |  |  | 1 | 165 | スライド |  | 無 | 23 | 20 | [25 empty] | 射出成形 | 50 | 62.8 | 60 | 260
5352 | ABS | アクリロニトリルブタジエンスチレン |  | EWF |  |  | AGS-H5kN 5kN |  | 100 |  | DENT |  |  | 1 | 165 | スライド |  | 無 | 23 | 20 | [25 empty] | 射出成形 | 50 | 62.8 | 60 | 260
5353 | ABS | アクリロニトリルブタジエンスチレン |  | EWF |  |  | AGS-H5kN 5kN |  | 100 |  | DENT |  |  | 1 | 165 | スライド |  | 無 | 23 | 20 | [25 empty] | 射出成形 | 50 | 62.8 | 60 | 260
5354 | ABS | アクリロニトリルブタジエンスチレン |  | EWF |  |  | AGS-H5kN 5kN |  | 100 |  | DENT |  |  | 1 | 165 | スライド |  | 無 | 23 | 20 | [25 empty] | 射出成形 | 50 | 62.8 | 60 | 260
5355 | ABS | アクリロニトリルブタジエンスチレン |  | EWF |  |  | AGS-H5kN 5kN |  | 100 |  | DENT |  |  | 1 | 165 | スライド |  | 無 | 23 | 20 | [25 empty] | 射出成形 | 50 | 62.8 | 60 | 260
5356 | ABS | アクリロニトリルブタジエンスチレン |  | EWF |  |  | AGS-H5kN 5kN |  | 100 |  | DENT |  |  | 1 | 165 | スライド |  | 無 | 23 | 20 | [25 empty] | 射出成形 | 50 | 62.8 | 60 | 260
5357 | ABS | アクリロニトリルブタジエンスチレン |  | EWF |  |  | AGS-H5kN 5kN |  | 100 |  | DENT |  |  | 1 | 165 | スライド |  | 無 | 23 | 20 | [25 empty] | 射出成形 | 50 | 62.8 | 60 | 260
5358 | ABS | アクリロニトリルブタジエンスチレン |  | EWF |  |  | AGS-H5kN 5kN |  | 100 |  | DENT |  |  | 1 | 165 | スライド |  | 無 | 23 | 20 | [25 empty] | 射出成形 | 50 | 62.8 | 60 | 260
5359 | ABS | アクリロニトリルブタジエンスチレン |  | EWF |  |  | AGS-H5kN 5kN |  | 100 |  | DENT |  |  | 1 | 165 | スライド |  | 無 | 23 | 20 | [25 empty] | 射出成形 | 50 | 62.8 | 60 | 260
5360 | ABS | アクリロニトリルブタジエンスチレン |  | EWF |  |  | AGS-H5kN 5kN |  | 100 |  | DENT |  |  | 1 | 165 | スライド |  | 無 | 23 | 20 | [25 empty] | 射出成形 | 50 | 62.8 | 60 | 260
5361 | ABS | アクリロニトリルブタジエンスチレン |  | EWF |  |  | AGS-H5kN 5kN |  | 100 |  | DENT |  |  | 1 | 165 | スライド |  | 無 | 23 | 20 | [25 empty] | 射出成形 | 50 | 62.8 | 60 | 260
5362 | ABS | アクリロニトリルブタジエンスチレン |  | EWF |  |  | AGS-H5kN 5kN |  | 100 |  | DENT |  |  | 1 | 165 | スライド |  | 無 | 23 | 20 | [25 empty] | 射出成形 | 50 | 62.8 | 60 | 260
5363 | ABS | アクリロニトリルブタジエンスチレン |  | EWF |  |  | AGS-H5kN 5kN |  | 100 |  | DENT |  |  | 1 | 165 | スライド |  | 無 | 23 | 20 | [25 empty] | 射出成形 | 50 | 62.8 | 60 | 260
5364 | ABS | アクリロニトリルブタジエンスチレン |  | EWF |  |  | AGS-H5kN 5kN |  | 100 |  | DENT |  |  | 1 | 165 | スライド |  | 無 | 23 | 20 | [25 empty] | 射出成形 | 50 | 62.8 | 60 | 260
5365 | ABS | アクリロニトリルブタジエンスチレン |  | EWF |  |  | AGS-H5kN 5kN |  | 100 |  | DENT |  |  | 1 | 165 | スライド |  | 無 | 23 | 20 | [25 empty] | 射出成形 | 50 | 62.8 | 60 | 260
5366 | ABS | アクリロニトリルブタジエンスチレン |  | EWF |  |  | AGS-H5kN 5kN |  | 100 |  | DENT |  |  | 1 | 165 | スライド |  | 無 | 23 | 20 | [25 empty] | 射出成形 | 50 | 62.8 | 60 | 260
5367 | ABS | アクリロニトリルブタジエンスチレン |  | EWF |  |  | AGS-H5kN 5kN |  | 100 |  | DENT |  |  | 1 | 165 | スライド |  | 無 | 23 | 20 | [25 empty] | 射出成形 | 50 | 62.8 | 60 | 260
5368 | ABS | アクリロニトリルブタジエンスチレン |  | EWF |  |  | AGS-H5kN 5kN |  | 100 |  | DENT |  |  | 1 | 165 | スライド |  | 無 | 23 | 20 | [25 empty] | 射出成形 | 50 | 62.8 | 60 | 260
5369 | ABS | アクリロニトリルブタジエンスチレン |  | EWF |  |  | AGS-H5kN 5kN |  | 100 |  | DENT |  |  | 1 | 165 | スライド |  | 無 | 23 | 20 | [25 empty] | 射出成形 | 50 | 62.8 | 60 | 260
5370 | ABS | アクリロニトリルブタジエンスチレン |  | EWF |  |  | AGS-H5kN 5kN |  | 100 |  | DENT |  |  | 1 | 165 | スライド |  | 無 | 23 | 20 | [25 empty] | 射出成形 | 50 | 62.8 | 60 | 260
5371 | ABS | アクリロニトリルブタジエンスチレン |  | EWF |  |  | AGS-H5kN 5kN |  | 100 |  | DENT |  |  | 1 | 165 | スライド |  | 無 | 23 | 20 | [25 empty] | 射出成形 | 50 | 62.8 | 60 | 260
5372 | ABS | アクリロニトリルブタジエンスチレン |  | EWF |  |  | AGS-H5kN 5kN |  | 100 |  | DENT |  |  | 1 | 165 | スライド |  | 無 | 23 | 20 | [25 empty] | 射出成形 | 50 | 62.8 | 60 | 260
5373 | ABS | アクリロニトリルブタジエンスチレン |  | EWF |  |  | AGS-H5kN 5kN |  | 100 |  | DENT |  |  | 1 | 165 | スライド |  | 無 | 23 | 20 | [25 empty] | 射出成形 | 50 | 62.8 | 60 | 260
5374 | ABS | アクリロニトリルブタジエンスチレン |  | EWF |  |  | AGS-H5kN 5kN |  | 100 |  | DENT |  |  | 1 | 165 | スライド |  | 無 | 23 | 20 | [25 empty] | 射出成形 | 50 | 62.8 | 60 | 260
5375 | ABS | アクリロニトリルブタジエンスチレン |  | EWF |  |  | AGS-H5kN 5kN |  | 100 |  | DENT |  |  | 1 | 165 | スライド |  | 無 | 23 | 20 | [25 empty] | 射出成形 | 50 | 62.8 | 60 | 260
5376 | ABS | アクリロニトリルブタジエンスチレン |  | EWF |  |  | AGS-H5kN 5kN |  | 100 |  | DENT |  |  | 1 | 165 | スライド |  | 無 | 23 | 20 | [25 empty] | 射出成形 | 50 | 62.8 | 60 | 260
5377 | ABS | アクリロニトリルブタジエンスチレン |  | EWF |  |  | AGS-H5kN 5kN |  | 100 |  | DENT |  |  | 1 | 165 | スライド |  | 無 | 23 | 20 | [25 empty] | 射出成形 | 50 | 62.8 | 60 | 260
5378 | ABS | アクリロニトリルブタジエンスチレン |  | EWF |  |  | AGS-H5kN 5kN |  | 100 |  | DENT |  |  | 1 | 165 | スライド |  | 無 | 23 | 20 | [25 empty] | 射出成形 | 50 | 62.8 | 60 | 260
5379 | ABS | アクリロニトリルブタジエンスチレン |  | EWF |  |  | AGS-H5kN 5kN |  | 100 |  | DENT |  |  | 1 | 165 | スライド |  | 無 | 23 | 20 | [25 empty] | 射出成形 | 50 | 62.8 | 60 | 260
5380 | ABS | アクリロニトリルブタジエンスチレン |  | EWF |  |  | AGS-H5kN 5kN |  | 100 |  | DENT |  |  | 1 | 165 | スライド |  | 無 | 23 | 20 | [25 empty] | 射出成形 | 50 | 62.8 | 60 | 260
5381 | ABS | アクリロニトリルブタジエンスチレン |  | EWF |  |  | AGS-H5kN 5kN |  | 100 |  | DENT |  |  | 1 | 165 | スライド |  | 無 | 23 | 20 | [25 empty] | 射出成形 | 50 | 62.8 | 60 | 260
5382 | ABS | アクリロニトリルブタジエンスチレン |  | EWF |  |  | AGS-H5kN 5kN |  | 100 |  | DENT |  |  | 1 | 165 | スライド |  | 無 | 23 | 20 | [25 empty] | 射出成形 | 50 | 62.8 | 60 | 260
5383 | ABS | アクリロニトリルブタジエンスチレン |  | EWF |  |  | AGS-H5kN 5kN |  | 100 |  | DENT |  |  | 1 | 165 | スライド |  | 無 | 23 | 20 | [25 empty] | 射出成形 | 50 | 62.8 | 60 | 260
5384 | ABS | アクリロニトリルブタジエンスチレン |  | EWF |  |  | AGS-H5kN 5kN |  | 100 |  | DENT |  |  | 1 | 165 | スライド |  | 無 | 23 | 20 | [25 empty] | 射出成形 | 50 | 62.8 | 60 | 260
5385 | ABS | アクリロニトリルブタジエンスチレン |  | EWF |  |  | AGS-H5kN 5kN |  | 100 |  | DENT |  |  | 1 | 165 | スライド |  | 無 | 23 | 20 | [25 empty] | 射出成形 | 50 | 62.8 | 60 | 260
5386 | ABS | アクリロニトリルブタジエンスチレン |  | EWF |  |  | AGS-H5kN 5kN |  | 100 |  | DENT |  |  | 1 | 165 | スライド |  | 無 | 23 | 20 | [25 empty] | 射出成形 | 50 | 62.8 | 60 | 260
5387 | ABS | アクリロニトリルブタジエンスチレン |  | EWF |  |  | AGS-H5kN 5kN |  | 100 |  | DENT |  |  | 1 | 165 | スライド |  | 無 | 23 | 20 | [25 empty] | 射出成形 | 50 | 62.8 | 60 | 260
5388 | ABS | アクリロニトリルブタジエンスチレン |  | EWF |  |  | AGS-H5kN 5kN |  | 100 |  | DENT |  |  | 1 | 165 | スライド |  | 無 | 23 | 20 | [25 empty] | 射出成形 | 50 | 62.8 | 60 | 260
5389 | ABS | アクリロニトリルブタジエンスチレン |  | EWF |  |  | AGS-H5kN 5kN |  | 100 |  | DENT |  |  | 1 | 165 | スライド |  | 無 | 23 | 20 | [25 empty] | 射出成形 | 50 | 62.8 | 60 | 260
5390 | ABS | アクリロニトリルブタジエンスチレン |  | EWF |  |  | AGS-H5kN 5kN |  | 100 |  | DENT |  |  | 1 | 165 | スライド |  | 無 | 23 | 20 | [25 empty] | 射出成形 | 50 | 62.8 | 60 | 260
5391 | ABS | アクリロニトリルブタジエンスチレン |  | EWF |  |  | AGS-H5kN 5kN |  | 100 |  | DENT |  |  | 2 | 165 | スライド |  | 無 | 23 | 20 | [25 empty] | 射出成形 | 20 | 25.1 | 60 | 260
5392 | ABS | アクリロニトリルブタジエンスチレン |  | EWF |  |  | AGS-H5kN 5kN |  | 100 |  | DENT |  | 50.0 | 2 | 165 | スライド | 8.4 | 無 | 23 | 20 |  |  |  | 755 | 41.73 | 11.31 | 3.86 | 44.9 | [17 empty] | 射出成形 | 20 | 25.1 | 60 | 260
5393 | ABS | アクリロニトリルブタジエンスチレン |  | EWF |  |  | AGS-H5kN 5kN |  | 100 |  | DENT |  | 50.0 | 2 | 165 | スライド | 8.4 | 無 | 23 | 20 |  |  |  | 759 | 41.43 | 11.31 | 3.86 | 45.2 | [17 empty] | 射出成形 | 20 | 25.1 | 60 | 260
5394 | ABS | アクリロニトリルブタジエンスチレン |  | EWF |  |  | AGS-H5kN 5kN |  | 100 |  | DENT |  |  | 2 | 165 | スライド |  | 無 | 23 | 20 | [25 empty] | 射出成形 | 20 | 25.1 | 60 | 260
5395 | ABS | アクリロニトリルブタジエンスチレン |  | EWF |  |  | AGS-H5kN 5kN |  | 100 |  | DENT |  | 50.0 | 2 | 165 | スライド | 4.7 | 無 | 23 | 20 |  |  |  | 432 | 29.57 | 11.31 | 3.86 | 46.0 | [17 empty] | 射出成形 | 20 | 25.1 | 60 | 260
5396 | ABS | アクリロニトリルブタジエンスチレン |  | EWF |  |  | AGS-H5kN 5kN |  | 100 |  | DENT |  | 50.0 | 2 | 165 | スライド | 4.7 | 無 | 23 | 20 |  |  |  | 431 | 29.89 | 11.31 | 3.86 | 45.9 | [17 empty] | 射出成形 | 20 | 25.1 | 60 | 260
5397 | ABS | アクリロニトリルブタジエンスチレン |  | EWF |  |  | AGS-H5kN 5kN |  | 100 |  | DENT |  |  | 2 | 165 | スライド |  | 無 | 23 | 20 | [25 empty] | 射出成形 | 20 | 25.1 | 60 | 260
5398 | ABS | アクリロニトリルブタジエンスチレン |  | EWF |  |  | AGS-H5kN 5kN |  | 100 |  | DENT |  | 50.0 | 2 | 165 | スライド | 9.4 | 無 | 23 | 20 |  |  |  | 830 | 49.76 | 11.31 | 3.86 | 44.3 | [17 empty] | 射出成形 | 20 | 25.1 | 60 | 260
5399 | ABS | アクリロニトリルブタジエンスチレン |  | EWF |  |  | AGS-H5kN 5kN |  | 100 |  | DENT |  | 50.0 | 2 | 165 | スライド | 9.4 | 無 | 23 | 20 |  |  |  | 845 | 46.37 | 11.31 | 3.86 | 44.8 | [17 empty] | 射出成形 | 20 | 25.1 | 60 | 260
5400 | ABS | アクリロニトリルブタジエンスチレン |  | EWF |  |  | AGS-H5kN 5kN |  | 100 |  | DENT |  | 50.0 | 2 | 165 | スライド | 11.5 | 無 | 23 | 20 |  |  |  | 1018 | 52.91 | 11.31 | 3.86 | 44.3 | [17 empty] | 射出成形 | 20 | 25.1 | 60 | 260
5401 | ABS | アクリロニトリルブタジエンスチレン |  | EWF |  |  | AGS-H5kN 5kN |  | 100 |  | DENT |  | 50.0 | 2 | 165 | スライド | 11.8 | 無 | 23 | 20 |  |  |  | 1029 | 52.84 | 11.31 | 3.86 | 43.6 | [17 empty] | 射出成形 | 20 | 25.1 | 60 | 260
5402 | ABS | アクリロニトリルブタジエンスチレン |  | EWF |  |  | AGS-H5kN 5kN |  | 100 |  | DENT |  | 50.0 | 2 | 165 | スライド | 11.6 | 無 | 23 | 20 |  |  |  | 1055 | 58.37 | 11.31 | 3.86 | 45.4 | [17 empty] | 射出成形 | 20 | 25.1 | 60 | 260
5403 | ABS | アクリロニトリルブタジエンスチレン |  | EWF |  |  | AGS-H5kN 5kN |  | 100 |  | DENT |  | 50.0 | 2 | 165 | スライド | 10.9 | 無 | 23 | 20 |  |  |  | 1008 | 56.64 | 11.31 | 3.86 | 46.5 | [17 empty] | 射出成形 | 20 | 25.1 | 60 | 260
5404 | ABS | アクリロニトリルブタジエンスチレン |  | EWF |  |  | AGS-H5kN 5kN |  | 100 |  | DENT |  | 50.0 | 2 | 165 | スライド | 13.3 | 無 | 23 | 20 |  |  |  | 1184 | 59.81 | 11.31 | 3.86 | 44.5 | [17 empty] | 射出成形 | 20 | 25.1 | 60 | 260
5405 | ABS | アクリロニトリルブタジエンスチレン |  | EWF |  |  | AGS-H5kN 5kN |  | 100 |  | DENT |  | 50.0 | 2 | 165 | スライド | 13.3 | 無 | 23 | 20 |  |  |  | 1195 | 63.57 | 11.31 | 3.86 | 44.9 | [17 empty] | 射出成形 | 20 | 25.1 | 60 | 260
5406 | ABS | アクリロニトリルブタジエンスチレン |  | EWF |  |  | AGS-H5kN 5kN |  | 100 |  | DENT |  |  | 2 | 165 | スライド |  | 無 | 23 | 20 | [25 empty] | 射出成形 | 20 | 25.1 | 60 | 260
5407 | ABS | アクリロニトリルブタジエンスチレン |  | EWF |  |  | AGS-H5kN 5kN |  | 100 |  | DENT |  | 50.0 | 2 | 165 | スライド | 13.6 | 無 | 23 | 20 |  |  |  | 1196 | 62.66 | 11.31 | 3.86 | 44.1 | [17 empty] | 射出成形 | 20 | 25.1 | 60 | 260
5408 | ABS | アクリロニトリルブタジエンスチレン |  | EWF |  |  | AGS-H5kN 5kN |  | 100 |  | DENT |  | 50.0 | 2 | 165 | スライド | 13.4 | 無 | 23 | 20 |  |  |  | 1204 | 62.88 | 11.31 | 3.86 | 45.1 | [17 empty] | 射出成形 | 20 | 25.1 | 60 | 260
5409 | ABS | アクリロニトリルブタジエンスチレン |  | EWF |  |  | AGS-H5kN 5kN |  | 100 |  | DENT |  | 48.6 | 2 | 165 | スライド | 8.3 | 無 | 23 | 20 |  |  |  | 766 | 42.82 | 11.31 | 3.86 | 46.0 | [17 empty] | 射出成形 | 20 | 25.1 | 60 | 260
5410 | ABS | アクリロニトリルブタジエンスチレン |  | EWF |  |  | AGS-H5kN 5kN |  | 100 |  | DENT |  | 50.0 | 2 | 165 | スライド | 15.5 | 無 | 23 | 20 |  |  |  | 1383 | 72.31 | 11.31 | 3.86 | 44.7 | [17 empty] | 射出成形 | 20 | 25.1 | 60 | 260
5411 | ABS | アクリロニトリルブタジエンスチレン |  | EWF |  |  | AGS-H5kN 5kN |  | 100 |  | DENT |  | 48.6 | 2 | 165 | スライド | 8.3 | 無 | 23 | 20 |  |  |  | 749 | 43.67 | 11.31 | 3.86 | 45.1 | [17 empty] | 射出成形 | 20 | 25.1 | 60 | 260
5412 | ABS | アクリロニトリルブタジエンスチレン |  | EWF |  |  | AGS-H5kN 5kN |  | 100 |  | DENT |  | 48.6 | 2 | 165 | スライド | 8.2 | 無 | 23 | 20 |  |  |  | 742 | 44.09 | 11.31 | 3.86 | 45.2 | [17 empty] | 射出成形 | 20 | 25.1 | 60 | 260
5413 | ABS | アクリロニトリルブタジエンスチレン |  | EWF |  |  | AGS-H5kN 5kN |  | 100 |  | DENT |  |  | 2 | 165 | スライド |  | 無 | 23 | 20 | [25 empty] | 射出成形 | 20 | 25.1 | 60 | 260
5414 | ABS | アクリロニトリルブタジエンスチレン |  | EWF |  |  | AGS-H5kN 5kN |  | 100 |  | DENT |  | 48.6 | 2 | 165 | スライド | 8.4 | 無 | 23 | 20 |  |  |  | 771 | 46.29 | 11.31 | 3.86 | 46.2 | [17 empty] | 射出成形 | 20 | 25.1 | 60 | 260
5415 | ABS | アクリロニトリルブタジエンスチレン |  | EWF |  |  | AGS-H5kN 5kN |  | 100 |  | DENT |  |  | 2 | 165 | スライド |  | 無 | 23 | 20 | [25 empty] | 射出成形 | 20 | 25.1 | 60 | 260
5416 | ABS | アクリロニトリルブタジエンスチレン |  | EWF |  |  | AGS-H5kN 5kN |  | 100 |  | DENT |  | 50.0 | 2 | 165 | スライド | 15.5 | 無 | 23 | 20 |  |  |  | 1381 | 71.29 | 11.31 | 3.86 | 44.5 | [17 empty] | 射出成形 | 20 | 25.1 | 60 | 260
5417 | ABS | アクリロニトリルブタジエンスチレン |  | EWF |  |  | AGS-H5kN 5kN |  | 100 |  | DENT |  | 50.0 | 2 | 165 | スライド | 15.5 | 無 | 23 | 20 |  |  |  | 1379 | 71.40 | 11.31 | 3.86 | 44.4 | [17 empty] | 射出成形 | 20 | 25.1 | 60 | 260
5418 | ABS | アクリロニトリルブタジエンスチレン |  | EWF |  |  | AGS-H5kN 5kN |  | 100 |  | DENT |  | 50.0 | 2 | 165 | スライド | 15.6 | 無 | 23 | 20 |  |  |  | 1362 | 72.60 | 11.31 | 3.86 | 43.7 | [17 empty] | 射出成形 | 20 | 25.1 | 60 | 260
5419 | ABS | アクリロニトリルブタジエンスチレン |  | EWF |  |  | AGS-H5kN 5kN |  | 100 |  | DENT |  | 50.0 | 2 | 165 | スライド | 6.6 | 無 | 23 | 20 |  |  |  | 605 | 35.38 | 11.31 | 3.86 | 45.8 | [17 empty] | 射出成形 | 20 | 25.1 | 60 | 260
5420 | ABS | アクリロニトリルブタジエンスチレン |  | EWF |  |  | AGS-H5kN 5kN |  | 100 |  | DENT |  | 50.0 | 2 | 165 | スライド | 6.5 | 無 | 23 | 20 |  |  |  | 586 | 37.55 | 11.31 | 3.86 | 44.9 | [17 empty] | 射出成形 | 20 | 25.1 | 60 | 260
5421 | ABS | アクリロニトリルブタジエンスチレン |  | EWF |  |  | AGS-H5kN 5kN |  | 100 |  | DENT |  | 50.1 | 3 | 165 | スライド | 8.8 | 無 | 23 | 20 |  |  |  | 1154 | 42.48 | 13.34 | 3.12 | 44.0 | [17 empty] | 射出成形 | 20 | 25.1 | 60 | 260
5422 | ABS | アクリロニトリルブタジエンスチレン |  | EWF |  |  | AGS-H5kN 5kN |  | 100 |  | DENT |  | 50.1 | 3 | 165 | スライド | 8.9 | 無 | 23 | 20 |  |  |  | 1193 | 47.59 | 13.34 | 3.12 | 44.8 | [17 empty] | 射出成形 | 20 | 25.1 | 60 | 260
5423 | ABS | アクリロニトリルブタジエンスチレン |  | EWF |  |  | AGS-H5kN 5kN |  | 100 |  | DENT |  | 50.1 | 3 | 165 | スライド | 8.7 | 無 | 23 | 20 |  |  |  | 1116 | 39.73 | 13.34 | 3.12 | 42.8 | [17 empty] | 射出成形 | 20 | 25.1 | 60 | 260
5424 | ABS | アクリロニトリルブタジエンスチレン |  | EWF |  |  | AGS-H5kN 5kN |  | 100 |  | DENT |  | 50.1 | 3 | 165 | スライド | 8.5 | 無 | 23 | 20 |  |  |  | 1093 | 40.98 | 13.34 | 3.12 | 42.9 | [17 empty] | 射出成形 | 20 | 25.1 | 60 | 260
5425 | ABS | アクリロニトリルブタジエンスチレン |  | EWF |  |  | AGS-H5kN 5kN |  | 100 |  | DENT |  | 50.1 | 3 | 165 | スライド | 9.4 | 無 | 23 | 20 |  |  |  | 1197 | 41.91 | 13.34 | 3.12 | 42.3 | [17 empty] | 射出成形 | 20 | 25.1 | 60 | 260
5426 | ABS | アクリロニトリルブタジエンスチレン |  | EWF |  |  | AGS-H5kN 5kN |  | 100 |  | DENT |  | 50.1 | 3 | 165 | スライド | 9.4 | 無 | 23 | 20 |  |  |  | 1190 | 41.85 | 13.34 | 3.12 | 42.3 | [17 empty] | 射出成形 | 20 | 25.1 | 60 | 260
5427 | ABS | アクリロニトリルブタジエンスチレン |  | EWF |  |  | AGS-H5kN 5kN |  | 100 |  | DENT |  | 50.1 | 3 | 165 | スライド | 9.5 | 無 | 23 | 20 |  |  |  | 1215 | 43.70 | 13.34 | 3.12 | 42.9 | [17 empty] | 射出成形 | 20 | 25.1 | 60 | 260
5428 | ABS | アクリロニトリルブタジエンスチレン |  | EWF |  |  | AGS-H5kN 5kN |  | 100 |  | DENT |  | 50.1 | 3 | 165 | スライド | 9.6 | 無 | 23 | 20 |  |  |  | 1198 | 41.29 | 13.34 | 3.12 | 41.8 | [17 empty] | 射出成形 | 20 | 25.1 | 60 | 260
5429 | ABS | アクリロニトリルブタジエンスチレン |  | EWF |  |  | AGS-H5kN 5kN |  | 100 |  | DENT |  | 50.1 | 3 | 165 | スライド | 10.4 | 無 | 23 | 20 |  |  |  | 1322 | 45.87 | 13.34 | 3.12 | 42.4 | [17 empty] | 射出成形 | 20 | 25.1 | 60 | 260
5430 | ABS | アクリロニトリルブタジエンスチレン |  | EWF |  |  | AGS-H5kN 5kN |  | 100 |  | DENT |  | 50.1 | 3 | 165 | スライド | 10.4 | 無 | 23 | 20 |  |  |  | 1307 | 45.28 | 13.34 | 3.12 | 41.8 | [17 empty] | 射出成形 | 20 | 25.1 | 60 | 260
5431 | ABS | アクリロニトリルブタジエンスチレン |  | EWF |  |  | AGS-H5kN 5kN |  | 100 |  | DENT |  | 50.1 | 3 | 165 | スライド | 10.5 | 無 | 23 | 20 |  |  |  | 1319 | 46.25 | 13.34 | 3.12 | 41.9 | [17 empty] | 射出成形 | 20 | 25.1 | 60 | 260
5432 | ABS | アクリロニトリルブタジエンスチレン |  | EWF |  |  | AGS-H5kN 5kN |  | 100 |  | DENT |  | 50.1 | 3 | 165 | スライド | 10.2 | 無 | 23 | 20 |  |  |  | 1274 | 43.85 | 13.34 | 3.12 | 41.5 | [17 empty] | 射出成形 | 20 | 25.1 | 60 | 260
5433 | ABS | アクリロニトリルブタジエンスチレン |  | EWF |  |  | AGS-H5kN 5kN |  | 100 |  | DENT |  | 50.1 | 3 | 165 | スライド | 11.3 | 無 | 23 | 20 |  |  |  | 1411 | 47.02 | 13.34 | 3.12 | 41.8 | [17 empty] | 射出成形 | 20 | 25.1 | 60 | 260
5434 | ABS | アクリロニトリルブタジエンスチレン |  | EWF |  |  | AGS-H5kN 5kN |  | 100 |  | DENT |  | 50.1 | 3 | 165 | スライド | 11.5 | 無 | 23 | 20 |  |  |  | 1419 | 48.05 | 13.34 | 3.12 | 41.2 | [17 empty] | 射出成形 | 20 | 25.1 | 60 | 260
5435 | ABS | アクリロニトリルブタジエンスチレン |  | EWF |  |  | AGS-H5kN 5kN |  | 100 |  | DENT |  | 50.1 | 3 | 165 | スライド | 11.7 | 無 | 23 | 20 |  |  |  | 1416 | 46.29 | 13.34 | 3.12 | 40.5 | [17 empty] | 射出成形 | 20 | 25.1 | 60 | 260
5436 | ABS | アクリロニトリルブタジエンスチレン |  | EWF |  |  | AGS-H5kN 5kN |  | 100 |  | DENT |  | 50.1 | 3 | 165 | スライド | 11.2 | 無 | 23 | 20 |  |  |  | 1399 | 47.51 | 13.34 | 3.12 | 41.5 | [17 empty] | 射出成形 | 20 | 25.1 | 60 | 260
5437 | ABS | アクリロニトリルブタジエンスチレン |  | EWF |  |  | AGS-H5kN 5kN |  | 100 |  | DENT |  | 50.1 | 3 | 165 | スライド | 12.7 | 無 | 23 | 20 |  |  |  | 1539 | 49.41 | 13.34 | 3.12 | 40.6 | [17 empty] | 射出成形 | 20 | 25.1 | 60 | 260
5438 | ABS | アクリロニトリルブタジエンスチレン |  | EWF |  |  | AGS-H5kN 5kN |  | 100 |  | DENT |  | 50.1 | 3 | 165 | スライド | 12.3 | 無 | 23 | 20 |  |  |  | 1518 | 49.90 | 13.34 | 3.12 | 41.3 | [17 empty] | 射出成形 | 20 | 25.1 | 60 | 260
5439 | ABS | アクリロニトリルブタジエンスチレン |  | EWF |  |  | AGS-H5kN 5kN |  | 100 |  | DENT |  | 50.1 | 3 | 165 | スライド | 12.2 | 無 | 23 | 20 |  |  |  | 1524 | 50.72 | 13.34 | 3.12 | 41.6 | [17 empty] | 射出成形 | 20 | 25.1 | 60 | 260
5440 | ABS | アクリロニトリルブタジエンスチレン |  | EWF |  |  | AGS-H5kN 5kN |  | 100 |  | DENT |  | 50.1 | 3 | 165 | スライド | 12.6 | 無 | 23 | 20 |  |  |  | 1558 | 50.88 | 13.34 | 3.12 | 41.1 | [17 empty] | 射出成形 | 20 | 25.1 | 60 | 260
5441 | ABS | アクリロニトリルブタジエンスチレン |  | EWF |  |  | AGS-H5kN 5kN |  | 100 |  | DENT |  |  | 3 | 165 | スライド |  | 無 | 23 | 20 | [25 empty] | 射出成形 | 20 | 25.1 | 60 | 260
5442 | ABS | アクリロニトリルブタジエンスチレン |  | EWF |  |  | AGS-H5kN 5kN |  | 100 |  | DENT |  |  | 3 | 165 | スライド |  | 無 | 23 | 20 | [25 empty] | 射出成形 | 20 | 25.1 | 60 | 260
5443 | ABS | アクリロニトリルブタジエンスチレン |  | EWF |  |  | AGS-H5kN 5kN |  | 100 |  | DENT |  | 50.1 | 3 | 165 | スライド | 13.7 | 無 | 23 | 20 |  |  |  | 1690 | 55.12 | 13.34 | 3.12 | 41.3 | [17 empty] | 射出成形 | 20 | 25.1 | 60 | 260
5444 | ABS | アクリロニトリルブタジエンスチレン |  | EWF |  |  | AGS-H5kN 5kN |  | 100 |  | DENT |  | 50.1 | 3 | 165 | スライド | 13.5 | 無 | 23 | 20 |  |  |  | 1713 | 58.47 | 13.34 | 3.12 | 42.3 | [17 empty] | 射出成形 | 20 | 25.1 | 60 | 260
5445 | ABS | アクリロニトリルブタジエンスチレン |  | EWF |  |  | AGS-H5kN 5kN |  | 100 |  | DENT |  | 50.1 | 3 | 165 | スライド | 13.3 | 無 | 23 | 20 |  |  |  | 1687 | 56.43 | 13.34 | 3.12 | 42.4 | [17 empty] | 射出成形 | 20 | 25.1 | 60 | 260
5446 | ABS | アクリロニトリルブタジエンスチレン |  | EWF |  |  | AGS-H5kN 5kN |  | 100 |  | DENT |  | 50.1 | 3 | 165 | スライド | 13.7 | 無 | 23 | 20 |  |  |  | 1737 | 58.78 | 13.34 | 3.12 | 42.4 | [17 empty] | 射出成形 | 20 | 25.1 | 60 | 260
5447 | ABS | アクリロニトリルブタジエンスチレン |  | EWF |  |  | AGS-H5kN 5kN |  | 100 |  | DENT |  | 50.1 | 3 | 165 | スライド | 14.6 | 無 | 23 | 20 |  |  |  | 1832 | 60.03 | 13.34 | 3.12 | 41.8 | [17 empty] | 射出成形 | 20 | 25.1 | 60 | 260
5448 | ABS | アクリロニトリルブタジエンスチレン |  | EWF |  |  | AGS-H5kN 5kN |  | 100 |  | DENT |  | 50.1 | 3 | 165 | スライド | 14.6 | 無 | 23 | 20 |  |  |  | 1844 | 61.26 | 13.34 | 3.12 | 42.0 | [17 empty] | 射出成形 | 20 | 25.1 | 60 | 260
5449 | ABS | アクリロニトリルブタジエンスチレン |  | EWF |  |  | AGS-H5kN 5kN |  | 100 |  | DENT |  |  | 3 | 165 | スライド |  | 無 | 23 | 20 | [25 empty] | 射出成形 | 20 | 25.1 | 60 | 260
5450 | ABS | アクリロニトリルブタジエンスチレン |  | EWF |  |  | AGS-H5kN 5kN |  | 100 |  | DENT |  |  | 3 | 165 | スライド |  | 無 | 23 | 20 | [25 empty] | 射出成形 | 20 | 25.1 | 60 | 260
5451 | ABS | アクリロニトリルブタジエンスチレン |  | EWF |  |  | AL50 1kN |  | 100 |  | DENT |  | 50.3 | 1 | 165 | タッピング | 11.8 | 無 | 23 | 20 |  |  |  | 621 | 47.61 | 9.30 | 3.92 | 48.8 | [17 empty] | 射出成形 | 50 | 62.8 | 60 | 260
5452 | ABS | アクリロニトリルブタジエンスチレン |  | EWF |  |  | AL50 1kN |  | 100 |  | DENT |  | 50.2 | 1 | 165 | タッピング | 7.2 | 無 | 23 | 20 |  |  |  | 371 | 32.90 | 9.30 | 3.92 | 47.7 | [17 empty] | 射出成形 | 50 | 62.8 | 60 | 260
5453 | ABS | アクリロニトリルブタジエンスチレン |  | EWF |  |  | AL50 1kN |  | 100 |  | DENT |  | 50.2 | 1 | 165 | タッピング | 5.9 | 無 | 23 | 20 |  |  |  | 295 | 23.59 | 9.30 | 3.92 | 45.2 | [17 empty] | 射出成形 | 50 | 62.8 | 60 | 260
5454 | ABS | アクリロニトリルブタジエンスチレン |  | EWF |  |  | AL50 1kN |  | 100 |  | DENT |  | 50.2 | 1 | 165 | タッピング | 6.5 | 無 | 23 | 20 |  |  |  | 318 | 25.57 | 9.30 | 3.92 | 44.7 | [17 empty] | 射出成形 | 50 | 62.8 | 60 | 260
5455 | ABS | アクリロニトリルブタジエンスチレン |  | EWF |  |  | AL50 1kN |  | 100 |  | DENT |  | 50.2 | 1 | 165 | タッピング | 10.4 | 無 | 23 | 20 |  |  |  | 548 | 53.26 | 9.30 | 3.92 | 47.8 | [17 empty] | 射出成形 | 50 | 62.8 | 60 | 260
5456 | ABS | アクリロニトリルブタジエンスチレン |  | EWF |  |  | AL50 1kN |  | 100 |  | DENT |  | 50.2 | 1 | 165 | タッピング | 10.5 | 無 | 23 | 20 |  |  |  | 584 | 54.36 | 9.30 | 3.92 | 50.8 | [17 empty] | 射出成形 | 50 | 62.8 | 60 | 260
5457 | ABS | アクリロニトリルブタジエンスチレン |  | EWF |  |  | AL50 1kN |  | 100 |  | DENT |  | 50.2 | 1 | 165 | タッピング | 9.7 | 無 | 23 | 20 |  |  |  | 548 | 41.66 | 9.30 | 3.92 | 51.3 | [17 empty] | 射出成形 | 50 | 62.8 | 60 | 260
5458 | ABS | アクリロニトリルブタジエンスチレン |  | EWF |  |  | AL50 1kN |  | 100 |  | DENT |  | 50.2 | 1 | 165 | タッピング | 8.5 | 無 | 23 | 20 |  |  |  | 467 | 49.32 | 9.30 | 3.92 | 50.3 | [17 empty] | 射出成形 | 50 | 62.8 | 60 | 260
5459 | ABS | アクリロニトリルブタジエンスチレン |  | EWF |  |  | AL50 1kN |  | 100 |  | DENT |  | 50.2 | 1 | 165 | タッピング | 10.2 | 無 | 23 | 20 |  |  |  | 566 | 61.51 | 9.30 | 3.92 | 50.3 | [17 empty] | 射出成形 | 50 | 62.8 | 60 | 260
5460 | ABS | アクリロニトリルブタジエンスチレン |  | EWF |  |  | AL50 1kN |  | 100 |  | DENT |  | 50.2 | 1 | 165 | タッピング | 11.1 | 無 | 23 | 20 |  |  |  | 599 | 50.64 | 9.30 | 3.92 | 49.4 | [17 empty] | 射出成形 | 50 | 62.8 | 60 | 260
5461 | ABS | アクリロニトリルブタジエンスチレン |  | EWF |  |  | AL50 1kN |  | 100 |  | DENT |  | 50.2 | 1 | 165 | タッピング | 10.2 | 無 | 23 | 20 |  |  |  | 516 | 53.46 | 9.30 | 3.92 | 46.4 | [17 empty] | 射出成形 | 50 | 62.8 | 60 | 260
5462 | ABS | アクリロニトリルブタジエンスチレン |  | EWF |  |  | AL50 1kN |  | 100 |  | DENT |  | 50.2 | 1 | 165 | タッピング | 12.6 | 無 | 23 | 20 |  |  |  | 673 | 61.95 | 9.30 | 3.92 | 49.1 | [17 empty] | 射出成形 | 50 | 62.8 | 60 | 260
5463 | ABS | アクリロニトリルブタジエンスチレン |  | EWF |  |  | AL50 1kN |  | 100 |  | DENT |  | 50.2 | 1 | 165 | タッピング | 12.3 | 無 | 23 | 20 |  |  |  | 660 | 57.88 | 9.30 | 3.92 | 49.1 | [17 empty] | 射出成形 | 50 | 62.8 | 60 | 260
5464 | ABS | アクリロニトリルブタジエンスチレン |  | EWF |  |  | AL50 1kN |  | 100 |  | DENT |  | 50.2 | 1 | 165 | タッピング | 10.7 | 無 | 23 | 20 |  |  |  | 561 | 55.69 | 9.30 | 3.92 | 48.1 | [17 empty] | 射出成形 | 50 | 62.8 | 60 | 260
5465 | ABS | アクリロニトリルブタジエンスチレン |  | EWF |  |  | AL50 1kN |  | 100 |  | DENT |  | 50.2 | 1 | 165 | タッピング | 9.0 | 無 | 23 | 20 |  |  |  | 532 | 45.43 | 9.30 | 3.92 | 54.3 | [17 empty] | 射出成形 | 50 | 62.8 | 60 | 260
5466 | ABS | アクリロニトリルブタジエンスチレン |  | EWF |  |  | AL50 1kN |  | 100 |  | DENT |  | 50.2 | 1 | 165 | タッピング | 14.4 | 無 | 23 | 20 |  |  |  | 800 | 55.52 | 9.30 | 3.92 | 51.6 | [17 empty] | 射出成形 | 50 | 62.8 | 60 | 260
5467 | ABS | アクリロニトリルブタジエンスチレン |  | EWF |  |  | AL50 1kN |  | 100 |  | DENT |  | 50.2 | 1 | 165 | タッピング | 5.6 | 無 | 23 | 20 |  |  |  | 279 | 26.25 | 9.30 | 3.92 | 46.1 | [17 empty] | 射出成形 | 50 | 62.8 | 60 | 260
5468 | ABS | アクリロニトリルブタジエンスチレン |  | EWF |  |  | AL50 1kN |  | 100 |  | DENT |  | 50.2 | 1 | 165 | タッピング | 10.2 | 無 | 23 | 20 |  |  |  | 548 | 50.89 | 9.30 | 3.92 | 49.8 | [17 empty] | 射出成形 | 50 | 62.8 | 60 | 260
5469 | ABS | アクリロニトリルブタジエンスチレン |  | EWF |  |  | AL50 1kN |  | 100 |  | DENT |  | 50.2 | 1 | 165 | タッピング | 9.9 | 無 | 23 | 20 |  |  |  | 512 | 64.18 | 9.30 | 3.92 | 47.6 | [17 empty] | 射出成形 | 50 | 62.8 | 60 | 260
5470 | ABS | アクリロニトリルブタジエンスチレン |  | EWF |  |  | AL50 1kN |  | 100 |  | DENT |  | 50.2 | 1 | 165 | タッピング | 13.6 | 無 | 23 | 20 |  |  |  | 751 | 62.48 | 9.30 | 3.92 | 50.5 | [17 empty] | 射出成形 | 50 | 62.8 | 60 | 260
5471 | ABS | アクリロニトリルブタジエンスチレン |  | EWF |  |  | AL50 1kN |  | 100 |  | DENT |  | 50.2 | 1 | 165 | タッピング | 6.3 | 無 | 23 | 20 |  |  |  | 315 | 42.65 | 9.30 | 3.92 | 46.1 | [17 empty] | 射出成形 | 50 | 62.8 | 60 | 260
5472 | ABS | アクリロニトリルブタジエンスチレン |  | EWF |  |  | AL50 1kN |  | 100 |  | DENT |  | 50.2 | 1 | 165 | タッピング | 8.8 | 無 | 23 | 20 |  |  |  | 452 | 39.96 | 9.30 | 3.92 | 47.8 | [17 empty] | 射出成形 | 50 | 62.8 | 60 | 260
5473 | ABS | アクリロニトリルブタジエンスチレン |  | EWF |  |  | AL50 1kN |  | 100 |  | DENT |  | 50.2 | 1 | 165 | タッピング | 11.6 | 無 | 23 | 20 |  |  |  | 653 | 52.95 | 9.30 | 3.92 | 52.1 | [17 empty] | 射出成形 | 50 | 62.8 | 60 | 260
5474 | ABS | アクリロニトリルブタジエンスチレン |  | EWF |  |  | AL50 1kN |  | 100 |  | DENT |  | 50.2 | 1 | 165 | タッピング | 11.7 | 無 | 23 | 20 |  |  |  | 658 | 56.09 | 9.30 | 3.92 | 52.1 | [17 empty] | 射出成形 | 50 | 62.8 | 60 | 260
5475 | ABS | アクリロニトリルブタジエンスチレン |  | EWF |  |  | AL50 1kN |  | 100 |  | DENT |  | 50.2 | 1 | 165 | タッピング | 14.2 | 無 | 23 | 20 |  |  |  | 806 | 56.00 | 9.30 | 3.92 | 51.9 | [17 empty] | 射出成形 | 50 | 62.8 | 60 | 260
5476 | ABS | アクリロニトリルブタジエンスチレン |  | EWF |  |  | AL50 1kN |  | 100 |  | DENT |  | 50.2 | 1 | 165 | タッピング | 6.8 | 無 | 23 | 20 |  |  |  | 368 | 30.36 | 9.30 | 3.92 | 48.9 | [17 empty] | 射出成形 | 50 | 62.8 | 60 | 260
5477 | ABS | アクリロニトリルブタジエンスチレン |  | EWF |  |  | AL50 1kN |  | 100 |  | DENT |  | 50.2 | 1 | 165 | タッピング | 12.9 | 無 | 23 | 20 |  |  |  | 720 | 69.04 | 9.30 | 3.92 | 51.3 | [17 empty] | 射出成形 | 50 | 62.8 | 60 | 260
5478 | ABS | アクリロニトリルブタジエンスチレン |  | EWF |  |  | AL50 1kN |  | 100 |  | DENT |  | 50.2 | 1 | 165 | タッピング | 9.5 | 無 | 23 | 20 |  |  |  | 509 | 46.89 | 9.30 | 3.92 | 49.0 | [17 empty] | 射出成形 | 50 | 62.8 | 60 | 260
5479 | ABS | アクリロニトリルブタジエンスチレン |  | EWF |  |  | AL50 1kN |  | 100 |  | DENT |  | 50.2 | 1 | 165 | タッピング | 13.9 | 無 | 23 | 20 |  |  |  | 775 | 58.34 | 9.30 | 3.92 | 51.2 | [17 empty] | 射出成形 | 50 | 62.8 | 60 | 260
5480 | ABS | アクリロニトリルブタジエンスチレン |  | EWF |  |  | AL50 1kN |  | 100 |  | DENT |  | 50.2 | 1 | 165 | タッピング | 7.0 | 無 | 23 | 20 |  |  |  | 355 | 39.23 | 9.30 | 3.92 | 46.6 | [17 empty] | 射出成形 | 50 | 62.8 | 60 | 260
5481 | ABS | アクリロニトリルブタジエンスチレン |  | EWF |  |  | AL50 1kN |  | 100 |  | DENT |  | 50.3 | 1 | 165 | タッピング | 4.5 | 無 | 23 | 20 | [25 empty] | 射出成形 | 50 | 62.8 | 60 | 260
5482 | ABS | アクリロニトリルブタジエンスチレン |  | EWF |  |  | AL50 1kN |  | 100 |  | DENT |  | 50.2 | 1 | 165 | タッピング | 3.4 | 無 | 23 | 20 | [25 empty] | 射出成形 | 50 | 62.8 | 60 | 260
5483 | ABS | アクリロニトリルブタジエンスチレン |  | EWF |  |  | AL50 1kN |  | 100 |  | DENT |  | 50.2 | 1 | 165 | タッピング | 5.1 | 無 | 23 | 20 |  |  |  | 364 | 47.17 | 30.26 | 2.86 | 65.0 | [17 empty] | 射出成形 | 50 | 62.8 | 60 | 260
5484 | ABS | アクリロニトリルブタジエンスチレン |  | EWF |  |  | AL50 1kN |  | 100 |  | DENT |  | 50.2 | 1 | 165 | タッピング | 5.8 | 無 | 23 | 20 |  |  |  | 391 | 44.20 | 30.26 | 2.86 | 61.4 | [17 empty] | 射出成形 | 50 | 62.8 | 60 | 260
5485 | ABS | アクリロニトリルブタジエンスチレン |  | EWF |  |  | AL50 1kN |  | 100 |  | DENT |  | 50.2 | 1 | 165 | タッピング | 6.9 | 無 | 23 | 20 |  |  |  | 458 | 51.64 | 30.26 | 2.86 | 60.5 | [17 empty] | 射出成形 | 50 | 62.8 | 60 | 260
5486 | ABS | アクリロニトリルブタジエンスチレン |  | EWF |  |  | AL50 1kN |  | 100 |  | DENT |  | 50.2 | 1 | 165 | タッピング | 8.0 | 無 | 23 | 20 | [25 empty] | 射出成形 | 50 | 62.8 | 60 | 260
5487 | ABS | アクリロニトリルブタジエンスチレン |  | EWF |  |  | AL50 1kN |  | 100 |  | DENT |  | 50.2 | 1 | 165 | タッピング | 9.3 | 無 | 23 | 20 | [25 empty] | 射出成形 | 50 | 62.8 | 60 | 260
5488 | ABS | アクリロニトリルブタジエンスチレン |  | EWF |  |  | AL50 1kN |  | 100 |  | DENT |  | 50.2 | 1 | 165 | タッピング | 10.4 | 無 | 23 | 20 |  |  |  | 656 | 63.04 | 30.26 | 2.86 | 57.7 | [17 empty] | 射出成形 | 50 | 62.8 | 60 | 260
5489 | ABS | アクリロニトリルブタジエンスチレン |  | EWF |  |  | AL50 1kN |  | 100 |  | DENT |  | 50.2 | 1 | 165 | タッピング | 11.5 | 無 | 23 | 20 |  |  |  | 724 | 63.94 | 30.26 | 2.86 | 57.4 | [17 empty] | 射出成形 | 50 | 62.8 | 60 | 260
5490 | ABS | アクリロニトリルブタジエンスチレン |  | EWF |  |  | AL50 1kN |  | 100 |  | DENT |  | 50.2 | 1 | 165 | タッピング | 12.4 | 無 | 23 | 20 |  |  |  | 779 | 69.15 | 30.26 | 2.86 | 57.8 | [17 empty] | 射出成形 | 50 | 62.8 | 60 | 260
5491 | ABS | アクリロニトリルブタジエンスチレン |  | EWF |  |  | AL50 1kN |  | 100 |  | DENT |  | 50.2 | 1 | 165 | タッピング | 13.2 | 無 | 23 | 20 |  |  |  | 834 | 66.43 | 30.26 | 2.86 | 57.7 | [17 empty] | 射出成形 | 50 | 62.8 | 60 | 260
5492 | ABS | アクリロニトリルブタジエンスチレン |  | EWF |  |  | AL50 1kN |  | 100 |  | DENT |  | 50.2 | 1 | 165 | タッピング | 4.7 | 無 | 23 | 20 |  |  |  | 313 | 38.89 | 30.26 | 2.86 | 61.1 | [17 empty] | 射出成形 | 50 | 62.8 | 60 | 260
5493 | ABS | アクリロニトリルブタジエンスチレン |  | EWF |  |  | AL50 1kN |  | 100 |  | DENT |  | 50.2 | 1 | 165 | タッピング | 4.6 | 無 | 23 | 20 |  |  |  | 314 | 41.98 | 30.26 | 2.86 | 63.4 | [17 empty] | 射出成形 | 50 | 62.8 | 60 | 260
5494 | ABS | アクリロニトリルブタジエンスチレン |  | EWF |  |  | AL50 1kN |  | 100 |  | DENT |  | 50.2 | 1 | 165 | タッピング | 5.1 | 無 | 23 | 20 |  |  |  | 351 | 44.74 | 30.26 | 2.86 | 63.5 | [17 empty] | 射出成形 | 50 | 62.8 | 60 | 260
5495 | ABS | アクリロニトリルブタジエンスチレン |  | EWF |  |  | AL50 1kN |  | 100 |  | DENT |  | 50.2 | 1 | 165 | タッピング | 5.1 | 無 | 23 | 20 |  |  |  | 370 | 47.79 | 30.26 | 2.86 | 66.3 | [17 empty] | 射出成形 | 50 | 62.8 | 60 | 260
5496 | ABS | アクリロニトリルブタジエンスチレン |  | EWF |  |  | AL50 1kN |  | 100 |  | DENT |  | 50.2 | 1 | 165 | タッピング | 6.5 | 無 | 23 | 20 |  |  |  | 437 | 45.52 | 30.26 | 2.86 | 62.6 | [17 empty] | 射出成形 | 50 | 62.8 | 60 | 260
5497 | ABS | アクリロニトリルブタジエンスチレン |  | EWF |  |  | AL50 1kN |  | 100 |  | DENT |  | 50.2 | 1 | 165 | タッピング | 6.0 | 無 | 23 | 20 |  |  |  | 419 | 47.77 | 30.26 | 2.86 | 64.5 | [17 empty] | 射出成形 | 50 | 62.8 | 60 | 260
5498 | ABS | アクリロニトリルブタジエンスチレン |  | EWF |  |  | AL50 1kN |  | 100 |  | DENT |  | 50.2 | 1 | 165 | タッピング | 7.1 | 無 | 23 | 20 |  |  |  | 488 | 51.31 | 30.26 | 2.86 | 63.8 | [17 empty] | 射出成形 | 50 | 62.8 | 60 | 260
5499 | ABS | アクリロニトリルブタジエンスチレン |  | EWF |  |  | AL50 1kN |  | 100 |  | DENT |  | 50.2 | 1 | 165 | タッピング | 7.4 | 無 | 23 | 20 |  |  |  | 496 | 49.30 | 30.26 | 2.86 | 61.8 | [17 empty] | 射出成形 | 50 | 62.8 | 60 | 260
5500 | ABS | アクリロニトリルブタジエンスチレン |  | EWF |  |  | AL50 1kN |  | 100 |  | DENT |  | 50.2 | 1 | 165 | タッピング | 8.2 | 無 | 23 | 20 |  |  |  | 552 | 52.77 | 30.26 | 2.86 | 62.1 | [17 empty] | 射出成形 | 50 | 62.8 | 60 | 260
5501 | ABS | アクリロニトリルブタジエンスチレン |  | EWF |  |  | AL50 1kN |  | 100 |  | DENT |  | 50.2 | 1 | 165 | タッピング | 8.1 | 無 | 23 | 20 |  |  |  | 531 | 55.12 | 30.26 | 2.86 | 60.7 | [17 empty] | 射出成形 | 50 | 62.8 | 60 | 260
5502 | ABS | アクリロニトリルブタジエンスチレン |  | EWF |  |  | AL50 1kN |  | 100 |  | DENT |  | 50.2 | 1 | 165 | タッピング | 9.0 | 無 | 23 | 20 |  |  |  | 603 | 57.83 | 30.26 | 2.86 | 61.8 | [17 empty] | 射出成形 | 50 | 62.8 | 60 | 260
5503 | ABS | アクリロニトリルブタジエンスチレン |  | EWF |  |  | AL50 1kN |  | 100 |  | DENT |  | 50.2 | 1 | 165 | タッピング | 9.1 | 無 | 23 | 20 |  |  |  | 608 | 56.31 | 30.26 | 2.86 | 61.5 | [17 empty] | 射出成形 | 50 | 62.8 | 60 | 260
5504 | ABS | アクリロニトリルブタジエンスチレン |  | EWF |  |  | AL50 1kN |  | 100 |  | DENT |  | 50.2 | 1 | 165 | タッピング | 10.0 | 無 | 23 | 20 |  |  |  | 659 | 60.06 | 30.26 | 2.86 | 60.8 | [17 empty] | 射出成形 | 50 | 62.8 | 60 | 260
5505 | ABS | アクリロニトリルブタジエンスチレン |  | EWF |  |  | AL50 1kN |  | 100 |  | DENT |  | 50.2 | 1 | 165 | タッピング | 10.1 | 無 | 23 | 20 |  |  |  | 656 | 65.31 | 30.26 | 2.86 | 59.8 | [17 empty] | 射出成形 | 50 | 62.8 | 60 | 260
5506 | ABS | アクリロニトリルブタジエンスチレン |  | EWF |  |  | AL50 1kN |  | 100 |  | DENT |  | 50.2 | 1 | 165 | タッピング | 10.6 | 無 | 23 | 20 |  |  |  | 693 | 60.29 | 30.26 | 2.86 | 59.6 | [17 empty] | 射出成形 | 50 | 62.8 | 60 | 260
5507 | ABS | アクリロニトリルブタジエンスチレン |  | EWF |  |  | AL50 1kN |  | 100 |  | DENT |  | 50.2 | 1 | 165 | タッピング | 11.0 | 無 | 23 | 20 |  |  |  | 716 | 59.26 | 30.26 | 2.86 | 59.7 | [17 empty] | 射出成形 | 50 | 62.8 | 60 | 260
5508 | ABS | アクリロニトリルブタジエンスチレン |  | EWF |  |  | AL50 1kN |  | 100 |  | DENT |  | 50.2 | 1 | 165 | タッピング | 11.4 | 無 | 23 | 20 |  |  |  | 731 | 62.62 | 30.26 | 2.86 | 58.8 | [17 empty] | 射出成形 | 50 | 62.8 | 60 | 260
5509 | ABS | アクリロニトリルブタジエンスチレン |  | EWF |  |  | AL50 1kN |  | 100 |  | DENT |  | 50.2 | 1 | 165 | タッピング | 12.1 | 無 | 23 | 20 |  |  |  | 768 | 62.60 | 30.26 | 2.86 | 58.2 | [17 empty] | 射出成形 | 50 | 62.8 | 60 | 260
5510 | ABS | アクリロニトリルブタジエンスチレン |  | EWF |  |  | AL50 1kN |  | 100 |  | DENT |  | 50.2 | 1 | 165 | タッピング | 13.6 | 無 | 23 | 20 |  |  |  | 856 | 63.75 | 30.26 | 2.86 | 57.6 | [17 empty] | 射出成形 | 50 | 62.8 | 60 | 260
5511 | ABS | アクリロニトリルブタジエンスチレン |  | EWF |  |  | AL50 1kN |  | 100 |  | DENT |  | 50.3 | 1 | 165 | タッピング | 4.8 | 無 | 23 | 20 |  |  |  | 336 | 27.87 | 32.36 | 2.14 | 64.9 | [17 empty] | 射出成形 | 50 | 62.8 | 60 | 260
5512 | ABS | アクリロニトリルブタジエンスチレン |  | EWF |  |  | AL50 1kN |  | 100 |  | DENT |  | 50.2 | 1 | 165 | タッピング | 4.2 | 無 | 23 | 20 |  |  |  | 296 | 43.84 | 32.36 | 2.14 | 65.2 | [17 empty] | 射出成形 | 50 | 62.8 | 60 | 260
5513 | ABS | アクリロニトリルブタジエンスチレン |  | EWF |  |  | AL50 1kN |  | 100 |  | DENT |  | 50.2 | 1 | 165 | タッピング | 4.0 | 無 | 23 | 20 |  |  |  | 287 | 39.19 | 32.36 | 2.14 | 64.9 | [17 empty] | 射出成形 | 50 | 62.8 | 60 | 260
5514 | ABS | アクリロニトリルブタジエンスチレン |  | EWF |  |  | AL50 1kN |  | 100 |  | DENT |  | 50.2 | 1 | 165 | タッピング | 4.7 | 無 | 23 | 20 |  |  |  | 328 | 50.02 | 32.36 | 2.14 | 62.9 | [17 empty] | 射出成形 | 50 | 62.8 | 60 | 260
5515 | ABS | アクリロニトリルブタジエンスチレン |  | EWF |  |  | AL50 1kN |  | 100 |  | DENT |  | 50.2 | 1 | 165 | タッピング | 5.3 | 無 | 23 | 20 |  |  |  | 368 | 46.22 | 32.36 | 2.14 | 63.1 | [17 empty] | 射出成形 | 50 | 62.8 | 60 | 260
5516 | ABS | アクリロニトリルブタジエンスチレン |  | EWF |  |  | AL50 1kN |  | 100 |  | DENT |  | 50.2 | 1 | 165 | タッピング | 5.4 | 無 | 23 | 20 |  |  |  | 374 | 45.74 | 32.36 | 2.14 | 62.8 | [17 empty] | 射出成形 | 50 | 62.8 | 60 | 260
5517 | ABS | アクリロニトリルブタジエンスチレン |  | EWF |  |  | AL50 1kN |  | 100 |  | DENT |  | 50.2 | 1 | 165 | タッピング | 6.7 | 無 | 23 | 20 |  |  |  | 431 | 47.81 | 32.36 | 2.14 | 58.9 | [17 empty] | 射出成形 | 50 | 62.8 | 60 | 260
5518 | ABS | アクリロニトリルブタジエンスチレン |  | EWF |  |  | AL50 1kN |  | 100 |  | DENT |  | 50.2 | 1 | 165 | タッピング | 6.5 | 無 | 23 | 20 |  |  |  | 419 | 46.06 | 32.36 | 2.14 | 59.5 | [17 empty] | 射出成形 | 50 | 62.8 | 60 | 260
5519 | ABS | アクリロニトリルブタジエンスチレン |  | EWF |  |  | AL50 1kN |  | 100 |  | DENT |  | 50.2 | 1 | 165 | タッピング | 6.3 | 無 | 23 | 20 |  |  |  | 419 | 44.58 | 32.36 | 2.14 | 60.9 | [17 empty] | 射出成形 | 50 | 62.8 | 60 | 260
5520 | ABS | アクリロニトリルブタジエンスチレン |  | EWF |  |  | AL50 1kN |  | 100 |  | DENT |  | 50.2 | 1 | 165 | タッピング | 7.2 | 無 | 23 | 20 |  |  |  | 494 | 53.66 | 32.36 | 2.14 | 62.8 | [17 empty] | 射出成形 | 50 | 62.8 | 60 | 260
5521 | ABS | アクリロニトリルブタジエンスチレン |  | EWF |  |  | AL50 1kN |  | 100 |  | DENT |  | 50.2 | 1 | 165 | タッピング | 7.8 | 無 | 23 | 20 |  |  |  | 504 | 49.80 | 32.36 | 2.14 | 59.6 | [17 empty] | 射出成形 | 50 | 62.8 | 60 | 260
5522 | ABS | アクリロニトリルブタジエンスチレン |  | EWF |  |  | AL50 1kN |  | 100 |  | DENT |  | 50.2 | 1 | 165 | タッピング | 7.1 | 無 | 23 | 20 |  |  |  | 482 | 53.20 | 32.36 | 2.14 | 62.5 | [17 empty] | 射出成形 | 50 | 62.8 | 60 | 260
5523 | ABS | アクリロニトリルブタジエンスチレン |  | EWF |  |  | AL50 1kN |  | 100 |  | DENT |  | 50.2 | 1 | 165 | タッピング | 8.4 | 無 | 23 | 20 |  |  |  | 535 | 50.40 | 32.36 | 2.14 | 58.2 | [17 empty] | 射出成形 | 50 | 62.8 | 60 | 260
5524 | ABS | アクリロニトリルブタジエンスチレン |  | EWF |  |  | AL50 1kN |  | 100 |  | DENT |  | 50.2 | 1 | 165 | タッピング | 8.2 | 無 | 23 | 20 |  |  |  | 529 | 45.57 | 32.36 | 2.14 | 59.0 | [17 empty] | 射出成形 | 50 | 62.8 | 60 | 260
5525 | ABS | アクリロニトリルブタジエンスチレン |  | EWF |  |  | AL50 1kN |  | 100 |  | DENT |  | 50.2 | 1 | 165 | タッピング | 7.6 | 無 | 23 | 20 |  |  |  | 511 | 45.81 | 32.36 | 2.14 | 61.4 | [17 empty] | 射出成形 | 50 | 62.8 | 60 | 260
5526 | ABS | アクリロニトリルブタジエンスチレン |  | EWF |  |  | AL50 1kN |  | 100 |  | DENT |  | 50.2 | 1 | 165 | タッピング | 9.9 | 無 | 23 | 20 |  |  |  | 619 | 50.31 | 32.36 | 2.14 | 58.2 | [17 empty] | 射出成形 | 50 | 62.8 | 60 | 260
5527 | ABS | アクリロニトリルブタジエンスチレン |  | EWF |  |  | AL50 1kN |  | 100 |  | DENT |  | 50.2 | 1 | 165 | タッピング | 9.7 | 無 | 23 | 20 |  |  |  | 628 | 51.75 | 32.36 | 2.14 | 59.7 | [17 empty] | 射出成形 | 50 | 62.8 | 60 | 260
5528 | ABS | アクリロニトリルブタジエンスチレン |  | EWF |  |  | AL50 1kN |  | 100 |  | DENT |  | 50.2 | 1 | 165 | タッピング | 9.4 | 無 | 23 | 20 |  |  |  | 614 | 51.56 | 32.36 | 2.14 | 60.8 | [17 empty] | 射出成形 | 50 | 62.8 | 60 | 260
5529 | ABS | アクリロニトリルブタジエンスチレン |  | EWF |  |  | AL50 1kN |  | 100 |  | DENT |  | 50.2 | 1 | 165 | タッピング | 10.2 | 無 | 23 | 20 |  |  |  | 656 | 53.15 | 32.36 | 2.14 | 58.9 | [17 empty] | 射出成形 | 50 | 62.8 | 60 | 260
5530 | ABS | アクリロニトリルブタジエンスチレン |  | EWF |  |  | AL50 1kN |  | 100 |  | DENT |  | 50.2 | 1 | 165 | タッピング | 10.0 | 無 | 23 | 20 |  |  |  | 652 | 52.76 | 32.36 | 2.14 | 59.9 | [17 empty] | 射出成形 | 50 | 62.8 | 60 | 260
5531 | ABS | アクリロニトリルブタジエンスチレン |  | EWF |  |  | AL50 1kN |  | 100 |  | DENT |  | 50.2 | 1 | 165 | タッピング | 10.0 | 無 | 23 | 20 |  |  |  | 648 | 52.44 | 32.36 | 2.14 | 60.1 | [17 empty] | 射出成形 | 50 | 62.8 | 60 | 260
5532 | ABS | アクリロニトリルブタジエンスチレン |  | EWF |  |  | AL50 1kN |  | 100 |  | DENT |  | 50.2 | 1 | 165 | タッピング | 11.4 | 無 | 23 | 20 |  |  |  | 713 | 53.40 | 32.36 | 2.14 | 58.0 | [17 empty] | 射出成形 | 50 | 62.8 | 60 | 260
5533 | ABS | アクリロニトリルブタジエンスチレン |  | EWF |  |  | AL50 1kN |  | 100 |  | DENT |  | 50.2 | 1 | 165 | タッピング | 11.3 | 無 | 23 | 20 |  |  |  | 722 | 57.36 | 32.36 | 2.14 | 59.0 | [17 empty] | 射出成形 | 50 | 62.8 | 60 | 260
5534 | ABS | アクリロニトリルブタジエンスチレン |  | EWF |  |  | AL50 1kN |  | 100 |  | DENT |  | 50.2 | 1 | 165 | タッピング | 11.2 | 無 | 23 | 20 |  |  |  | 748 | 66.68 | 32.36 | 2.14 | 61.6 | [17 empty] | 射出成形 | 50 | 62.8 | 60 | 260
5535 | ABS | アクリロニトリルブタジエンスチレン |  | EWF |  |  | AL50 1kN |  | 100 |  | DENT |  | 50.2 | 1 | 165 | タッピング | 12.6 | 無 | 23 | 20 |  |  |  | 805 | 59.77 | 32.36 | 2.14 | 58.4 | [17 empty] | 射出成形 | 50 | 62.8 | 60 | 260
5536 | ABS | アクリロニトリルブタジエンスチレン |  | EWF |  |  | AL50 1kN |  | 100 |  | DENT |  | 50.2 | 1 | 165 | タッピング | 12.9 | 無 | 23 | 20 |  |  |  | 795 | 57.98 | 32.36 | 2.14 | 56.2 | [17 empty] | 射出成形 | 50 | 62.8 | 60 | 260
5537 | ABS | アクリロニトリルブタジエンスチレン |  | EWF |  |  | AL50 1kN |  | 100 |  | DENT |  | 50.2 | 1 | 165 | タッピング | 12.2 | 無 | 23 | 20 |  |  |  | 776 | 57.42 | 32.36 | 2.14 | 58.2 | [17 empty] | 射出成形 | 50 | 62.8 | 60 | 260
5538 | ABS | アクリロニトリルブタジエンスチレン |  | EWF |  |  | AL50 1kN |  | 100 |  | DENT |  | 50.2 | 1 | 165 | タッピング | 13.2 | 無 | 23 | 20 |  |  |  | 846 | 60.71 | 32.36 | 2.14 | 58.8 | [17 empty] | 射出成形 | 50 | 62.8 | 60 | 260
5539 | ABS | アクリロニトリルブタジエンスチレン |  | EWF |  |  | AL50 1kN |  | 100 |  | DENT |  | 50.2 | 1 | 165 | タッピング | 13.1 | 無 | 23 | 20 |  |  |  | 850 | 60.91 | 32.36 | 2.14 | 59.3 | [17 empty] | 射出成形 | 50 | 62.8 | 60 | 260
5540 | ABS | アクリロニトリルブタジエンスチレン |  | EWF |  |  | AL50 1kN |  | 100 |  | DENT |  | 50.2 | 1 | 165 | タッピング | 13.4 | 無 | 23 | 20 |  |  |  | 858 | 61.37 | 32.36 | 2.14 | 58.6 | [17 empty] | 射出成形 | 50 | 62.8 | 60 | 260
5541 | ABS | アクリロニトリルブタジエンスチレン |  | EWF |  |  | AL50 50kN |  | 100 |  | DENT |  | 50.0 | 2 | 165 | タッピング | 8.1 | 無 | 23 | 20 |  |  |  | 709 | 29.48 | 2.14 | 3.20 | 44.4 | [17 empty] | 射出成形 | 20 | 25.1 | 60 | 260
5542 | ABS | アクリロニトリルブタジエンスチレン |  | EWF |  |  | AL50 50kN |  | 100 |  | DENT |  | 50.0 | 2 | 165 | タッピング | 8.0 | 無 | 23 | 20 |  |  |  | 735 | 28.60 | 2.14 | 3.20 | 46.9 | [17 empty] | 射出成形 | 20 | 25.1 | 60 | 260
5543 | ABS | アクリロニトリルブタジエンスチレン |  | EWF |  |  | AL50 50kN |  | 100 |  | DENT |  | 50.0 | 2 | 165 | タッピング | 8.9 | 無 | 23 | 20 |  |  |  | 749 | 27.39 | 2.14 | 3.20 | 42.8 | [17 empty] | 射出成形 | 20 | 25.1 | 60 | 260
5544 | ABS | アクリロニトリルブタジエンスチレン |  | EWF |  |  | AL50 50kN |  | 100 |  | DENT |  | 50.0 | 2 | 165 | タッピング | 14.2 | 無 | 23 | 20 |  |  |  | 1302 | 51.73 | 2.14 | 3.20 | 46.5 | [17 empty] | 射出成形 | 20 | 25.1 | 60 | 260
5545 | ABS | アクリロニトリルブタジエンスチレン |  | EWF |  |  | AL50 50kN |  | 100 |  | DENT |  | 50.0 | 2 | 165 | タッピング | 13.4 | 無 | 23 | 20 |  |  |  | 1142 | 41.17 | 2.14 | 3.20 | 43.3 | [17 empty] | 射出成形 | 20 | 25.1 | 60 | 260
5546 | ABS | アクリロニトリルブタジエンスチレン |  | EWF |  |  | AL50 50kN |  | 100 |  | DENT |  | 50.0 | 2 | 165 | タッピング | 6.5 | 無 | 23 | 20 |  |  |  | 519 | 20.37 | 2.14 | 3.20 | 40.7 | [17 empty] | 射出成形 | 20 | 25.1 | 60 | 260
5547 | ABS | アクリロニトリルブタジエンスチレン |  | EWF |  |  | AL50 50kN |  | 100 |  | DENT |  | 50.0 | 2 | 165 | タッピング | 11.9 | 無 | 23 | 20 |  |  |  | 997 | 36.89 | 2.14 | 3.20 | 42.7 | [17 empty] | 射出成形 | 20 | 25.1 | 60 | 260
5548 | ABS | アクリロニトリルブタジエンスチレン |  | EWF |  |  | AL50 50kN |  | 100 |  | DENT |  | 50.0 | 2 | 165 | タッピング | 10.5 | 無 | 23 | 20 |  |  |  | 943 | 33.65 | 2.14 | 3.20 | 45.6 | [17 empty] | 射出成形 | 20 | 25.1 | 60 | 260
5549 | ABS | アクリロニトリルブタジエンスチレン |  | EWF |  |  | AL50 50kN |  | 100 |  | DENT |  | 50.0 | 2 | 165 | タッピング | 10.2 | 無 | 23 | 20 |  |  |  | 883 | 33.00 | 2.14 | 3.20 | 43.9 | [17 empty] | 射出成形 | 20 | 25.1 | 60 | 260
5550 | ABS | アクリロニトリルブタジエンスチレン |  | EWF |  |  | AL50 50kN |  | 100 |  | DENT |  | 50.0 | 2 | 165 | タッピング | 11.0 | 無 | 23 | 20 |  |  |  | 974 | 36.95 | 2.14 | 3.20 | 45.3 | [17 empty] | 射出成形 | 20 | 25.1 | 60 | 260
5551 | ABS | アクリロニトリルブタジエンスチレン |  | EWF |  |  | AL50 50kN |  | 100 |  | DENT |  | 50.0 | 2 | 165 | タッピング | 9.4 | 無 | 23 | 20 |  |  |  | 793 | 29.19 | 2.14 | 3.20 | 42.9 | [17 empty] | 射出成形 | 20 | 25.1 | 60 | 260
5552 | ABS | アクリロニトリルブタジエンスチレン |  | EWF |  |  | AL50 50kN |  | 100 |  | DENT |  | 50.0 | 2 | 165 | タッピング | 8.3 | 無 | 23 | 20 |  |  |  | 748 | 29.52 | 2.14 | 3.20 | 45.9 | [17 empty] | 射出成形 | 20 | 25.1 | 60 | 260
5553 | ABS | アクリロニトリルブタジエンスチレン |  | EWF |  |  | AL50 50kN |  | 100 |  | DENT |  | 50.0 | 2 | 165 | タッピング | 12.4 | 無 | 23 | 20 |  |  |  | 1071 | 38.99 | 2.14 | 3.20 | 43.6 | [17 empty] | 射出成形 | 20 | 25.1 | 60 | 260
5554 | ABS | アクリロニトリルブタジエンスチレン |  | EWF |  |  | AL50 50kN |  | 100 |  | DENT |  | 50.0 | 2 | 165 | タッピング | 11.9 | 無 | 23 | 20 |  |  |  | 1024 | 37.22 | 2.14 | 3.20 | 43.6 | [17 empty] | 射出成形 | 20 | 25.1 | 60 | 260
5555 | ABS | アクリロニトリルブタジエンスチレン |  | EWF |  |  | AL50 50kN |  | 100 |  | DENT |  | 50.0 | 2 | 165 | タッピング | 13.0 | 無 | 23 | 20 |  |  |  | 1118 | 41.06 | 2.14 | 3.20 | 43.1 | [17 empty] | 射出成形 | 20 | 25.1 | 60 | 260
5556 | ABS | アクリロニトリルブタジエンスチレン |  | EWF |  |  | AL50 50kN |  | 100 |  | DENT |  | 50.0 | 2 | 165 | タッピング | 11.7 | 無 | 23 | 20 |  |  |  | 980 | 32.29 | 2.14 | 3.20 | 42.6 | [17 empty] | 射出成形 | 20 | 25.1 | 60 | 260
5557 | ABS | アクリロニトリルブタジエンスチレン |  | EWF |  |  | AL50 50kN |  | 100 |  | DENT |  | 50.0 | 2 | 165 | タッピング | 12.6 | 無 | 23 | 20 |  |  |  | 1102 | 40.85 | 2.14 | 3.20 | 44.7 | [17 empty] | 射出成形 | 20 | 25.1 | 60 | 260
5558 | ABS | アクリロニトリルブタジエンスチレン |  | EWF |  |  | AL50 50kN |  | 100 |  | DENT |  | 50.0 | 2 | 165 | タッピング | 12.8 | 無 | 23 | 20 |  |  |  | 1146 | 43.18 | 2.14 | 3.20 | 45.9 | [17 empty] | 射出成形 | 20 | 25.1 | 60 | 260
5559 | ABS | アクリロニトリルブタジエンスチレン |  | EWF |  |  | AL50 50kN |  | 100 |  | DENT |  | 50.0 | 2 | 165 | タッピング | 14.2 | 無 | 23 | 20 |  |  |  | 1264 | 49.61 | 2.14 | 3.20 | 45.3 | [17 empty] | 射出成形 | 20 | 25.1 | 60 | 260
5560 | ABS | アクリロニトリルブタジエンスチレン |  | EWF |  |  | AL50 50kN |  | 100 |  | DENT |  | 50.0 | 2 | 165 | タッピング | 10.8 | 無 | 23 | 20 |  |  |  | 1026 | 43.88 | 2.14 | 3.20 | 48.4 | [17 empty] | 射出成形 | 20 | 25.1 | 60 | 260
5561 | ABS | アクリロニトリルブタジエンスチレン |  | EWF |  |  | AL50 50kN |  | 100 |  | DENT |  | 50.0 | 2 | 165 | タッピング | 12.2 | 無 | 23 | 20 |  |  |  | 1098 | 42.45 | 2.14 | 3.20 | 45.9 | [17 empty] | 射出成形 | 20 | 25.1 | 60 | 260
5562 | ABS | アクリロニトリルブタジエンスチレン |  | EWF |  |  | AL50 50kN |  | 100 |  | DENT |  | 49.9 | 2 | 165 | タッピング | 11.6 | 無 | 23 | 20 |  |  |  | 1068 | 42.87 | 2.14 | 3.20 | 47.2 | [17 empty] | 射出成形 | 20 | 25.1 | 60 | 260
5563 | ABS | アクリロニトリルブタジエンスチレン |  | EWF |  |  | AL50 50kN |  | 100 |  | DENT |  | 50.0 | 2 | 165 | タッピング | 12.6 | 無 | 23 | 20 |  |  |  | 1154 | 44.52 | 2.14 | 3.20 | 46.6 | [17 empty] | 射出成形 | 20 | 25.1 | 60 | 260
5564 | ABS | アクリロニトリルブタジエンスチレン |  | EWF |  |  | AL50 50kN |  | 100 |  | DENT |  | 50.0 | 2 | 165 | タッピング | 11.8 | 無 | 23 | 20 |  |  |  | 1074 | 43.44 | 2.14 | 3.20 | 46.5 | [17 empty] | 射出成形 | 20 | 25.1 | 60 | 260
5565 | ABS | アクリロニトリルブタジエンスチレン |  | EWF |  |  | AL50 50kN |  | 100 |  | DENT |  | 50.0 | 2 | 165 | タッピング | 11.1 | 無 | 23 | 20 |  |  |  | 1017 | 41.32 | 2.14 | 3.20 | 46.8 | [17 empty] | 射出成形 | 20 | 25.1 | 60 | 260
5566 | ABS | アクリロニトリルブタジエンスチレン |  | EWF |  |  | AL50 50kN |  | 100 |  | DENT |  | 50.0 | 2 | 165 | タッピング | 17.9 | 無 | 23 | 20 |  |  |  | 1581 | 58.34 | 2.14 | 3.20 | 45.1 | [17 empty] | 射出成形 | 20 | 25.1 | 60 | 260
5567 | ABS | アクリロニトリルブタジエンスチレン |  | EWF |  |  | AL50 50kN |  | 100 |  | DENT |  | 50.0 | 2 | 165 | タッピング | 10.4 | 無 | 23 | 20 |  |  |  | 891 | 32.66 | 2.14 | 3.20 | 43.9 | [17 empty] | 射出成形 | 20 | 25.1 | 60 | 260
5568 | ABS | アクリロニトリルブタジエンスチレン |  | EWF |  |  | AL50 50kN |  | 100 |  | DENT |  | 50.0 | 2 | 165 | タッピング | 9.7 | 無 | 23 | 20 |  |  |  | 914 | 38.06 | 2.14 | 3.20 | 48.2 | [17 empty] | 射出成形 | 20 | 25.1 | 60 | 260
5569 | ABS | アクリロニトリルブタジエンスチレン |  | EWF |  |  | AL50 50kN |  | 100 |  | DENT |  | 50.0 | 2 | 165 | タッピング | 15.5 | 無 | 23 | 20 |  |  |  | 1392 | 53.41 | 2.14 | 3.20 | 46.0 | [17 empty] | 射出成形 | 20 | 25.1 | 60 | 260
5570 | ABS | アクリロニトリルブタジエンスチレン |  | EWF |  |  | AL50 50kN |  | 100 |  | DENT |  | 50.0 | 2 | 165 | タッピング | 9.5 | 無 | 23 | 20 |  |  |  | 902 | 38.34 | 2.14 | 3.20 | 48.5 | [17 empty] | 射出成形 | 20 | 25.1 | 60 | 260
5571 | ABS | アクリロニトリルブタジエンスチレン |  | EWF |  |  | AL50 50kN |  | 100 |  | DENT |  | 50.0 | 3 | 165 | タッピング | 14.0 | 無 | 23 | 20 |  |  |  | 1648 | 37.54 | 15.07 | 1.83 | 40.6 | [17 empty] | 射出成形 | 20 | 25.1 | 60 | 260
5572 | ABS | アクリロニトリルブタジエンスチレン |  | EWF |  |  | AL50 50kN |  | 100 |  | DENT |  | 50.0 | 3 | 165 | タッピング | 14.5 | 無 | 23 | 20 |  |  |  | 1832 | 44.07 | 15.07 | 1.83 | 43.1 | [17 empty] | 射出成形 | 20 | 25.1 | 60 | 260
5573 | ABS | アクリロニトリルブタジエンスチレン |  | EWF |  |  | AL50 50kN |  | 100 |  | DENT |  | 50.0 | 3 | 165 | タッピング | 11.8 | 無 | 23 | 20 |  |  |  | 1404 | 34.84 | 15.07 | 1.83 | 40.8 | [17 empty] | 射出成形 | 20 | 25.1 | 60 | 260
5574 | ABS | アクリロニトリルブタジエンスチレン |  | EWF |  |  | AL50 50kN |  | 100 |  | DENT |  | 50.0 | 3 | 165 | タッピング | 14.4 | 無 | 23 | 20 |  |  |  | 1679 | 37.85 | 15.07 | 1.83 | 40.1 | [17 empty] | 射出成形 | 20 | 25.1 | 60 | 260
5575 | ABS | アクリロニトリルブタジエンスチレン |  | EWF |  |  | AL50 50kN |  | 100 |  | DENT |  | 50.0 | 3 | 165 | タッピング | 12.6 | 無 | 23 | 20 |  |  |  | 1460 | 33.15 | 15.07 | 1.83 | 39.8 | [17 empty] | 射出成形 | 20 | 25.1 | 60 | 260
5576 | ABS | アクリロニトリルブタジエンスチレン |  | EWF |  |  | AL50 50kN |  | 100 |  | DENT |  | 50.0 | 3 | 165 | タッピング | 13.2 | 無 | 23 | 20 |  |  |  | 1538 | 37.73 | 15.07 | 1.83 | 39.9 | [17 empty] | 射出成形 | 20 | 25.1 | 60 | 260
5577 | ABS | アクリロニトリルブタジエンスチレン |  | EWF |  |  | AL50 50kN |  | 100 |  | DENT |  | 50.0 | 3 | 165 | タッピング | 13.7 | 無 | 23 | 20 |  |  |  | 1566 | 43.12 | 15.07 | 1.83 | 39.2 | [17 empty] | 射出成形 | 20 | 25.1 | 60 | 260
5578 | ABS | アクリロニトリルブタジエンスチレン |  | EWF |  |  | AL50 50kN |  | 100 |  | DENT |  | 50.0 | 3 | 165 | タッピング | 14.1 | 無 | 23 | 20 |  |  |  | 1710 | 43.76 | 15.07 | 1.83 | 41.4 | [17 empty] | 射出成形 | 20 | 25.1 | 60 | 260
5579 | ABS | アクリロニトリルブタジエンスチレン |  | EWF |  |  | AL50 50kN |  | 100 |  | DENT |  | 50.0 | 3 | 165 | タッピング | 12.4 | 無 | 23 | 20 |  |  |  | 1482 | 37.50 | 15.07 | 1.83 | 41.0 | [17 empty] | 射出成形 | 20 | 25.1 | 60 | 260
5580 | ABS | アクリロニトリルブタジエンスチレン |  | EWF |  |  | AL50 50kN |  | 100 |  | DENT |  | 50.0 | 3 | 165 | タッピング | 11.7 | 無 | 23 | 20 |  |  |  | 1433 | 36.42 | 15.07 | 1.83 | 42.2 | [17 empty] | 射出成形 | 20 | 25.1 | 60 | 260
5581 | ABS | アクリロニトリルブタジエンスチレン |  | EWF |  |  | AL50 50kN |  | 100 |  | DENT |  | 50.0 | 3 | 165 | タッピング | 14.4 | 無 | 23 | 20 |  |  |  | 1693 | 40.84 | 15.07 | 1.83 | 40.2 | [17 empty] | 射出成形 | 20 | 25.1 | 60 | 260
5582 | ABS | アクリロニトリルブタジエンスチレン |  | EWF |  |  | AL50 50kN |  | 100 |  | DENT |  | 50.0 | 3 | 165 | タッピング | 14.8 | 無 | 23 | 20 |  |  |  | 1799 | 42.95 | 15.07 | 1.83 | 41.7 | [17 empty] | 射出成形 | 20 | 25.1 | 60 | 260
5583 | ABS | アクリロニトリルブタジエンスチレン |  | EWF |  |  | AL50 50kN |  | 100 |  | DENT |  | 50.0 | 3 | 165 | タッピング | 14.3 | 無 | 23 | 20 |  |  |  | 1696 | 42.28 | 15.07 | 1.83 | 40.5 | [17 empty] | 射出成形 | 20 | 25.1 | 60 | 260
5584 | ABS | アクリロニトリルブタジエンスチレン |  | EWF |  |  | AL50 50kN |  | 100 |  | DENT |  | 50.0 | 3 | 165 | タッピング | 13.3 | 無 | 23 | 20 |  |  |  | 1636 | 40.53 | 15.07 | 1.83 | 42.0 | [17 empty] | 射出成形 | 20 | 25.1 | 60 | 260
5585 | ABS | アクリロニトリルブタジエンスチレン |  | EWF |  |  | AL50 50kN |  | 100 |  | DENT |  | 50.0 | 3 | 165 | タッピング | 11.3 | 無 | 23 | 20 |  |  |  | 1442 | 37.65 | 15.07 | 1.83 | 43.9 | [17 empty] | 射出成形 | 20 | 25.1 | 60 | 260
5586 | ABS | アクリロニトリルブタジエンスチレン |  | EWF |  |  | AL50 50kN |  | 100 |  | DENT |  | 50.0 | 3 | 165 | タッピング | 11.3 | 無 | 23 | 20 |  |  |  | 1432 | 36.81 | 15.07 | 1.83 | 43.7 | [17 empty] | 射出成形 | 20 | 25.1 | 60 | 260
5587 | ABS | アクリロニトリルブタジエンスチレン |  | EWF |  |  | AL50 50kN |  | 100 |  | DENT |  | 50.0 | 3 | 165 | タッピング | 11.7 | 無 | 23 | 20 |  |  |  | 1419 | 35.98 | 15.07 | 1.83 | 41.6 | [17 empty] | 射出成形 | 20 | 25.1 | 60 | 260
5588 | ABS | アクリロニトリルブタジエンスチレン |  | EWF |  |  | AL50 50kN |  | 100 |  | DENT |  | 50.0 | 3 | 165 | タッピング | 10.2 | 無 | 23 | 20 |  |  |  | 1255 | 29.89 | 15.07 | 1.83 | 42.2 | [17 empty] | 射出成形 | 20 | 25.1 | 60 | 260
5589 | ABS | アクリロニトリルブタジエンスチレン |  | EWF |  |  | AL50 50kN |  | 100 |  | DENT |  | 50.0 | 3 | 165 | タッピング | 11.5 | 無 | 23 | 20 |  |  |  | 1432 | 37.39 | 15.07 | 1.83 | 42.8 | [17 empty] | 射出成形 | 20 | 25.1 | 60 | 260
5590 | ABS | アクリロニトリルブタジエンスチレン |  | EWF |  |  | AL50 50kN |  | 100 |  | DENT |  | 50.0 | 3 | 165 | タッピング | 15.2 | 無 | 23 | 20 |  |  |  | 1827 | 44.49 | 15.07 | 1.83 | 41.2 | [17 empty] | 射出成形 | 20 | 25.1 | 60 | 260
5591 | ABS | アクリロニトリルブタジエンスチレン |  | EWF |  |  | AL50 50kN |  | 100 |  | DENT |  | 50.0 | 3 | 165 | タッピング | 14.0 | 無 | 23 | 20 |  |  |  | 1662 | 40.16 | 15.07 | 1.83 | 40.7 | [17 empty] | 射出成形 | 20 | 25.1 | 60 | 260
5592 | ABS | アクリロニトリルブタジエンスチレン |  | EWF |  |  | AL50 50kN |  | 100 |  | DENT |  | 49.9 | 3 | 165 | タッピング | 11.4 | 無 | 23 | 20 |  |  |  | 1452 | 38.45 | 15.07 | 1.83 | 43.9 | [17 empty] | 射出成形 | 20 | 25.1 | 60 | 260
5593 | ABS | アクリロニトリルブタジエンスチレン |  | EWF |  |  | AL50 50kN |  | 100 |  | DENT |  | 50.0 | 3 | 165 | タッピング | 12.0 | 無 | 23 | 20 |  |  |  | 1491 | 37.79 | 15.07 | 1.83 | 42.6 | [17 empty] | 射出成形 | 20 | 25.1 | 60 | 260
5594 | ABS | アクリロニトリルブタジエンスチレン |  | EWF |  |  | AL50 50kN |  | 100 |  | DENT |  | 50.0 | 3 | 165 | タッピング | 12.6 | 無 | 23 | 20 |  |  |  | 1572 | 40.37 | 15.07 | 1.83 | 42.6 | [17 empty] | 射出成形 | 20 | 25.1 | 60 | 260
5595 | ABS | アクリロニトリルブタジエンスチレン |  | EWF |  |  | AL50 50kN |  | 100 |  | DENT |  | 50.0 | 3 | 165 | タッピング | 12.5 | 無 | 23 | 20 |  |  |  | 1514 | 36.54 | 15.07 | 1.83 | 41.7 | [17 empty] | 射出成形 | 20 | 25.1 | 60 | 260
5596 | ABS | アクリロニトリルブタジエンスチレン |  | EWF |  |  | AL50 50kN |  | 100 |  | DENT |  | 50.0 | 3 | 165 | タッピング | 11.0 | 無 | 23 | 20 |  |  |  | 1375 | 36.61 | 15.07 | 1.83 | 43.0 | [17 empty] | 射出成形 | 20 | 25.1 | 60 | 260
5597 | ABS | アクリロニトリルブタジエンスチレン |  | EWF |  |  | AL50 50kN |  | 100 |  | DENT |  | 50.0 | 3 | 165 | タッピング | 11.3 | 無 | 23 | 20 |  |  |  | 1398 | 35.38 | 15.07 | 1.83 | 42.2 | [17 empty] | 射出成形 | 20 | 25.1 | 60 | 260
5598 | ABS | アクリロニトリルブタジエンスチレン |  | EWF |  |  | AL50 50kN |  | 100 |  | DENT |  | 50.0 | 3 | 165 | タッピング | 15.1 | 無 | 23 | 20 |  |  |  | 1776 | 42.53 | 15.07 | 1.83 | 40.2 | [17 empty] | 射出成形 | 20 | 25.1 | 60 | 260
5599 | ABS | アクリロニトリルブタジエンスチレン |  | EWF |  |  | AL50 50kN |  | 100 |  | DENT |  | 50.0 | 3 | 165 | タッピング | 15.2 | 無 | 23 | 20 |  |  |  | 1750 | 39.85 | 15.07 | 1.83 | 39.4 | [17 empty] | 射出成形 | 20 | 25.1 | 60 | 260
5600 | ABS | アクリロニトリルブタジエンスチレン |  | EWF |  |  | AL50 50kN |  | 100 |  | DENT |  |  | 3 | 165 | タッピング |  | 無 | 23 | 20 | [25 empty] | 射出成形 | 20 | 25.1 | 60 | 260
5601 | ABS | アクリロニトリルブタジエンスチレン |  | EWF |  |  | 5582 5kN |  | 100 |  | DENT |  |  | 1 | 165 |  |  | 無 | 23 | 10 | [25 empty] | 射出成形 | 50 | 62.8 | 60 | 260
5602 | ABS | アクリロニトリルブタジエンスチレン |  | EWF |  |  | 5582 5kN |  | 100 |  | DENT |  |  | 1 | 165 |  |  | 無 | 23 | 10 | [25 empty] | 射出成形 | 50 | 62.8 | 60 | 260
5603 | ABS | アクリロニトリルブタジエンスチレン |  | EWF |  |  | 5582 5kN |  | 100 |  | DENT |  |  | 1 | 165 |  |  | 無 | 23 | 10 | [25 empty] | 射出成形 | 50 | 62.8 | 60 | 260
5604 | ABS | アクリロニトリルブタジエンスチレン |  | EWF |  |  | 5582 5kN |  | 100 |  | DENT |  |  | 1 | 165 |  |  | 無 | 23 | 10 | [25 empty] | 射出成形 | 50 | 62.8 | 60 | 260
5605 | ABS | アクリロニトリルブタジエンスチレン |  | EWF |  |  | 5582 5kN |  | 100 |  | DENT |  |  | 1 | 165 |  |  | 無 | 23 | 10 | [25 empty] | 射出成形 | 50 | 62.8 | 60 | 260
5606 | ABS | アクリロニトリルブタジエンスチレン |  | EWF |  |  | 5582 5kN |  | 100 |  | DENT |  |  | 1 | 165 |  |  | 無 | 23 | 10 | [25 empty] | 射出成形 | 50 | 62.8 | 60 | 260
5607 | ABS | アクリロニトリルブタジエンスチレン |  | EWF |  |  | 5582 5kN |  | 100 |  | DENT |  |  | 1 | 165 |  |  | 無 | 23 | 10 | [25 empty] | 射出成形 | 50 | 62.8 | 60 | 260
5608 | ABS | アクリロニトリルブタジエンスチレン |  | EWF |  |  | 5582 5kN |  | 100 |  | DENT |  |  | 1 | 165 |  |  | 無 | 23 | 10 | [25 empty] | 射出成形 | 50 | 62.8 | 60 | 260
5609 | ABS | アクリロニトリルブタジエンスチレン |  | EWF |  |  | 5582 5kN |  | 100 |  | DENT |  |  | 1 | 165 |  |  | 無 | 23 | 10 | [25 empty] | 射出成形 | 50 | 62.8 | 60 | 260
5610 | ABS | アクリロニトリルブタジエンスチレン |  | EWF |  |  | 5582 5kN |  | 100 |  | DENT |  |  | 1 | 165 |  |  | 無 | 23 | 10 | [25 empty] | 射出成形 | 50 | 62.8 | 60 | 260
5611 | ABS | アクリロニトリルブタジエンスチレン |  | EWF |  |  | 5582 5kN |  | 100 |  | DENT |  |  | 1 | 165 |  |  | 無 | 23 | 10 | [25 empty] | 射出成形 | 50 | 62.8 | 60 | 260
5612 | ABS | アクリロニトリルブタジエンスチレン |  | EWF |  |  | 5582 5kN |  | 100 |  | DENT |  |  | 1 | 165 |  |  | 無 | 23 | 10 | [25 empty] | 射出成形 | 50 | 62.8 | 60 | 260
5613 | ABS | アクリロニトリルブタジエンスチレン |  | EWF |  |  | 5582 5kN |  | 100 |  | DENT |  |  | 1 | 165 |  |  | 無 | 23 | 10 | [25 empty] | 射出成形 | 50 | 62.8 | 60 | 260
5614 | ABS | アクリロニトリルブタジエンスチレン |  | EWF |  |  | 5582 5kN |  | 100 |  | DENT |  |  | 1 | 165 |  |  | 無 | 23 | 10 | [25 empty] | 射出成形 | 50 | 62.8 | 60 | 260
5615 | ABS | アクリロニトリルブタジエンスチレン |  | EWF |  |  | 5582 5kN |  | 100 |  | DENT |  |  | 1 | 165 |  |  | 無 | 23 | 10 | [25 empty] | 射出成形 | 50 | 62.8 | 60 | 260
5616 | ABS | アクリロニトリルブタジエンスチレン |  | EWF |  |  | 5582 5kN |  | 100 |  | DENT |  |  | 1 | 165 |  |  | 無 | 23 | 10 | [25 empty] | 射出成形 | 50 | 62.8 | 60 | 260
5617 | ABS | アクリロニトリルブタジエンスチレン |  | EWF |  |  | 5582 5kN |  | 100 |  | DENT |  |  | 1 | 165 |  |  | 無 | 23 | 10 | [25 empty] | 射出成形 | 50 | 62.8 | 60 | 260
5618 | ABS | アクリロニトリルブタジエンスチレン |  | EWF |  |  | 5582 5kN |  | 100 |  | DENT |  |  | 1 | 165 |  |  | 無 | 23 | 10 | [25 empty] | 射出成形 | 50 | 62.8 | 60 | 260
5619 | ABS | アクリロニトリルブタジエンスチレン |  | EWF |  |  | 5582 5kN |  | 100 |  | DENT |  |  | 1 | 165 |  |  | 無 | 23 | 10 | [25 empty] | 射出成形 | 50 | 62.8 | 60 | 260
5620 | ABS | アクリロニトリルブタジエンスチレン |  | EWF |  |  | 5582 5kN |  | 100 |  | DENT |  |  | 1 | 165 |  |  | 無 | 23 | 10 | [25 empty] | 射出成形 | 50 | 62.8 | 60 | 260
5621 | ABS | アクリロニトリルブタジエンスチレン |  | EWF |  |  | 5582 5kN |  | 100 |  | DENT |  |  | 1 | 165 |  |  | 無 | 23 | 10 | [25 empty] | 射出成形 | 50 | 62.8 | 60 | 260
5622 | ABS | アクリロニトリルブタジエンスチレン |  | EWF |  |  | 5582 5kN |  | 100 |  | DENT |  |  | 1 | 165 |  |  | 無 | 23 | 10 | [25 empty] | 射出成形 | 50 | 62.8 | 60 | 260
5623 | ABS | アクリロニトリルブタジエンスチレン |  | EWF |  |  | 5582 5kN |  | 100 |  | DENT |  |  | 1 | 165 |  |  | 無 | 23 | 10 | [25 empty] | 射出成形 | 50 | 62.8 | 60 | 260
5624 | ABS | アクリロニトリルブタジエンスチレン |  | EWF |  |  | 5582 5kN |  | 100 |  | DENT |  |  | 1 | 165 |  |  | 無 | 23 | 10 | [25 empty] | 射出成形 | 50 | 62.8 | 60 | 260
5625 | ABS | アクリロニトリルブタジエンスチレン |  | EWF |  |  | 5582 5kN |  | 100 |  | DENT |  |  | 1 | 165 |  |  | 無 | 23 | 10 | [25 empty] | 射出成形 | 50 | 62.8 | 60 | 260
5626 | ABS | アクリロニトリルブタジエンスチレン |  | EWF |  |  | 5582 5kN |  | 100 |  | DENT |  |  | 1 | 165 |  |  | 無 | 23 | 10 | [25 empty] | 射出成形 | 50 | 62.8 | 60 | 260
5627 | ABS | アクリロニトリルブタジエンスチレン |  | EWF |  |  | 5582 5kN |  | 100 |  | DENT |  |  | 1 | 165 |  |  | 無 | 23 | 10 | [25 empty] | 射出成形 | 50 | 62.8 | 60 | 260
5628 | ABS | アクリロニトリルブタジエンスチレン |  | EWF |  |  | 5582 5kN |  | 100 |  | DENT |  |  | 1 | 165 |  |  | 無 | 23 | 10 | [25 empty] | 射出成形 | 50 | 62.8 | 60 | 260
5629 | ABS | アクリロニトリルブタジエンスチレン |  | EWF |  |  | 5582 5kN |  | 100 |  | DENT |  |  | 1 | 165 |  |  | 無 | 23 | 10 | [25 empty] | 射出成形 | 50 | 62.8 | 60 | 260
5630 | ABS | アクリロニトリルブタジエンスチレン |  | EWF |  |  | 5582 5kN |  | 100 |  | DENT |  |  | 1 | 165 |  |  | 無 | 23 | 10 | [25 empty] | 射出成形 | 50 | 62.8 | 60 | 260
5631 | ABS | アクリロニトリルブタジエンスチレン |  | EWF |  |  | 5582 5kN |  | 100 |  | DENT |  |  | 1 | 165 |  |  | 無 | 23 | 20 | [25 empty] | 射出成形 | 50 | 62.8 | 60 | 260
5632 | ABS | アクリロニトリルブタジエンスチレン |  | EWF |  |  | 5582 5kN |  | 100 |  | DENT |  |  | 1 | 165 |  |  | 無 | 23 | 20 | [25 empty] | 射出成形 | 50 | 62.8 | 60 | 260
5633 | ABS | アクリロニトリルブタジエンスチレン |  | EWF |  |  | 5582 5kN |  | 100 |  | DENT |  |  | 1 | 165 |  |  | 無 | 23 | 20 | [25 empty] | 射出成形 | 50 | 62.8 | 60 | 260
5634 | ABS | アクリロニトリルブタジエンスチレン |  | EWF |  |  | 5582 5kN |  | 100 |  | DENT |  |  | 1 | 165 |  |  | 無 | 23 | 20 | [25 empty] | 射出成形 | 50 | 62.8 | 60 | 260
5635 | ABS | アクリロニトリルブタジエンスチレン |  | EWF |  |  | 5582 5kN |  | 100 |  | DENT |  |  | 1 | 165 |  |  | 無 | 23 | 20 | [25 empty] | 射出成形 | 50 | 62.8 | 60 | 260
5636 | ABS | アクリロニトリルブタジエンスチレン |  | EWF |  |  | 5582 5kN |  | 100 |  | DENT |  |  | 1 | 165 |  |  | 無 | 23 | 20 | [25 empty] | 射出成形 | 50 | 62.8 | 60 | 260
5637 | ABS | アクリロニトリルブタジエンスチレン |  | EWF |  |  | 5582 5kN |  | 100 |  | DENT |  |  | 1 | 165 |  |  | 無 | 23 | 20 | [25 empty] | 射出成形 | 50 | 62.8 | 60 | 260
5638 | ABS | アクリロニトリルブタジエンスチレン |  | EWF |  |  | 5582 5kN |  | 100 |  | DENT |  |  | 1 | 165 |  |  | 無 | 23 | 20 | [25 empty] | 射出成形 | 50 | 62.8 | 60 | 260
5639 | ABS | アクリロニトリルブタジエンスチレン |  | EWF |  |  | 5582 5kN |  | 100 |  | DENT |  |  | 1 | 165 |  |  | 無 | 23 | 20 | [25 empty] | 射出成形 | 50 | 62.8 | 60 | 260
5640 | ABS | アクリロニトリルブタジエンスチレン |  | EWF |  |  | 5582 5kN |  | 100 |  | DENT |  |  | 1 | 165 |  |  | 無 | 23 | 20 | [25 empty] | 射出成形 | 50 | 62.8 | 60 | 260
5641 | ABS | アクリロニトリルブタジエンスチレン |  | EWF |  |  | 5582 5kN |  | 100 |  | DENT |  |  | 1 | 165 |  |  | 無 | 23 | 20 | [25 empty] | 射出成形 | 50 | 62.8 | 60 | 260
5642 | ABS | アクリロニトリルブタジエンスチレン |  | EWF |  |  | 5582 5kN |  | 100 |  | DENT |  |  | 1 | 165 |  |  | 無 | 23 | 20 | [25 empty] | 射出成形 | 50 | 62.8 | 60 | 260
5643 | ABS | アクリロニトリルブタジエンスチレン |  | EWF |  |  | 5582 5kN |  | 100 |  | DENT |  |  | 1 | 165 |  |  | 無 | 23 | 20 | [25 empty] | 射出成形 | 50 | 62.8 | 60 | 260
5644 | ABS | アクリロニトリルブタジエンスチレン |  | EWF |  |  | 5582 5kN |  | 100 |  | DENT |  |  | 1 | 165 |  |  | 無 | 23 | 20 | [25 empty] | 射出成形 | 50 | 62.8 | 60 | 260
5645 | ABS | アクリロニトリルブタジエンスチレン |  | EWF |  |  | 5582 5kN |  | 100 |  | DENT |  |  | 1 | 165 |  |  | 無 | 23 | 20 | [25 empty] | 射出成形 | 50 | 62.8 | 60 | 260
5646 | ABS | アクリロニトリルブタジエンスチレン |  | EWF |  |  | 5582 5kN |  | 100 |  | DENT |  |  | 1 | 165 |  |  | 無 | 23 | 20 | [25 empty] | 射出成形 | 50 | 62.8 | 60 | 260
5647 | ABS | アクリロニトリルブタジエンスチレン |  | EWF |  |  | 5582 5kN |  | 100 |  | DENT |  |  | 1 | 165 |  |  | 無 | 23 | 20 | [25 empty] | 射出成形 | 50 | 62.8 | 60 | 260
5648 | ABS | アクリロニトリルブタジエンスチレン |  | EWF |  |  | 5582 5kN |  | 100 |  | DENT |  |  | 1 | 165 |  |  | 無 | 23 | 20 | [25 empty] | 射出成形 | 50 | 62.8 | 60 | 260
5649 | ABS | アクリロニトリルブタジエンスチレン |  | EWF |  |  | 5582 5kN |  | 100 |  | DENT |  |  | 1 | 165 |  |  | 無 | 23 | 20 | [25 empty] | 射出成形 | 50 | 62.8 | 60 | 260
5650 | ABS | アクリロニトリルブタジエンスチレン |  | EWF |  |  | 5582 5kN |  | 100 |  | DENT |  |  | 1 | 165 |  |  | 無 | 23 | 20 | [25 empty] | 射出成形 | 50 | 62.8 | 60 | 260
5651 | ABS | アクリロニトリルブタジエンスチレン |  | EWF |  |  | 5582 5kN |  | 100 |  | DENT |  |  | 1 | 165 |  |  | 無 | 23 | 20 | [25 empty] | 射出成形 | 50 | 62.8 | 60 | 260
5652 | ABS | アクリロニトリルブタジエンスチレン |  | EWF |  |  | 5582 5kN |  | 100 |  | DENT |  |  | 1 | 165 |  |  | 無 | 23 | 20 | [25 empty] | 射出成形 | 50 | 62.8 | 60 | 260
5653 | ABS | アクリロニトリルブタジエンスチレン |  | EWF |  |  | 5582 5kN |  | 100 |  | DENT |  |  | 1 | 165 |  |  | 無 | 23 | 20 | [25 empty] | 射出成形 | 50 | 62.8 | 60 | 260
5654 | ABS | アクリロニトリルブタジエンスチレン |  | EWF |  |  | 5582 5kN |  | 100 |  | DENT |  |  | 1 | 165 |  |  | 無 | 23 | 20 | [25 empty] | 射出成形 | 50 | 62.8 | 60 | 260
5655 | ABS | アクリロニトリルブタジエンスチレン |  | EWF |  |  | 5582 5kN |  | 100 |  | DENT |  |  | 1 | 165 |  |  | 無 | 23 | 20 | [25 empty] | 射出成形 | 50 | 62.8 | 60 | 260
5656 | ABS | アクリロニトリルブタジエンスチレン |  | EWF |  |  | 5582 5kN |  | 100 |  | DENT |  |  | 1 | 165 |  |  | 無 | 23 | 20 | [25 empty] | 射出成形 | 50 | 62.8 | 60 | 260
5657 | ABS | アクリロニトリルブタジエンスチレン |  | EWF |  |  | 5582 5kN |  | 100 |  | DENT |  |  | 1 | 165 |  |  | 無 | 23 | 20 | [25 empty] | 射出成形 | 50 | 62.8 | 60 | 260
5658 | ABS | アクリロニトリルブタジエンスチレン |  | EWF |  |  | 5582 5kN |  | 100 |  | DENT |  |  | 1 | 165 |  |  | 無 | 23 | 20 | [25 empty] | 射出成形 | 50 | 62.8 | 60 | 260
5659 | ABS | アクリロニトリルブタジエンスチレン |  | EWF |  |  | 5582 5kN |  | 100 |  | DENT |  |  | 1 | 165 |  |  | 無 | 23 | 20 | [25 empty] | 射出成形 | 50 | 62.8 | 60 | 260
5660 | ABS | アクリロニトリルブタジエンスチレン |  | EWF |  |  | 5582 5kN |  | 100 |  | DENT |  |  | 1 | 165 |  |  | 無 | 23 | 20 | [25 empty] | 射出成形 | 50 | 62.8 | 60 | 260
5661 | ABS | アクリロニトリルブタジエンスチレン |  | EWF |  |  | 5582 5kN |  | 100 |  | DENT |  |  | 1 | 165 |  |  | 無 | 23 | 50 | [25 empty] | 射出成形 | 50 | 62.8 | 60 | 260
5662 | ABS | アクリロニトリルブタジエンスチレン |  | EWF |  |  | 5582 5kN |  | 100 |  | DENT |  |  | 1 | 165 |  |  | 無 | 23 | 50 | [25 empty] | 射出成形 | 50 | 62.8 | 60 | 260
5663 | ABS | アクリロニトリルブタジエンスチレン |  | EWF |  |  | 5582 5kN |  | 100 |  | DENT |  |  | 1 | 165 |  |  | 無 | 23 | 50 | [25 empty] | 射出成形 | 50 | 62.8 | 60 | 260
5664 | ABS | アクリロニトリルブタジエンスチレン |  | EWF |  |  | 5582 5kN |  | 100 |  | DENT |  |  | 1 | 165 |  |  | 無 | 23 | 50 | [25 empty] | 射出成形 | 50 | 62.8 | 60 | 260
5665 | ABS | アクリロニトリルブタジエンスチレン |  | EWF |  |  | 5582 5kN |  | 100 |  | DENT |  |  | 1 | 165 |  |  | 無 | 23 | 50 | [25 empty] | 射出成形 | 50 | 62.8 | 60 | 260
5666 | ABS | アクリロニトリルブタジエンスチレン |  | EWF |  |  | 5582 5kN |  | 100 |  | DENT |  |  | 1 | 165 |  |  | 無 | 23 | 50 | [25 empty] | 射出成形 | 50 | 62.8 | 60 | 260
5667 | ABS | アクリロニトリルブタジエンスチレン |  | EWF |  |  | 5582 5kN |  | 100 |  | DENT |  |  | 1 | 165 |  |  | 無 | 23 | 50 | [25 empty] | 射出成形 | 50 | 62.8 | 60 | 260
5668 | ABS | アクリロニトリルブタジエンスチレン |  | EWF |  |  | 5582 5kN |  | 100 |  | DENT |  |  | 1 | 165 |  |  | 無 | 23 | 50 | [25 empty] | 射出成形 | 50 | 62.8 | 60 | 260
5669 | ABS | アクリロニトリルブタジエンスチレン |  | EWF |  |  | 5582 5kN |  | 100 |  | DENT |  |  | 1 | 165 |  |  | 無 | 23 | 50 | [25 empty] | 射出成形 | 50 | 62.8 | 60 | 260
5670 | ABS | アクリロニトリルブタジエンスチレン |  | EWF |  |  | 5582 5kN |  | 100 |  | DENT |  |  | 1 | 165 |  |  | 無 | 23 | 50 | [25 empty] | 射出成形 | 50 | 62.8 | 60 | 260
5671 | ABS | アクリロニトリルブタジエンスチレン |  | EWF |  |  | 5582 5kN |  | 100 |  | DENT |  |  | 1 | 165 |  |  | 無 | 23 | 50 | [25 empty] | 射出成形 | 50 | 62.8 | 60 | 260
5672 | ABS | アクリロニトリルブタジエンスチレン |  | EWF |  |  | 5582 5kN |  | 100 |  | DENT |  |  | 1 | 165 |  |  | 無 | 23 | 50 | [25 empty] | 射出成形 | 50 | 62.8 | 60 | 260
5673 | ABS | アクリロニトリルブタジエンスチレン |  | EWF |  |  | 5582 5kN |  | 100 |  | DENT |  |  | 1 | 165 |  |  | 無 | 23 | 50 | [25 empty] | 射出成形 | 50 | 62.8 | 60 | 260
5674 | ABS | アクリロニトリルブタジエンスチレン |  | EWF |  |  | 5582 5kN |  | 100 |  | DENT |  |  | 1 | 165 |  |  | 無 | 23 | 50 | [25 empty] | 射出成形 | 50 | 62.8 | 60 | 260
5675 | ABS | アクリロニトリルブタジエンスチレン |  | EWF |  |  | 5582 5kN |  | 100 |  | DENT |  |  | 1 | 165 |  |  | 無 | 23 | 50 | [25 empty] | 射出成形 | 50 | 62.8 | 60 | 260
5676 | ABS | アクリロニトリルブタジエンスチレン |  | EWF |  |  | 5582 5kN |  | 100 |  | DENT |  |  | 1 | 165 |  |  | 無 | 23 | 50 | [25 empty] | 射出成形 | 50 | 62.8 | 60 | 260
5677 | ABS | アクリロニトリルブタジエンスチレン |  | EWF |  |  | 5582 5kN |  | 100 |  | DENT |  |  | 1 | 165 |  |  | 無 | 23 | 50 | [25 empty] | 射出成形 | 50 | 62.8 | 60 | 260
5678 | ABS | アクリロニトリルブタジエンスチレン |  | EWF |  |  | 5582 5kN |  | 100 |  | DENT |  |  | 1 | 165 |  |  | 無 | 23 | 50 | [25 empty] | 射出成形 | 50 | 62.8 | 60 | 260
5679 | ABS | アクリロニトリルブタジエンスチレン |  | EWF |  |  | 5582 5kN |  | 100 |  | DENT |  |  | 1 | 165 |  |  | 無 | 23 | 50 | [25 empty] | 射出成形 | 50 | 62.8 | 60 | 260
5680 | ABS | アクリロニトリルブタジエンスチレン |  | EWF |  |  | 5582 5kN |  | 100 |  | DENT |  |  | 1 | 165 |  |  | 無 | 23 | 50 | [25 empty] | 射出成形 | 50 | 62.8 | 60 | 260
5681 | ABS | アクリロニトリルブタジエンスチレン |  | EWF |  |  | 5582 5kN |  | 100 |  | DENT |  |  | 1 | 165 |  |  | 無 | 23 | 50 | [25 empty] | 射出成形 | 50 | 62.8 | 60 | 260
5682 | ABS | アクリロニトリルブタジエンスチレン |  | EWF |  |  | 5582 5kN |  | 100 |  | DENT |  |  | 1 | 165 |  |  | 無 | 23 | 50 | [25 empty] | 射出成形 | 50 | 62.8 | 60 | 260
5683 | ABS | アクリロニトリルブタジエンスチレン |  | EWF |  |  | 5582 5kN |  | 100 |  | DENT |  |  | 1 | 165 |  |  | 無 | 23 | 50 | [25 empty] | 射出成形 | 50 | 62.8 | 60 | 260
5684 | ABS | アクリロニトリルブタジエンスチレン |  | EWF |  |  | 5582 5kN |  | 100 |  | DENT |  |  | 1 | 165 |  |  | 無 | 23 | 50 | [25 empty] | 射出成形 | 50 | 62.8 | 60 | 260
5685 | ABS | アクリロニトリルブタジエンスチレン |  | EWF |  |  | 5582 5kN |  | 100 |  | DENT |  |  | 1 | 165 |  |  | 無 | 23 | 50 | [25 empty] | 射出成形 | 50 | 62.8 | 60 | 260
5686 | ABS | アクリロニトリルブタジエンスチレン |  | EWF |  |  | 5582 5kN |  | 100 |  | DENT |  |  | 1 | 165 |  |  | 無 | 23 | 50 | [25 empty] | 射出成形 | 50 | 62.8 | 60 | 260
5687 | ABS | アクリロニトリルブタジエンスチレン |  | EWF |  |  | 5582 5kN |  | 100 |  | DENT |  |  | 1 | 165 |  |  | 無 | 23 | 50 | [25 empty] | 射出成形 | 50 | 62.8 | 60 | 260
5688 | ABS | アクリロニトリルブタジエンスチレン |  | EWF |  |  | 5582 5kN |  | 100 |  | DENT |  |  | 1 | 165 |  |  | 無 | 23 | 50 | [25 empty] | 射出成形 | 50 | 62.8 | 60 | 260
5689 | ABS | アクリロニトリルブタジエンスチレン |  | EWF |  |  | 5582 5kN |  | 100 |  | DENT |  |  | 1 | 165 |  |  | 無 | 23 | 50 | [25 empty] | 射出成形 | 50 | 62.8 | 60 | 260
5690 | ABS | アクリロニトリルブタジエンスチレン |  | EWF |  |  | 5582 5kN |  | 100 |  | DENT |  |  | 1 | 165 |  |  | 無 | 23 | 50 | [25 empty] | 射出成形 | 50 | 62.8 | 60 | 260
5691 | ABS | アクリロニトリルブタジエンスチレン |  | EWF |  |  | 5582 5kN |  | 100 |  | DENT |  |  | 2 | 165 |  |  | 無 | 23 | 10 | [25 empty] | 射出成形 | 20 | 25.1 | 60 | 260
5692 | ABS | アクリロニトリルブタジエンスチレン |  | EWF |  |  | 5582 5kN |  | 100 |  | DENT |  |  | 2 | 165 |  |  | 無 | 23 | 10 | [25 empty] | 射出成形 | 20 | 25.1 | 60 | 260
5693 | ABS | アクリロニトリルブタジエンスチレン |  | EWF |  |  | 5582 5kN |  | 100 |  | DENT |  |  | 2 | 165 |  |  | 無 | 23 | 10 | [25 empty] | 射出成形 | 20 | 25.1 | 60 | 260
5694 | ABS | アクリロニトリルブタジエンスチレン |  | EWF |  |  | 5582 5kN |  | 100 |  | DENT |  |  | 2 | 165 |  |  | 無 | 23 | 10 | [25 empty] | 射出成形 | 20 | 25.1 | 60 | 260
5695 | ABS | アクリロニトリルブタジエンスチレン |  | EWF |  |  | 5582 5kN |  | 100 |  | DENT |  |  | 2 | 165 |  |  | 無 | 23 | 10 | [25 empty] | 射出成形 | 20 | 25.1 | 60 | 260
5696 | ABS | アクリロニトリルブタジエンスチレン |  | EWF |  |  | 5582 5kN |  | 100 |  | DENT |  |  | 2 | 165 |  |  | 無 | 23 | 10 | [25 empty] | 射出成形 | 20 | 25.1 | 60 | 260
5697 | ABS | アクリロニトリルブタジエンスチレン |  | EWF |  |  | 5582 5kN |  | 100 |  | DENT |  |  | 2 | 165 |  |  | 無 | 23 | 10 | [25 empty] | 射出成形 | 20 | 25.1 | 60 | 260
5698 | ABS | アクリロニトリルブタジエンスチレン |  | EWF |  |  | 5582 5kN |  | 100 |  | DENT |  |  | 2 | 165 |  |  | 無 | 23 | 10 | [25 empty] | 射出成形 | 20 | 25.1 | 60 | 260
5699 | ABS | アクリロニトリルブタジエンスチレン |  | EWF |  |  | 5582 5kN |  | 100 |  | DENT |  |  | 2 | 165 |  |  | 無 | 23 | 10 | [25 empty] | 射出成形 | 20 | 25.1 | 60 | 260
5700 | ABS | アクリロニトリルブタジエンスチレン |  | EWF |  |  | 5582 5kN |  | 100 |  | DENT |  |  | 2 | 165 |  |  | 無 | 23 | 10 | [25 empty] | 射出成形 | 20 | 25.1 | 60 | 260
5701 | ABS | アクリロニトリルブタジエンスチレン |  | EWF |  |  | 5582 5kN |  | 100 |  | DENT |  |  | 2 | 165 |  |  | 無 | 23 | 10 | [25 empty] | 射出成形 | 20 | 25.1 | 60 | 260
5702 | ABS | アクリロニトリルブタジエンスチレン |  | EWF |  |  | 5582 5kN |  | 100 |  | DENT |  |  | 2 | 165 |  |  | 無 | 23 | 10 | [25 empty] | 射出成形 | 20 | 25.1 | 60 | 260
5703 | ABS | アクリロニトリルブタジエンスチレン |  | EWF |  |  | 5582 5kN |  | 100 |  | DENT |  |  | 2 | 165 |  |  | 無 | 23 | 10 | [25 empty] | 射出成形 | 20 | 25.1 | 60 | 260
5704 | ABS | アクリロニトリルブタジエンスチレン |  | EWF |  |  | 5582 5kN |  | 100 |  | DENT |  |  | 2 | 165 |  |  | 無 | 23 | 10 | [25 empty] | 射出成形 | 20 | 25.1 | 60 | 260
5705 | ABS | アクリロニトリルブタジエンスチレン |  | EWF |  |  | 5582 5kN |  | 100 |  | DENT |  |  | 2 | 165 |  |  | 無 | 23 | 10 | [25 empty] | 射出成形 | 20 | 25.1 | 60 | 260
5706 | ABS | アクリロニトリルブタジエンスチレン |  | EWF |  |  | 5582 5kN |  | 100 |  | DENT |  |  | 2 | 165 |  |  | 無 | 23 | 10 | [25 empty] | 射出成形 | 20 | 25.1 | 60 | 260
5707 | ABS | アクリロニトリルブタジエンスチレン |  | EWF |  |  | 5582 5kN |  | 100 |  | DENT |  |  | 2 | 165 |  |  | 無 | 23 | 10 | [25 empty] | 射出成形 | 20 | 25.1 | 60 | 260
5708 | ABS | アクリロニトリルブタジエンスチレン |  | EWF |  |  | 5582 5kN |  | 100 |  | DENT |  |  | 2 | 165 |  |  | 無 | 23 | 10 | [25 empty] | 射出成形 | 20 | 25.1 | 60 | 260
5709 | ABS | アクリロニトリルブタジエンスチレン |  | EWF |  |  | 5582 5kN |  | 100 |  | DENT |  |  | 2 | 165 |  |  | 無 | 23 | 10 | [25 empty] | 射出成形 | 20 | 25.1 | 60 | 260
5710 | ABS | アクリロニトリルブタジエンスチレン |  | EWF |  |  | 5582 5kN |  | 100 |  | DENT |  |  | 2 | 165 |  |  | 無 | 23 | 10 | [25 empty] | 射出成形 | 20 | 25.1 | 60 | 260
5711 | ABS | アクリロニトリルブタジエンスチレン |  | EWF |  |  | 5582 5kN |  | 100 |  | DENT |  |  | 2 | 165 |  |  | 無 | 23 | 10 | [25 empty] | 射出成形 | 20 | 25.1 | 60 | 260
5712 | ABS | アクリロニトリルブタジエンスチレン |  | EWF |  |  | 5582 5kN |  | 100 |  | DENT |  |  | 2 | 165 |  |  | 無 | 23 | 10 | [25 empty] | 射出成形 | 20 | 25.1 | 60 | 260
5713 | ABS | アクリロニトリルブタジエンスチレン |  | EWF |  |  | 5582 5kN |  | 100 |  | DENT |  |  | 2 | 165 |  |  | 無 | 23 | 10 | [25 empty] | 射出成形 | 20 | 25.1 | 60 | 260
5714 | ABS | アクリロニトリルブタジエンスチレン |  | EWF |  |  | 5582 5kN |  | 100 |  | DENT |  |  | 2 | 165 |  |  | 無 | 23 | 10 | [25 empty] | 射出成形 | 20 | 25.1 | 60 | 260
5715 | ABS | アクリロニトリルブタジエンスチレン |  | EWF |  |  | 5582 5kN |  | 100 |  | DENT |  |  | 2 | 165 |  |  | 無 | 23 | 10 | [25 empty] | 射出成形 | 20 | 25.1 | 60 | 260
5716 | ABS | アクリロニトリルブタジエンスチレン |  | EWF |  |  | 5582 5kN |  | 100 |  | DENT |  |  | 2 | 165 |  |  | 無 | 23 | 10 | [25 empty] | 射出成形 | 20 | 25.1 | 60 | 260
5717 | ABS | アクリロニトリルブタジエンスチレン |  | EWF |  |  | 5582 5kN |  | 100 |  | DENT |  |  | 2 | 165 |  |  | 無 | 23 | 10 | [25 empty] | 射出成形 | 20 | 25.1 | 60 | 260
5718 | ABS | アクリロニトリルブタジエンスチレン |  | EWF |  |  | 5582 5kN |  | 100 |  | DENT |  |  | 2 | 165 |  |  | 無 | 23 | 10 | [25 empty] | 射出成形 | 20 | 25.1 | 60 | 260
5719 | ABS | アクリロニトリルブタジエンスチレン |  | EWF |  |  | 5582 5kN |  | 100 |  | DENT |  |  | 2 | 165 |  |  | 無 | 23 | 10 | [25 empty] | 射出成形 | 20 | 25.1 | 60 | 260
5720 | ABS | アクリロニトリルブタジエンスチレン |  | EWF |  |  | 5582 5kN |  | 100 |  | DENT |  |  | 2 | 165 |  |  | 無 | 23 | 10 | [25 empty] | 射出成形 | 20 | 25.1 | 60 | 260
5721 | ABS | アクリロニトリルブタジエンスチレン |  | EWF |  |  | 5582 5kN |  | 100 |  | DENT |  |  | 2 | 165 |  |  | 無 | 23 | 20 | [25 empty] | 射出成形 | 20 | 25.1 | 60 | 260
5722 | ABS | アクリロニトリルブタジエンスチレン |  | EWF |  |  | 5582 5kN |  | 100 |  | DENT |  |  | 2 | 165 |  |  | 無 | 23 | 20 | [25 empty] | 射出成形 | 20 | 25.1 | 60 | 260
5723 | ABS | アクリロニトリルブタジエンスチレン |  | EWF |  |  | 5582 5kN |  | 100 |  | DENT |  |  | 2 | 165 |  |  | 無 | 23 | 20 | [25 empty] | 射出成形 | 20 | 25.1 | 60 | 260
5724 | ABS | アクリロニトリルブタジエンスチレン |  | EWF |  |  | 5582 5kN |  | 100 |  | DENT |  |  | 2 | 165 |  |  | 無 | 23 | 20 | [25 empty] | 射出成形 | 20 | 25.1 | 60 | 260
5725 | ABS | アクリロニトリルブタジエンスチレン |  | EWF |  |  | 5582 5kN |  | 100 |  | DENT |  |  | 2 | 165 |  |  | 無 | 23 | 20 | [25 empty] | 射出成形 | 20 | 25.1 | 60 | 260
5726 | ABS | アクリロニトリルブタジエンスチレン |  | EWF |  |  | 5582 5kN |  | 100 |  | DENT |  |  | 2 | 165 |  |  | 無 | 23 | 20 | [25 empty] | 射出成形 | 20 | 25.1 | 60 | 260
5727 | ABS | アクリロニトリルブタジエンスチレン |  | EWF |  |  | 5582 5kN |  | 100 |  | DENT |  |  | 2 | 165 |  |  | 無 | 23 | 20 | [25 empty] | 射出成形 | 20 | 25.1 | 60 | 260
5728 | ABS | アクリロニトリルブタジエンスチレン |  | EWF |  |  | 5582 5kN |  | 100 |  | DENT |  |  | 2 | 165 |  |  | 無 | 23 | 20 | [25 empty] | 射出成形 | 20 | 25.1 | 60 | 260
5729 | ABS | アクリロニトリルブタジエンスチレン |  | EWF |  |  | 5582 5kN |  | 100 |  | DENT |  |  | 2 | 165 |  |  | 無 | 23 | 20 | [25 empty] | 射出成形 | 20 | 25.1 | 60 | 260
5730 | ABS | アクリロニトリルブタジエンスチレン |  | EWF |  |  | 5582 5kN |  | 100 |  | DENT |  |  | 2 | 165 |  |  | 無 | 23 | 20 | [25 empty] | 射出成形 | 20 | 25.1 | 60 | 260
5731 | ABS | アクリロニトリルブタジエンスチレン |  | EWF |  |  | 5582 5kN |  | 100 |  | DENT |  |  | 2 | 165 |  |  | 無 | 23 | 20 | [25 empty] | 射出成形 | 20 | 25.1 | 60 | 260
5732 | ABS | アクリロニトリルブタジエンスチレン |  | EWF |  |  | 5582 5kN |  | 100 |  | DENT |  |  | 2 | 165 |  |  | 無 | 23 | 20 | [25 empty] | 射出成形 | 20 | 25.1 | 60 | 260
5733 | ABS | アクリロニトリルブタジエンスチレン |  | EWF |  |  | 5582 5kN |  | 100 |  | DENT |  |  | 2 | 165 |  |  | 無 | 23 | 20 | [25 empty] | 射出成形 | 20 | 25.1 | 60 | 260
5734 | ABS | アクリロニトリルブタジエンスチレン |  | EWF |  |  | 5582 5kN |  | 100 |  | DENT |  |  | 2 | 165 |  |  | 無 | 23 | 20 | [25 empty] | 射出成形 | 20 | 25.1 | 60 | 260
5735 | ABS | アクリロニトリルブタジエンスチレン |  | EWF |  |  | 5582 5kN |  | 100 |  | DENT |  |  | 2 | 165 |  |  | 無 | 23 | 20 | [25 empty] | 射出成形 | 20 | 25.1 | 60 | 260
5736 | ABS | アクリロニトリルブタジエンスチレン |  | EWF |  |  | 5582 5kN |  | 100 |  | DENT |  |  | 2 | 165 |  |  | 無 | 23 | 20 | [25 empty] | 射出成形 | 20 | 25.1 | 60 | 260
5737 | ABS | アクリロニトリルブタジエンスチレン |  | EWF |  |  | 5582 5kN |  | 100 |  | DENT |  |  | 2 | 165 |  |  | 無 | 23 | 20 | [25 empty] | 射出成形 | 20 | 25.1 | 60 | 260
5738 | ABS | アクリロニトリルブタジエンスチレン |  | EWF |  |  | 5582 5kN |  | 100 |  | DENT |  |  | 2 | 165 |  |  | 無 | 23 | 20 | [25 empty] | 射出成形 | 20 | 25.1 | 60 | 260
5739 | ABS | アクリロニトリルブタジエンスチレン |  | EWF |  |  | 5582 5kN |  | 100 |  | DENT |  |  | 2 | 165 |  |  | 無 | 23 | 20 | [25 empty] | 射出成形 | 20 | 25.1 | 60 | 260
5740 | ABS | アクリロニトリルブタジエンスチレン |  | EWF |  |  | 5582 5kN |  | 100 |  | DENT |  |  | 2 | 165 |  |  | 無 | 23 | 20 | [25 empty] | 射出成形 | 20 | 25.1 | 60 | 260
5741 | ABS | アクリロニトリルブタジエンスチレン |  | EWF |  |  | 5582 5kN |  | 100 |  | DENT |  |  | 2 | 165 |  |  | 無 | 23 | 20 | [25 empty] | 射出成形 | 20 | 25.1 | 60 | 260
5742 | ABS | アクリロニトリルブタジエンスチレン |  | EWF |  |  | 5582 5kN |  | 100 |  | DENT |  |  | 2 | 165 |  |  | 無 | 23 | 20 | [25 empty] | 射出成形 | 20 | 25.1 | 60 | 260
5743 | ABS | アクリロニトリルブタジエンスチレン |  | EWF |  |  | 5582 5kN |  | 100 |  | DENT |  |  | 2 | 165 |  |  | 無 | 23 | 20 | [25 empty] | 射出成形 | 20 | 25.1 | 60 | 260
5744 | ABS | アクリロニトリルブタジエンスチレン |  | EWF |  |  | 5582 5kN |  | 100 |  | DENT |  |  | 2 | 165 |  |  | 無 | 23 | 20 | [25 empty] | 射出成形 | 20 | 25.1 | 60 | 260
5745 | ABS | アクリロニトリルブタジエンスチレン |  | EWF |  |  | 5582 5kN |  | 100 |  | DENT |  |  | 2 | 165 |  |  | 無 | 23 | 20 | [25 empty] | 射出成形 | 20 | 25.1 | 60 | 260
5746 | ABS | アクリロニトリルブタジエンスチレン |  | EWF |  |  | 5582 5kN |  | 100 |  | DENT |  |  | 2 | 165 |  |  | 無 | 23 | 20 | [25 empty] | 射出成形 | 20 | 25.1 | 60 | 260
5747 | ABS | アクリロニトリルブタジエンスチレン |  | EWF |  |  | 5582 5kN |  | 100 |  | DENT |  |  | 2 | 165 |  |  | 無 | 23 | 20 | [25 empty] | 射出成形 | 20 | 25.1 | 60 | 260
5748 | ABS | アクリロニトリルブタジエンスチレン |  | EWF |  |  | 5582 5kN |  | 100 |  | DENT |  |  | 2 | 165 |  |  | 無 | 23 | 20 | [25 empty] | 射出成形 | 20 | 25.1 | 60 | 260
5749 | ABS | アクリロニトリルブタジエンスチレン |  | EWF |  |  | 5582 5kN |  | 100 |  | DENT |  |  | 2 | 165 |  |  | 無 | 23 | 20 | [25 empty] | 射出成形 | 20 | 25.1 | 60 | 260
5750 | ABS | アクリロニトリルブタジエンスチレン |  | EWF |  |  | 5582 5kN |  | 100 |  | DENT |  |  | 2 | 165 |  |  | 無 | 23 | 20 | [25 empty] | 射出成形 | 20 | 25.1 | 60 | 260
5751 | ABS | アクリロニトリルブタジエンスチレン |  | EWF |  |  | 5582 5kN |  | 100 |  | DENT |  |  | 2 | 165 |  |  | 無 | 23 | 50 | [25 empty] | 射出成形 | 20 | 25.1 | 60 | 260
5752 | ABS | アクリロニトリルブタジエンスチレン |  | EWF |  |  | 5582 5kN |  | 100 |  | DENT |  |  | 2 | 165 |  |  | 無 | 23 | 50 | [25 empty] | 射出成形 | 20 | 25.1 | 60 | 260
5753 | ABS | アクリロニトリルブタジエンスチレン |  | EWF |  |  | 5582 5kN |  | 100 |  | DENT |  |  | 2 | 165 |  |  | 無 | 23 | 50 | [25 empty] | 射出成形 | 20 | 25.1 | 60 | 260
5754 | ABS | アクリロニトリルブタジエンスチレン |  | EWF |  |  | 5582 5kN |  | 100 |  | DENT |  |  | 2 | 165 |  |  | 無 | 23 | 50 | [25 empty] | 射出成形 | 20 | 25.1 | 60 | 260
5755 | ABS | アクリロニトリルブタジエンスチレン |  | EWF |  |  | 5582 5kN |  | 100 |  | DENT |  |  | 2 | 165 |  |  | 無 | 23 | 50 | [25 empty] | 射出成形 | 20 | 25.1 | 60 | 260
5756 | ABS | アクリロニトリルブタジエンスチレン |  | EWF |  |  | 5582 5kN |  | 100 |  | DENT |  |  | 2 | 165 |  |  | 無 | 23 | 50 | [25 empty] | 射出成形 | 20 | 25.1 | 60 | 260
5757 | ABS | アクリロニトリルブタジエンスチレン |  | EWF |  |  | 5582 5kN |  | 100 |  | DENT |  |  | 2 | 165 |  |  | 無 | 23 | 50 | [25 empty] | 射出成形 | 20 | 25.1 | 60 | 260
5758 | ABS | アクリロニトリルブタジエンスチレン |  | EWF |  |  | 5582 5kN |  | 100 |  | DENT |  |  | 2 | 165 |  |  | 無 | 23 | 50 | [25 empty] | 射出成形 | 20 | 25.1 | 60 | 260
5759 | ABS | アクリロニトリルブタジエンスチレン |  | EWF |  |  | 5582 5kN |  | 100 |  | DENT |  |  | 2 | 165 |  |  | 無 | 23 | 50 | [25 empty] | 射出成形 | 20 | 25.1 | 60 | 260
5760 | ABS | アクリロニトリルブタジエンスチレン |  | EWF |  |  | 5582 5kN |  | 100 |  | DENT |  |  | 2 | 165 |  |  | 無 | 23 | 50 | [25 empty] | 射出成形 | 20 | 25.1 | 60 | 260
5761 | ABS | アクリロニトリルブタジエンスチレン |  | EWF |  |  | 5582 5kN |  | 100 |  | DENT |  |  | 2 | 165 |  |  | 無 | 23 | 50 | [25 empty] | 射出成形 | 20 | 25.1 | 60 | 260
5762 | ABS | アクリロニトリルブタジエンスチレン |  | EWF |  |  | 5582 5kN |  | 100 |  | DENT |  |  | 2 | 165 |  |  | 無 | 23 | 50 | [25 empty] | 射出成形 | 20 | 25.1 | 60 | 260
5763 | ABS | アクリロニトリルブタジエンスチレン |  | EWF |  |  | 5582 5kN |  | 100 |  | DENT |  |  | 2 | 165 |  |  | 無 | 23 | 50 | [25 empty] | 射出成形 | 20 | 25.1 | 60 | 260
5764 | ABS | アクリロニトリルブタジエンスチレン |  | EWF |  |  | 5582 5kN |  | 100 |  | DENT |  |  | 2 | 165 |  |  | 無 | 23 | 50 | [25 empty] | 射出成形 | 20 | 25.1 | 60 | 260
5765 | ABS | アクリロニトリルブタジエンスチレン |  | EWF |  |  | 5582 5kN |  | 100 |  | DENT |  |  | 2 | 165 |  |  | 無 | 23 | 50 | [25 empty] | 射出成形 | 20 | 25.1 | 60 | 260
5766 | ABS | アクリロニトリルブタジエンスチレン |  | EWF |  |  | 5582 5kN |  | 100 |  | DENT |  |  | 2 | 165 |  |  | 無 | 23 | 50 | [25 empty] | 射出成形 | 20 | 25.1 | 60 | 260
5767 | ABS | アクリロニトリルブタジエンスチレン |  | EWF |  |  | 5582 5kN |  | 100 |  | DENT |  |  | 2 | 165 |  |  | 無 | 23 | 50 | [25 empty] | 射出成形 | 20 | 25.1 | 60 | 260
5768 | ABS | アクリロニトリルブタジエンスチレン |  | EWF |  |  | 5582 5kN |  | 100 |  | DENT |  |  | 2 | 165 |  |  | 無 | 23 | 50 | [25 empty] | 射出成形 | 20 | 25.1 | 60 | 260
5769 | ABS | アクリロニトリルブタジエンスチレン |  | EWF |  |  | 5582 5kN |  | 100 |  | DENT |  |  | 2 | 165 |  |  | 無 | 23 | 50 | [25 empty] | 射出成形 | 20 | 25.1 | 60 | 260
5770 | ABS | アクリロニトリルブタジエンスチレン |  | EWF |  |  | 5582 5kN |  | 100 |  | DENT |  |  | 2 | 165 |  |  | 無 | 23 | 50 | [25 empty] | 射出成形 | 20 | 25.1 | 60 | 260
5771 | ABS | アクリロニトリルブタジエンスチレン |  | EWF |  |  | 5582 5kN |  | 100 |  | DENT |  |  | 2 | 165 |  |  | 無 | 23 | 50 | [25 empty] | 射出成形 | 20 | 25.1 | 60 | 260
5772 | ABS | アクリロニトリルブタジエンスチレン |  | EWF |  |  | 5582 5kN |  | 100 |  | DENT |  |  | 2 | 165 |  |  | 無 | 23 | 50 | [25 empty] | 射出成形 | 20 | 25.1 | 60 | 260
5773 | ABS | アクリロニトリルブタジエンスチレン |  | EWF |  |  | 5582 5kN |  | 100 |  | DENT |  |  | 2 | 165 |  |  | 無 | 23 | 50 | [25 empty] | 射出成形 | 20 | 25.1 | 60 | 260
5774 | ABS | アクリロニトリルブタジエンスチレン |  | EWF |  |  | 5582 5kN |  | 100 |  | DENT |  |  | 2 | 165 |  |  | 無 | 23 | 50 | [25 empty] | 射出成形 | 20 | 25.1 | 60 | 260
5775 | ABS | アクリロニトリルブタジエンスチレン |  | EWF |  |  | 5582 5kN |  | 100 |  | DENT |  |  | 2 | 165 |  |  | 無 | 23 | 50 | [25 empty] | 射出成形 | 20 | 25.1 | 60 | 260
5776 | ABS | アクリロニトリルブタジエンスチレン |  | EWF |  |  | 5582 5kN |  | 100 |  | DENT |  |  | 2 | 165 |  |  | 無 | 23 | 50 | [25 empty] | 射出成形 | 20 | 25.1 | 60 | 260
5777 | ABS | アクリロニトリルブタジエンスチレン |  | EWF |  |  | 5582 5kN |  | 100 |  | DENT |  |  | 2 | 165 |  |  | 無 | 23 | 50 | [25 empty] | 射出成形 | 20 | 25.1 | 60 | 260
5778 | ABS | アクリロニトリルブタジエンスチレン |  | EWF |  |  | 5582 5kN |  | 100 |  | DENT |  |  | 2 | 165 |  |  | 無 | 23 | 50 | [25 empty] | 射出成形 | 20 | 25.1 | 60 | 260
5779 | ABS | アクリロニトリルブタジエンスチレン |  | EWF |  |  | 5582 5kN |  | 100 |  | DENT |  |  | 2 | 165 |  |  | 無 | 23 | 50 | [25 empty] | 射出成形 | 20 | 25.1 | 60 | 260
5780 | ABS | アクリロニトリルブタジエンスチレン |  | EWF |  |  | 5582 5kN |  | 100 |  | DENT |  |  | 2 | 165 |  |  | 無 | 23 | 50 | [25 empty] | 射出成形 | 20 | 25.1 | 60 | 260
5781 | ABS | アクリロニトリルブタジエンスチレン |  | EWF |  |  | 5582 5kN |  | 100 |  | DENT |  |  | 3 | 165 |  |  | 無 | 23 | 10 | [25 empty] | 射出成形 | 20 | 25.1 | 60 | 260
5782 | ABS | アクリロニトリルブタジエンスチレン |  | EWF |  |  | 5582 5kN |  | 100 |  | DENT |  |  | 3 | 165 |  |  | 無 | 23 | 10 | [25 empty] | 射出成形 | 20 | 25.1 | 60 | 260
5783 | ABS | アクリロニトリルブタジエンスチレン |  | EWF |  |  | 5582 5kN |  | 100 |  | DENT |  |  | 3 | 165 |  |  | 無 | 23 | 10 | [25 empty] | 射出成形 | 20 | 25.1 | 60 | 260
5784 | ABS | アクリロニトリルブタジエンスチレン |  | EWF |  |  | 5582 5kN |  | 100 |  | DENT |  |  | 3 | 165 |  |  | 無 | 23 | 10 | [25 empty] | 射出成形 | 20 | 25.1 | 60 | 260
5785 | ABS | アクリロニトリルブタジエンスチレン |  | EWF |  |  | 5582 5kN |  | 100 |  | DENT |  |  | 3 | 165 |  |  | 無 | 23 | 10 | [25 empty] | 射出成形 | 20 | 25.1 | 60 | 260
5786 | ABS | アクリロニトリルブタジエンスチレン |  | EWF |  |  | 5582 5kN |  | 100 |  | DENT |  |  | 3 | 165 |  |  | 無 | 23 | 10 | [25 empty] | 射出成形 | 20 | 25.1 | 60 | 260
5787 | ABS | アクリロニトリルブタジエンスチレン |  | EWF |  |  | 5582 5kN |  | 100 |  | DENT |  |  | 3 | 165 |  |  | 無 | 23 | 10 | [25 empty] | 射出成形 | 20 | 25.1 | 60 | 260
5788 | ABS | アクリロニトリルブタジエンスチレン |  | EWF |  |  | 5582 5kN |  | 100 |  | DENT |  |  | 3 | 165 |  |  | 無 | 23 | 10 | [25 empty] | 射出成形 | 20 | 25.1 | 60 | 260
5789 | ABS | アクリロニトリルブタジエンスチレン |  | EWF |  |  | 5582 5kN |  | 100 |  | DENT |  |  | 3 | 165 |  |  | 無 | 23 | 10 | [25 empty] | 射出成形 | 20 | 25.1 | 60 | 260
5790 | ABS | アクリロニトリルブタジエンスチレン |  | EWF |  |  | 5582 5kN |  | 100 |  | DENT |  |  | 3 | 165 |  |  | 無 | 23 | 10 | [25 empty] | 射出成形 | 20 | 25.1 | 60 | 260
5791 | ABS | アクリロニトリルブタジエンスチレン |  | EWF |  |  | 5582 5kN |  | 100 |  | DENT |  |  | 3 | 165 |  |  | 無 | 23 | 10 | [25 empty] | 射出成形 | 20 | 25.1 | 60 | 260
5792 | ABS | アクリロニトリルブタジエンスチレン |  | EWF |  |  | 5582 5kN |  | 100 |  | DENT |  |  | 3 | 165 |  |  | 無 | 23 | 10 | [25 empty] | 射出成形 | 20 | 25.1 | 60 | 260
5793 | ABS | アクリロニトリルブタジエンスチレン |  | EWF |  |  | 5582 5kN |  | 100 |  | DENT |  |  | 3 | 165 |  |  | 無 | 23 | 10 | [25 empty] | 射出成形 | 20 | 25.1 | 60 | 260
5794 | ABS | アクリロニトリルブタジエンスチレン |  | EWF |  |  | 5582 5kN |  | 100 |  | DENT |  |  | 3 | 165 |  |  | 無 | 23 | 10 | [25 empty] | 射出成形 | 20 | 25.1 | 60 | 260
5795 | ABS | アクリロニトリルブタジエンスチレン |  | EWF |  |  | 5582 5kN |  | 100 |  | DENT |  |  | 3 | 165 |  |  | 無 | 23 | 10 | [25 empty] | 射出成形 | 20 | 25.1 | 60 | 260
5796 | ABS | アクリロニトリルブタジエンスチレン |  | EWF |  |  | 5582 5kN |  | 100 |  | DENT |  |  | 3 | 165 |  |  | 無 | 23 | 10 | [25 empty] | 射出成形 | 20 | 25.1 | 60 | 260
5797 | ABS | アクリロニトリルブタジエンスチレン |  | EWF |  |  | 5582 5kN |  | 100 |  | DENT |  |  | 3 | 165 |  |  | 無 | 23 | 10 | [25 empty] | 射出成形 | 20 | 25.1 | 60 | 260
5798 | ABS | アクリロニトリルブタジエンスチレン |  | EWF |  |  | 5582 5kN |  | 100 |  | DENT |  |  | 3 | 165 |  |  | 無 | 23 | 10 | [25 empty] | 射出成形 | 20 | 25.1 | 60 | 260
5799 | ABS | アクリロニトリルブタジエンスチレン |  | EWF |  |  | 5582 5kN |  | 100 |  | DENT |  |  | 3 | 165 |  |  | 無 | 23 | 10 | [25 empty] | 射出成形 | 20 | 25.1 | 60 | 260
5800 | ABS | アクリロニトリルブタジエンスチレン |  | EWF |  |  | 5582 5kN |  | 100 |  | DENT |  |  | 3 | 165 |  |  | 無 | 23 | 10 | [25 empty] | 射出成形 | 20 | 25.1 | 60 | 260
5801 | ABS | アクリロニトリルブタジエンスチレン |  | EWF |  |  | 5582 5kN |  | 100 |  | DENT |  |  | 3 | 165 |  |  | 無 | 23 | 10 | [25 empty] | 射出成形 | 20 | 25.1 | 60 | 260
5802 | ABS | アクリロニトリルブタジエンスチレン |  | EWF |  |  | 5582 5kN |  | 100 |  | DENT |  |  | 3 | 165 |  |  | 無 | 23 | 10 | [25 empty] | 射出成形 | 20 | 25.1 | 60 | 260
5803 | ABS | アクリロニトリルブタジエンスチレン |  | EWF |  |  | 5582 5kN |  | 100 |  | DENT |  |  | 3 | 165 |  |  | 無 | 23 | 10 | [25 empty] | 射出成形 | 20 | 25.1 | 60 | 260
5804 | ABS | アクリロニトリルブタジエンスチレン |  | EWF |  |  | 5582 5kN |  | 100 |  | DENT |  |  | 3 | 165 |  |  | 無 | 23 | 10 | [25 empty] | 射出成形 | 20 | 25.1 | 60 | 260
5805 | ABS | アクリロニトリルブタジエンスチレン |  | EWF |  |  | 5582 5kN |  | 100 |  | DENT |  |  | 3 | 165 |  |  | 無 | 23 | 10 | [25 empty] | 射出成形 | 20 | 25.1 | 60 | 260
5806 | ABS | アクリロニトリルブタジエンスチレン |  | EWF |  |  | 5582 5kN |  | 100 |  | DENT |  |  | 3 | 165 |  |  | 無 | 23 | 10 | [25 empty] | 射出成形 | 20 | 25.1 | 60 | 260
5807 | ABS | アクリロニトリルブタジエンスチレン |  | EWF |  |  | 5582 5kN |  | 100 |  | DENT |  |  | 3 | 165 |  |  | 無 | 23 | 10 | [25 empty] | 射出成形 | 20 | 25.1 | 60 | 260
5808 | ABS | アクリロニトリルブタジエンスチレン |  | EWF |  |  | 5582 5kN |  | 100 |  | DENT |  |  | 3 | 165 |  |  | 無 | 23 | 10 | [25 empty] | 射出成形 | 20 | 25.1 | 60 | 260
5809 | ABS | アクリロニトリルブタジエンスチレン |  | EWF |  |  | 5582 5kN |  | 100 |  | DENT |  |  | 3 | 165 |  |  | 無 | 23 | 10 | [25 empty] | 射出成形 | 20 | 25.1 | 60 | 260
5810 | ABS | アクリロニトリルブタジエンスチレン |  | EWF |  |  | 5582 5kN |  | 100 |  | DENT |  |  | 3 | 165 |  |  | 無 | 23 | 10 | [25 empty] | 射出成形 | 20 | 25.1 | 60 | 260
5811 | ABS | アクリロニトリルブタジエンスチレン |  | EWF |  |  | 5582 5kN |  | 100 |  | DENT |  |  | 3 | 165 |  |  | 無 | 23 | 20 | [25 empty] | 射出成形 | 20 | 25.1 | 60 | 260
5812 | ABS | アクリロニトリルブタジエンスチレン |  | EWF |  |  | 5582 5kN |  | 100 |  | DENT |  |  | 3 | 165 |  |  | 無 | 23 | 20 | [25 empty] | 射出成形 | 20 | 25.1 | 60 | 260
5813 | ABS | アクリロニトリルブタジエンスチレン |  | EWF |  |  | 5582 5kN |  | 100 |  | DENT |  |  | 3 | 165 |  |  | 無 | 23 | 20 | [25 empty] | 射出成形 | 20 | 25.1 | 60 | 260
5814 | ABS | アクリロニトリルブタジエンスチレン |  | EWF |  |  | 5582 5kN |  | 100 |  | DENT |  |  | 3 | 165 |  |  | 無 | 23 | 20 | [25 empty] | 射出成形 | 20 | 25.1 | 60 | 260
5815 | ABS | アクリロニトリルブタジエンスチレン |  | EWF |  |  | 5582 5kN |  | 100 |  | DENT |  |  | 3 | 165 |  |  | 無 | 23 | 20 | [25 empty] | 射出成形 | 20 | 25.1 | 60 | 260
5816 | ABS | アクリロニトリルブタジエンスチレン |  | EWF |  |  | 5582 5kN |  | 100 |  | DENT |  |  | 3 | 165 |  |  | 無 | 23 | 20 | [25 empty] | 射出成形 | 20 | 25.1 | 60 | 260
5817 | ABS | アクリロニトリルブタジエンスチレン |  | EWF |  |  | 5582 5kN |  | 100 |  | DENT |  |  | 3 | 165 |  |  | 無 | 23 | 20 | [25 empty] | 射出成形 | 20 | 25.1 | 60 | 260
5818 | ABS | アクリロニトリルブタジエンスチレン |  | EWF |  |  | 5582 5kN |  | 100 |  | DENT |  |  | 3 | 165 |  |  | 無 | 23 | 20 | [25 empty] | 射出成形 | 20 | 25.1 | 60 | 260
5819 | ABS | アクリロニトリルブタジエンスチレン |  | EWF |  |  | 5582 5kN |  | 100 |  | DENT |  |  | 3 | 165 |  |  | 無 | 23 | 20 | [25 empty] | 射出成形 | 20 | 25.1 | 60 | 260
5820 | ABS | アクリロニトリルブタジエンスチレン |  | EWF |  |  | 5582 5kN |  | 100 |  | DENT |  |  | 3 | 165 |  |  | 無 | 23 | 20 | [25 empty] | 射出成形 | 20 | 25.1 | 60 | 260
5821 | ABS | アクリロニトリルブタジエンスチレン |  | EWF |  |  | 5582 5kN |  | 100 |  | DENT |  |  | 3 | 165 |  |  | 無 | 23 | 20 | [25 empty] | 射出成形 | 20 | 25.1 | 60 | 260
5822 | ABS | アクリロニトリルブタジエンスチレン |  | EWF |  |  | 5582 5kN |  | 100 |  | DENT |  |  | 3 | 165 |  |  | 無 | 23 | 20 | [25 empty] | 射出成形 | 20 | 25.1 | 60 | 260
5823 | ABS | アクリロニトリルブタジエンスチレン |  | EWF |  |  | 5582 5kN |  | 100 |  | DENT |  |  | 3 | 165 |  |  | 無 | 23 | 20 | [25 empty] | 射出成形 | 20 | 25.1 | 60 | 260
5824 | ABS | アクリロニトリルブタジエンスチレン |  | EWF |  |  | 5582 5kN |  | 100 |  | DENT |  |  | 3 | 165 |  |  | 無 | 23 | 20 | [25 empty] | 射出成形 | 20 | 25.1 | 60 | 260
5825 | ABS | アクリロニトリルブタジエンスチレン |  | EWF |  |  | 5582 5kN |  | 100 |  | DENT |  |  | 3 | 165 |  |  | 無 | 23 | 20 | [25 empty] | 射出成形 | 20 | 25.1 | 60 | 260
5826 | ABS | アクリロニトリルブタジエンスチレン |  | EWF |  |  | 5582 5kN |  | 100 |  | DENT |  |  | 3 | 165 |  |  | 無 | 23 | 20 | [25 empty] | 射出成形 | 20 | 25.1 | 60 | 260
5827 | ABS | アクリロニトリルブタジエンスチレン |  | EWF |  |  | 5582 5kN |  | 100 |  | DENT |  |  | 3 | 165 |  |  | 無 | 23 | 20 | [25 empty] | 射出成形 | 20 | 25.1 | 60 | 260
5828 | ABS | アクリロニトリルブタジエンスチレン |  | EWF |  |  | 5582 5kN |  | 100 |  | DENT |  |  | 3 | 165 |  |  | 無 | 23 | 20 | [25 empty] | 射出成形 | 20 | 25.1 | 60 | 260
5829 | ABS | アクリロニトリルブタジエンスチレン |  | EWF |  |  | 5582 5kN |  | 100 |  | DENT |  |  | 3 | 165 |  |  | 無 | 23 | 20 | [25 empty] | 射出成形 | 20 | 25.1 | 60 | 260
5830 | ABS | アクリロニトリルブタジエンスチレン |  | EWF |  |  | 5582 5kN |  | 100 |  | DENT |  |  | 3 | 165 |  |  | 無 | 23 | 20 | [25 empty] | 射出成形 | 20 | 25.1 | 60 | 260
5831 | ABS | アクリロニトリルブタジエンスチレン |  | EWF |  |  | 5582 5kN |  | 100 |  | DENT |  |  | 3 | 165 |  |  | 無 | 23 | 20 | [25 empty] | 射出成形 | 20 | 25.1 | 60 | 260
5832 | ABS | アクリロニトリルブタジエンスチレン |  | EWF |  |  | 5582 5kN |  | 100 |  | DENT |  |  | 3 | 165 |  |  | 無 | 23 | 20 | [25 empty] | 射出成形 | 20 | 25.1 | 60 | 260
5833 | ABS | アクリロニトリルブタジエンスチレン |  | EWF |  |  | 5582 5kN |  | 100 |  | DENT |  |  | 3 | 165 |  |  | 無 | 23 | 20 | [25 empty] | 射出成形 | 20 | 25.1 | 60 | 260
5834 | ABS | アクリロニトリルブタジエンスチレン |  | EWF |  |  | 5582 5kN |  | 100 |  | DENT |  |  | 3 | 165 |  |  | 無 | 23 | 20 | [25 empty] | 射出成形 | 20 | 25.1 | 60 | 260
5835 | ABS | アクリロニトリルブタジエンスチレン |  | EWF |  |  | 5582 5kN |  | 100 |  | DENT |  |  | 3 | 165 |  |  | 無 | 23 | 20 | [25 empty] | 射出成形 | 20 | 25.1 | 60 | 260
5836 | ABS | アクリロニトリルブタジエンスチレン |  | EWF |  |  | 5582 5kN |  | 100 |  | DENT |  |  | 3 | 165 |  |  | 無 | 23 | 20 | [25 empty] | 射出成形 | 20 | 25.1 | 60 | 260
5837 | ABS | アクリロニトリルブタジエンスチレン |  | EWF |  |  | 5582 5kN |  | 100 |  | DENT |  |  | 3 | 165 |  |  | 無 | 23 | 20 | [25 empty] | 射出成形 | 20 | 25.1 | 60 | 260
5838 | ABS | アクリロニトリルブタジエンスチレン |  | EWF |  |  | 5582 5kN |  | 100 |  | DENT |  |  | 3 | 165 |  |  | 無 | 23 | 20 | [25 empty] | 射出成形 | 20 | 25.1 | 60 | 260
5839 | ABS | アクリロニトリルブタジエンスチレン |  | EWF |  |  | 5582 5kN |  | 100 |  | DENT |  |  | 3 | 165 |  |  | 無 | 23 | 20 | [25 empty] | 射出成形 | 20 | 25.1 | 60 | 260
5840 | ABS | アクリロニトリルブタジエンスチレン |  | EWF |  |  | 5582 5kN |  | 100 |  | DENT |  |  | 3 | 165 |  |  | 無 | 23 | 20 | [25 empty] | 射出成形 | 20 | 25.1 | 60 | 260
5841 | ABS | アクリロニトリルブタジエンスチレン |  | EWF |  |  | 5582 5kN |  | 100 |  | DENT |  |  | 3 | 165 |  |  | 無 | 23 | 50 | [25 empty] | 射出成形 | 20 | 25.1 | 60 | 260
5842 | ABS | アクリロニトリルブタジエンスチレン |  | EWF |  |  | 5582 5kN |  | 100 |  | DENT |  |  | 3 | 165 |  |  | 無 | 23 | 50 | [25 empty] | 射出成形 | 20 | 25.1 | 60 | 260
5843 | ABS | アクリロニトリルブタジエンスチレン |  | EWF |  |  | 5582 5kN |  | 100 |  | DENT |  |  | 3 | 165 |  |  | 無 | 23 | 50 | [25 empty] | 射出成形 | 20 | 25.1 | 60 | 260
5844 | ABS | アクリロニトリルブタジエンスチレン |  | EWF |  |  | 5582 5kN |  | 100 |  | DENT |  |  | 3 | 165 |  |  | 無 | 23 | 50 | [25 empty] | 射出成形 | 20 | 25.1 | 60 | 260
5845 | ABS | アクリロニトリルブタジエンスチレン |  | EWF |  |  | 5582 5kN |  | 100 |  | DENT |  |  | 3 | 165 |  |  | 無 | 23 | 50 | [25 empty] | 射出成形 | 20 | 25.1 | 60 | 260
5846 | ABS | アクリロニトリルブタジエンスチレン |  | EWF |  |  | 5582 5kN |  | 100 |  | DENT |  |  | 3 | 165 |  |  | 無 | 23 | 50 | [25 empty] | 射出成形 | 20 | 25.1 | 60 | 260
5847 | ABS | アクリロニトリルブタジエンスチレン |  | EWF |  |  | 5582 5kN |  | 100 |  | DENT |  |  | 3 | 165 |  |  | 無 | 23 | 50 | [25 empty] | 射出成形 | 20 | 25.1 | 60 | 260
5848 | ABS | アクリロニトリルブタジエンスチレン |  | EWF |  |  | 5582 5kN |  | 100 |  | DENT |  |  | 3 | 165 |  |  | 無 | 23 | 50 | [25 empty] | 射出成形 | 20 | 25.1 | 60 | 260
5849 | ABS | アクリロニトリルブタジエンスチレン |  | EWF |  |  | 5582 5kN |  | 100 |  | DENT |  |  | 3 | 165 |  |  | 無 | 23 | 50 | [25 empty] | 射出成形 | 20 | 25.1 | 60 | 260
5850 | ABS | アクリロニトリルブタジエンスチレン |  | EWF |  |  | 5582 5kN |  | 100 |  | DENT |  |  | 3 | 165 |  |  | 無 | 23 | 50 | [25 empty] | 射出成形 | 20 | 25.1 | 60 | 260
5851 | ABS | アクリロニトリルブタジエンスチレン |  | EWF |  |  | 5582 5kN |  | 100 |  | DENT |  |  | 3 | 165 |  |  | 無 | 23 | 50 | [25 empty] | 射出成形 | 20 | 25.1 | 60 | 260
5852 | ABS | アクリロニトリルブタジエンスチレン |  | EWF |  |  | 5582 5kN |  | 100 |  | DENT |  |  | 3 | 165 |  |  | 無 | 23 | 50 | [25 empty] | 射出成形 | 20 | 25.1 | 60 | 260
5853 | ABS | アクリロニトリルブタジエンスチレン |  | EWF |  |  | 5582 5kN |  | 100 |  | DENT |  |  | 3 | 165 |  |  | 無 | 23 | 50 | [25 empty] | 射出成形 | 20 | 25.1 | 60 | 260
5854 | ABS | アクリロニトリルブタジエンスチレン |  | EWF |  |  | 5582 5kN |  | 100 |  | DENT |  |  | 3 | 165 |  |  | 無 | 23 | 50 | [25 empty] | 射出成形 | 20 | 25.1 | 60 | 260
5855 | ABS | アクリロニトリルブタジエンスチレン |  | EWF |  |  | 5582 5kN |  | 100 |  | DENT |  |  | 3 | 165 |  |  | 無 | 23 | 50 | [25 empty] | 射出成形 | 20 | 25.1 | 60 | 260
5856 | ABS | アクリロニトリルブタジエンスチレン |  | EWF |  |  | 5582 5kN |  | 100 |  | DENT |  |  | 3 | 165 |  |  | 無 | 23 | 50 | [25 empty] | 射出成形 | 20 | 25.1 | 60 | 260
5857 | ABS | アクリロニトリルブタジエンスチレン |  | EWF |  |  | 5582 5kN |  | 100 |  | DENT |  |  | 3 | 165 |  |  | 無 | 23 | 50 | [25 empty] | 射出成形 | 20 | 25.1 | 60 | 260
5858 | ABS | アクリロニトリルブタジエンスチレン |  | EWF |  |  | 5582 5kN |  | 100 |  | DENT |  |  | 3 | 165 |  |  | 無 | 23 | 50 | [25 empty] | 射出成形 | 20 | 25.1 | 60 | 260
5859 | ABS | アクリロニトリルブタジエンスチレン |  | EWF |  |  | 5582 5kN |  | 100 |  | DENT |  |  | 3 | 165 |  |  | 無 | 23 | 50 | [25 empty] | 射出成形 | 20 | 25.1 | 60 | 260
5860 | ABS | アクリロニトリルブタジエンスチレン |  | EWF |  |  | 5582 5kN |  | 100 |  | DENT |  |  | 3 | 165 |  |  | 無 | 23 | 50 | [25 empty] | 射出成形 | 20 | 25.1 | 60 | 260
5861 | ABS | アクリロニトリルブタジエンスチレン |  | EWF |  |  | 5582 5kN |  | 100 |  | DENT |  |  | 3 | 165 |  |  | 無 | 23 | 50 | [25 empty] | 射出成形 | 20 | 25.1 | 60 | 260
5862 | ABS | アクリロニトリルブタジエンスチレン |  | EWF |  |  | 5582 5kN |  | 100 |  | DENT |  |  | 3 | 165 |  |  | 無 | 23 | 50 | [25 empty] | 射出成形 | 20 | 25.1 | 60 | 260
5863 | ABS | アクリロニトリルブタジエンスチレン |  | EWF |  |  | 5582 5kN |  | 100 |  | DENT |  |  | 3 | 165 |  |  | 無 | 23 | 50 | [25 empty] | 射出成形 | 20 | 25.1 | 60 | 260
5864 | ABS | アクリロニトリルブタジエンスチレン |  | EWF |  |  | 5582 5kN |  | 100 |  | DENT |  |  | 3 | 165 |  |  | 無 | 23 | 50 | [25 empty] | 射出成形 | 20 | 25.1 | 60 | 260
5865 | ABS | アクリロニトリルブタジエンスチレン |  | EWF |  |  | 5582 5kN |  | 100 |  | DENT |  |  | 3 | 165 |  |  | 無 | 23 | 50 | [25 empty] | 射出成形 | 20 | 25.1 | 60 | 260
5866 | ABS | アクリロニトリルブタジエンスチレン |  | EWF |  |  | 5582 5kN |  | 100 |  | DENT |  |  | 3 | 165 |  |  | 無 | 23 | 50 | [25 empty] | 射出成形 | 20 | 25.1 | 60 | 260
5867 | ABS | アクリロニトリルブタジエンスチレン |  | EWF |  |  | 5582 5kN |  | 100 |  | DENT |  |  | 3 | 165 |  |  | 無 | 23 | 50 | [25 empty] | 射出成形 | 20 | 25.1 | 60 | 260
5868 | ABS | アクリロニトリルブタジエンスチレン |  | EWF |  |  | 5582 5kN |  | 100 |  | DENT |  |  | 3 | 165 |  |  | 無 | 23 | 50 | [25 empty] | 射出成形 | 20 | 25.1 | 60 | 260
5869 | ABS | アクリロニトリルブタジエンスチレン |  | EWF |  |  | 5582 5kN |  | 100 |  | DENT |  |  | 3 | 165 |  |  | 無 | 23 | 50 | [25 empty] | 射出成形 | 20 | 25.1 | 60 | 260
5870 | ABS | アクリロニトリルブタジエンスチレン |  | EWF |  |  | 5582 5kN |  | 100 |  | DENT |  |  | 3 | 165 |  |  | 無 | 23 | 50 | [25 empty] | 射出成形 | 20 | 25.1 | 60 | 260
5871 | ABS | アクリロニトリルブタジエンスチレン |  | EWF |  |  | AGS5000E 1kN |  | 100 |  | DENT |  | 50.2 | 1 | 165 | 押し込み | 4.4 | 無 | 23 | 20 |  |  |  | 318 | 44.24 | 25.75 | 4.79 | 66.8 | [17 empty] | 射出成形 | 50 | 62.8 | 60 | 260
5872 | ABS | アクリロニトリルブタジエンスチレン |  | EWF |  |  | AGS5000E 1kN |  | 100 |  | DENT |  | 50.2 | 1 | 165 | 押し込み | 5.2 | 無 | 23 | 20 |  |  |  | 392 | 43.28 | 25.75 | 4.79 | 70.1 | [17 empty] | 射出成形 | 50 | 62.8 | 60 | 260
5873 | ABS | アクリロニトリルブタジエンスチレン |  | EWF |  |  | AGS5000E 1kN |  | 100 |  | DENT |  | 50.2 | 1 | 165 | 押し込み | 4.8 | 無 | 23 | 20 |  |  |  | 334 | 34.75 | 25.75 | 4.79 | 63.0 | [17 empty] | 射出成形 | 50 | 62.8 | 60 | 260
5874 | ABS | アクリロニトリルブタジエンスチレン |  | EWF |  |  | AGS5000E 1kN |  | 100 |  | DENT |  | 50.2 | 1 | 165 | 押し込み | 4.5 | 無 | 23 | 20 |  |  |  | 368 | 45.19 | 25.75 | 4.79 | 74.4 | [17 empty] | 射出成形 | 50 | 62.8 | 60 | 260
5875 | ABS | アクリロニトリルブタジエンスチレン |  | EWF |  |  | AGS5000E 1kN |  | 100 |  | DENT |  | 50.3 | 1 | 165 | 押し込み | 4.7 | 無 | 23 | 20 |  |  |  | 356 | 37.73 | 25.75 | 4.79 | 68.9 | [17 empty] | 射出成形 | 50 | 62.8 | 60 | 260
5876 | ABS | アクリロニトリルブタジエンスチレン |  | EWF |  |  | AGS5000E 1kN |  | 100 |  | DENT |  | 50.2 | 1 | 165 | 押し込み | 4.5 | 無 | 23 | 20 |  |  |  | 439 | 61.37 | 25.75 | 4.79 | 89.8 | [17 empty] | 射出成形 | 50 | 62.8 | 60 | 260
5877 | ABS | アクリロニトリルブタジエンスチレン |  | EWF |  |  | AGS5000E 1kN |  | 100 |  | DENT |  | 50.3 | 1 | 165 | 押し込み | 6.6 | 無 | 23 | 20 |  |  |  | 419 | 40.84 | 25.75 | 4.79 | 58.5 | [17 empty] | 射出成形 | 50 | 62.8 | 60 | 260
5878 | ABS | アクリロニトリルブタジエンスチレン |  | EWF |  |  | AGS5000E 1kN |  | 100 |  | DENT |  | 50.2 | 1 | 165 | 押し込み | 6.8 | 無 | 23 | 20 |  |  |  | 466 | 51.49 | 25.75 | 4.79 | 63.5 | [17 empty] | 射出成形 | 50 | 62.8 | 60 | 260
5879 | ABS | アクリロニトリルブタジエンスチレン |  | EWF |  |  | AGS5000E 1kN |  | 100 |  | DENT |  | 50.1 | 1 | 165 | 押し込み | 7.2 | 無 | 23 | 20 |  |  |  | 417 | 43.44 | 25.75 | 4.79 | 54.1 | [17 empty] | 射出成形 | 50 | 62.8 | 60 | 260
5880 | ABS | アクリロニトリルブタジエンスチレン |  | EWF |  |  | AGS5000E 1kN |  | 100 |  | DENT |  | 50.2 | 1 | 165 | 押し込み | 6.6 | 無 | 23 | 20 |  |  |  | 421 | 40.59 | 25.75 | 4.79 | 58.3 | [17 empty] | 射出成形 | 50 | 62.8 | 60 | 260
5881 | ABS | アクリロニトリルブタジエンスチレン |  | EWF |  |  | AGS5000E 1kN |  | 100 |  | DENT |  | 50.2 | 1 | 165 | 押し込み | 6.4 | 無 | 23 | 20 |  |  |  | 639 | 94.60 | 25.75 | 4.79 | 91.3 | [17 empty] | 射出成形 | 50 | 62.8 | 60 | 260
5882 | ABS | アクリロニトリルブタジエンスチレン |  | EWF |  |  | AGS5000E 1kN |  | 100 |  | DENT |  | 50.2 | 1 | 165 | 押し込み | 7.0 | 無 | 23 | 20 |  |  |  | 625 | 82.72 | 25.75 | 4.79 | 81.9 | [17 empty] | 射出成形 | 50 | 62.8 | 60 | 260
5883 | ABS | アクリロニトリルブタジエンスチレン |  | EWF |  |  | AGS5000E 1kN |  | 100 |  | DENT |  | 50.2 | 1 | 165 | 押し込み | 8.9 | 無 | 23 | 20 |  |  |  | 625 | 68.89 | 25.75 | 4.79 | 65.1 | [17 empty] | 射出成形 | 50 | 62.8 | 60 | 260
5884 | ABS | アクリロニトリルブタジエンスチレン |  | EWF |  |  | AGS5000E 1kN |  | 100 |  | DENT |  | 50.2 | 1 | 165 | 押し込み | 8.6 | 無 | 23 | 20 |  |  |  | 607 | 63.48 | 25.75 | 4.79 | 64.8 | [17 empty] | 射出成形 | 50 | 62.8 | 60 | 260
5885 | ABS | アクリロニトリルブタジエンスチレン |  | EWF |  |  | AGS5000E 1kN |  | 100 |  | DENT |  | 50.2 | 1 | 165 | 押し込み | 9.7 | 無 | 23 | 20 |  |  |  | 581 | 56.32 | 25.75 | 4.79 | 55.6 | [17 empty] | 射出成形 | 50 | 62.8 | 60 | 260
5886 | ABS | アクリロニトリルブタジエンスチレン |  | EWF |  |  | AGS5000E 1kN |  | 100 |  | DENT |  | 50.2 | 1 | 165 | 押し込み | 9.1 | 無 | 23 | 20 |  |  |  | 744 | 90.74 | 25.75 | 4.79 | 74.8 | [17 empty] | 射出成形 | 50 | 62.8 | 60 | 260
5887 | ABS | アクリロニトリルブタジエンスチレン |  | EWF |  |  | AGS5000E 1kN |  | 100 |  | DENT |  | 50.2 | 1 | 165 | 押し込み | 9.8 | 無 | 23 | 20 |  |  |  | 721 | 81.09 | 25.75 | 4.79 | 67.2 | [17 empty] | 射出成形 | 50 | 62.8 | 60 | 260
5888 | ABS | アクリロニトリルブタジエンスチレン |  | EWF |  |  | AGS5000E 1kN |  | 100 |  | DENT |  | 50.2 | 1 | 165 | 押し込み | 9.9 | 無 | 23 | 20 |  |  |  | 734 | 78.57 | 25.75 | 4.79 | 67.9 | [17 empty] | 射出成形 | 50 | 62.8 | 60 | 260
5889 | ABS | アクリロニトリルブタジエンスチレン |  | EWF |  |  | AGS5000E 1kN |  | 100 |  | DENT |  | 50.2 | 1 | 165 | 押し込み | 11.8 | 無 | 23 | 20 |  |  |  | 752 | 70.57 | 25.75 | 4.79 | 59.3 | [17 empty] | 射出成形 | 50 | 62.8 | 60 | 260
5890 | ABS | アクリロニトリルブタジエンスチレン |  | EWF |  |  | AGS5000E 1kN |  | 100 |  | DENT |  | 50.2 | 1 | 165 | 押し込み | 11.6 | 無 | 23 | 20 |  |  |  | 740 | 73.49 | 25.75 | 4.79 | 58.9 | [17 empty] | 射出成形 | 50 | 62.8 | 60 | 260
5891 | ABS | アクリロニトリルブタジエンスチレン |  | EWF |  |  | AGS5000E 1kN |  | 100 |  | DENT |  | 50.1 | 1 | 165 | 押し込み | 11.7 | 無 | 23 | 20 |  |  |  | 862 | 92.85 | 25.75 | 4.79 | 67.4 | [17 empty] | 射出成形 | 50 | 62.8 | 60 | 260
5892 | ABS | アクリロニトリルブタジエンスチレン |  | EWF |  |  | AGS5000E 1kN |  | 100 |  | DENT |  | 50.2 | 1 | 165 | 押し込み | 11.2 | 無 | 23 | 20 |  |  |  | 845 | 91.11 | 25.75 | 4.79 | 70.2 | [17 empty] | 射出成形 | 50 | 62.8 | 60 | 260
5893 | ABS | アクリロニトリルブタジエンスチレン |  | EWF |  |  | AGS5000E 1kN |  | 100 |  | DENT |  | 50.2 | 1 | 165 | 押し込み | 11.3 | 無 | 23 | 20 |  |  |  | 846 | 92.78 | 25.75 | 4.79 | 70.1 | [17 empty] | 射出成形 | 50 | 62.8 | 60 | 260
5894 | ABS | アクリロニトリルブタジエンスチレン |  | EWF |  |  | AGS5000E 1kN |  | 100 |  | DENT |  | 50.1 | 1 | 165 | 押し込み | 11.2 | 無 | 23 | 20 |  |  |  | 839 | 89.39 | 25.75 | 4.79 | 69.6 | [17 empty] | 射出成形 | 50 | 62.8 | 60 | 260
5895 | ABS | アクリロニトリルブタジエンスチレン |  | EWF |  |  | AGS5000E 1kN |  | 100 |  | DENT |  | 50.2 | 1 | 165 | 押し込み | 14.3 | 無 | 23 | 20 |  |  |  | 847 | 69.61 | 25.75 | 4.79 | 54.9 | [17 empty] | 射出成形 | 50 | 62.8 | 60 | 260
5896 | ABS | アクリロニトリルブタジエンスチレン |  | EWF |  |  | AGS5000E 1kN |  | 100 |  | DENT |  |  | 1 | 165 | 押し込み |  | 無 | 23 | 20 | [25 empty] | 射出成形 | 50 | 62.8 | 60 | 260
5897 | ABS | アクリロニトリルブタジエンスチレン |  | EWF |  |  | AGS5000E 1kN |  | 100 |  | DENT |  |  | 1 | 165 | 押し込み |  | 無 | 23 | 20 | [25 empty] | 射出成形 | 50 | 62.8 | 60 | 260
5898 | ABS | アクリロニトリルブタジエンスチレン |  | EWF |  |  | AGS5000E 1kN |  | 100 |  | DENT |  |  | 1 | 165 | 押し込み |  | 無 | 23 | 20 | [25 empty] | 射出成形 | 50 | 62.8 | 60 | 260
5899 | ABS | アクリロニトリルブタジエンスチレン |  | EWF |  |  | AGS5000E 1kN |  | 100 |  | DENT |  |  | 1 | 165 | 押し込み |  | 無 | 23 | 20 | [25 empty] | 射出成形 | 50 | 62.8 | 60 | 260
5900 | ABS | アクリロニトリルブタジエンスチレン |  | EWF |  |  | AGS5000E 1kN |  | 100 |  | DENT |  |  | 1 | 165 | 押し込み |  | 無 | 23 | 20 | [25 empty] | 射出成形 | 50 | 62.8 | 60 | 260
5901 | ABS | アクリロニトリルブタジエンスチレン |  | EWF |  |  | AGS5000E 1kN |  | 100 |  | DENT |  | 50.1 | 1 | 165 | スライド | 4.4 | 無 | 23 | 20 |  |  |  | 362 | 45.31 | 25.63 | 4.45 | 77.7 | [17 empty] | 射出成形 | 50 | 62.8 | 60 | 260
5902 | ABS | アクリロニトリルブタジエンスチレン |  | EWF |  |  | AGS5000E 1kN |  | 100 |  | DENT |  | 50.1 | 1 | 165 | スライド | 5.2 | 無 | 23 | 20 |  |  |  | 320 | 38.81 | 25.63 | 4.45 | 57.2 | [17 empty] | 射出成形 | 50 | 62.8 | 60 | 260
5903 | ABS | アクリロニトリルブタジエンスチレン |  | EWF |  |  | AGS5000E 1kN |  | 100 |  | DENT |  | 50.2 | 1 | 165 | スライド | 4.8 | 無 | 23 | 20 |  |  |  | 362 | 42.16 | 25.63 | 4.45 | 68.9 | [17 empty] | 射出成形 | 50 | 62.8 | 60 | 260
5904 | ABS | アクリロニトリルブタジエンスチレン |  | EWF |  |  | AGS5000E 1kN |  | 100 |  | DENT |  | 50.2 | 1 | 165 | スライド | 4.5 | 無 | 23 | 20 |  |  |  | 349 | 44.64 | 25.63 | 4.45 | 70.6 | [17 empty] | 射出成形 | 50 | 62.8 | 60 | 260
5905 | ABS | アクリロニトリルブタジエンスチレン |  | EWF |  |  | AGS5000E 1kN |  | 100 |  | DENT |  | 50.3 | 1 | 165 | スライド | 4.7 | 無 | 23 | 20 |  |  |  | 345 | 40.90 | 25.63 | 4.45 | 67.3 | [17 empty] | 射出成形 | 50 | 62.8 | 60 | 260
5906 | ABS | アクリロニトリルブタジエンスチレン |  | EWF |  |  | AGS5000E 1kN |  | 100 |  | DENT |  | 50.3 | 1 | 165 | スライド | 4.5 | 無 | 23 | 20 |  |  |  | 340 | 46.57 | 25.63 | 4.45 | 69.6 | [17 empty] | 射出成形 | 50 | 62.8 | 60 | 260
5907 | ABS | アクリロニトリルブタジエンスチレン |  | EWF |  |  | AGS5000E 1kN |  | 100 |  | DENT |  | 50.3 | 1 | 165 | スライド | 6.6 | 無 | 23 | 20 |  |  |  | 467 | 51.21 | 25.63 | 4.45 | 65.2 | [17 empty] | 射出成形 | 50 | 62.8 | 60 | 260
5908 | ABS | アクリロニトリルブタジエンスチレン |  | EWF |  |  | AGS5000E 1kN |  | 100 |  | DENT |  | 50.2 | 1 | 165 | スライド | 6.8 | 無 | 23 | 20 |  |  |  | 468 | 57.70 | 25.63 | 4.45 | 64.4 | [17 empty] | 射出成形 | 50 | 62.8 | 60 | 260
5909 | ABS | アクリロニトリルブタジエンスチレン |  | EWF |  |  | AGS5000E 1kN |  | 100 |  | DENT |  | 50.3 | 1 | 165 | スライド | 7.2 | 無 | 23 | 20 |  |  |  | 480 | 57.20 | 25.63 | 4.45 | 62.1 | [17 empty] | 射出成形 | 50 | 62.8 | 60 | 260
5910 | ABS | アクリロニトリルブタジエンスチレン |  | EWF |  |  | AGS5000E 1kN |  | 100 |  | DENT |  | 50.3 | 1 | 165 | スライド | 6.6 | 無 | 23 | 20 |  |  |  | 459 | 59.33 | 25.63 | 4.45 | 63.6 | [17 empty] | 射出成形 | 50 | 62.8 | 60 | 260
5911 | ABS | アクリロニトリルブタジエンスチレン |  | EWF |  |  | AGS5000E 1kN |  | 100 |  | DENT |  | 50.3 | 1 | 165 | スライド | 6.4 | 無 | 23 | 20 |  |  |  | 456 | 58.94 | 25.63 | 4.45 | 65.2 | [17 empty] | 射出成形 | 50 | 62.8 | 60 | 260
5912 | ABS | アクリロニトリルブタジエンスチレン |  | EWF |  |  | AGS5000E 1kN |  | 100 |  | DENT |  | 50.3 | 1 | 165 | スライド | 7.0 | 無 | 23 | 20 |  |  |  | 480 | 55.32 | 25.63 | 4.45 | 63.4 | [17 empty] | 射出成形 | 50 | 62.8 | 60 | 260
5913 | ABS | アクリロニトリルブタジエンスチレン |  | EWF |  |  | AGS5000E 1kN |  | 100 |  | DENT |  | 50.3 | 1 | 165 | スライド | 8.9 | 無 | 23 | 20 |  |  |  | 592 | 79.02 | 25.63 | 4.45 | 62.3 | [17 empty] | 射出成形 | 50 | 62.8 | 60 | 260
5914 | ABS | アクリロニトリルブタジエンスチレン |  | EWF |  |  | AGS5000E 1kN |  | 100 |  | DENT |  | 50.2 | 1 | 165 | スライド | 8.6 | 無 | 23 | 20 |  |  |  | 580 | 71.40 | 25.63 | 4.45 | 62.5 | [17 empty] | 射出成形 | 50 | 62.8 | 60 | 260
5915 | ABS | アクリロニトリルブタジエンスチレン |  | EWF |  |  | AGS5000E 1kN |  | 100 |  | DENT |  | 50.3 | 1 | 165 | スライド | 9.7 | 無 | 23 | 20 |  |  |  | 637 | 68.33 | 25.63 | 4.45 | 61.6 | [17 empty] | 射出成形 | 50 | 62.8 | 60 | 260
5916 | ABS | アクリロニトリルブタジエンスチレン |  | EWF |  |  | AGS5000E 1kN |  | 100 |  | DENT |  | 50.2 | 1 | 165 | スライド | 9.1 | 無 | 23 | 20 |  |  |  | 608 | 70.69 | 25.63 | 4.45 | 61.1 | [17 empty] | 射出成形 | 50 | 62.8 | 60 | 260
5917 | ABS | アクリロニトリルブタジエンスチレン |  | EWF |  |  | AGS5000E 1kN |  | 100 |  | DENT |  | 50.3 | 1 | 165 | スライド | 9.8 | 無 | 23 | 20 |  |  |  | 639 | 73.65 | 25.63 | 4.45 | 60.7 | [17 empty] | 射出成形 | 50 | 62.8 | 60 | 260
5918 | ABS | アクリロニトリルブタジエンスチレン |  | EWF |  |  | AGS5000E 1kN |  | 100 |  | DENT |  |  | 1 | 165 | スライド |  | 無 | 23 | 20 | [25 empty] | 射出成形 | 50 | 62.8 | 60 | 260
5919 | ABS | アクリロニトリルブタジエンスチレン |  | EWF |  |  | AGS5000E 1kN |  | 100 |  | DENT |  |  | 1 | 165 | スライド |  | 無 | 23 | 20 | [25 empty] | 射出成形 | 50 | 62.8 | 60 | 260
5920 | ABS | アクリロニトリルブタジエンスチレン |  | EWF |  |  | AGS5000E 1kN |  | 100 |  | DENT |  | 50.2 | 1 | 165 | スライド | 11.6 | 無 | 23 | 20 |  |  |  | 752 | 84.11 | 25.63 | 4.45 | 59.9 | [17 empty] | 射出成形 | 50 | 62.8 | 60 | 260
5921 | ABS | アクリロニトリルブタジエンスチレン |  | EWF |  |  | AGS5000E 1kN |  | 100 |  | DENT |  | 50.2 | 1 | 165 | スライド | 11.7 | 無 | 23 | 20 |  |  |  | 767 | 77.53 | 25.63 | 4.45 | 60.5 | [17 empty] | 射出成形 | 50 | 62.8 | 60 | 260
5922 | ABS | アクリロニトリルブタジエンスチレン |  | EWF |  |  | AGS5000E 1kN |  | 100 |  | DENT |  | 50.2 | 1 | 165 | スライド | 11.2 | 無 | 23 | 20 |  |  |  | 732 | 71.95 | 25.63 | 4.45 | 60.8 | [17 empty] | 射出成形 | 50 | 62.8 | 60 | 260
5923 | ABS | アクリロニトリルブタジエンスチレン |  | EWF |  |  | AGS5000E 1kN |  | 100 |  | DENT |  | 50.2 | 1 | 165 | スライド | 11.3 | 無 | 23 | 20 |  |  |  | 735 | 73.14 | 25.63 | 4.45 | 60.9 | [17 empty] | 射出成形 | 50 | 62.8 | 60 | 260
5924 | ABS | アクリロニトリルブタジエンスチレン |  | EWF |  |  | AGS5000E 1kN |  | 100 |  | DENT |  | 50.2 | 1 | 165 | スライド | 11.2 | 無 | 23 | 20 |  |  |  | 746 | 76.11 | 25.63 | 4.45 | 61.9 | [17 empty] | 射出成形 | 50 | 62.8 | 60 | 260
5925 | ABS | アクリロニトリルブタジエンスチレン |  | EWF |  |  | AGS5000E 1kN |  | 100 |  | DENT |  | 50.3 | 1 | 165 | スライド | 14.3 | 無 | 23 | 20 |  |  |  | 871 | 86.91 | 25.63 | 4.45 | 56.4 | [17 empty] | 射出成形 | 50 | 62.8 | 60 | 260
5926 | ABS | アクリロニトリルブタジエンスチレン |  | EWF |  |  | AGS5000E 1kN |  | 100 |  | DENT |  | 50.2 | 1 | 165 | スライド | 13.4 | 無 | 23 | 20 |  |  |  | 835 | 81.76 | 25.63 | 4.45 | 58.2 | [17 empty] | 射出成形 | 50 | 62.8 | 60 | 260
5927 | ABS | アクリロニトリルブタジエンスチレン |  | EWF |  |  | AGS5000E 1kN |  | 100 |  | DENT |  | 50.2 | 1 | 165 | スライド | 12.7 | 無 | 23 | 20 |  |  |  | 806 | 78.34 | 25.63 | 4.45 | 59.2 | [17 empty] | 射出成形 | 50 | 62.8 | 60 | 260
5928 | ABS | アクリロニトリルブタジエンスチレン |  | EWF |  |  | AGS5000E 1kN |  | 100 |  | DENT |  | 50.2 | 1 | 165 | スライド | 13.8 | 無 | 23 | 20 |  |  |  | 854 | 81.48 | 25.63 | 4.45 | 57.9 | [17 empty] | 射出成形 | 50 | 62.8 | 60 | 260
5929 | ABS | アクリロニトリルブタジエンスチレン |  | EWF |  |  | AGS5000E 1kN |  | 100 |  | DENT |  | 50.2 | 1 | 165 | スライド | 13.5 | 無 | 23 | 20 |  |  |  | 845 | 82.33 | 25.63 | 4.45 | 58.5 | [17 empty] | 射出成形 | 50 | 62.8 | 60 | 260
5930 | ABS | アクリロニトリルブタジエンスチレン |  | EWF |  |  | AGS5000E 1kN |  | 100 |  | DENT |  | 50.3 | 1 | 165 | スライド | 13.1 | 無 | 23 | 20 |  |  |  | 821 | 86.09 | 25.63 | 4.45 | 58.4 | [17 empty] | 射出成形 | 50 | 62.8 | 60 | 260
5931 | ABS | アクリロニトリルブタジエンスチレン |  | EWF |  |  | AGS5000E 1kN |  | 100 |  | DENT |  |  | 1 | 165 | タッピング |  | 無 | 23 | 20 | [25 empty] | 射出成形 | 50 | 62.8 | 60 | 260
5932 | ABS | アクリロニトリルブタジエンスチレン |  | EWF |  |  | AGS5000E 1kN |  | 100 |  | DENT |  |  | 1 | 165 | タッピング |  | 無 | 23 | 20 | [25 empty] | 射出成形 | 50 | 62.8 | 60 | 260
5933 | ABS | アクリロニトリルブタジエンスチレン |  | EWF |  |  | AGS5000E 1kN |  | 100 |  | DENT |  |  | 1 | 165 | タッピング |  | 無 | 23 | 20 | [25 empty] | 射出成形 | 50 | 62.8 | 60 | 260
5934 | ABS | アクリロニトリルブタジエンスチレン |  | EWF |  |  | AGS5000E 1kN |  | 100 |  | DENT |  |  | 1 | 165 | タッピング |  | 無 | 23 | 20 | [25 empty] | 射出成形 | 50 | 62.8 | 60 | 260
5935 | ABS | アクリロニトリルブタジエンスチレン |  | EWF |  |  | AGS5000E 1kN |  | 100 |  | DENT |  |  | 1 | 165 | タッピング |  | 無 | 23 | 20 | [25 empty] | 射出成形 | 50 | 62.8 | 60 | 260
5936 | ABS | アクリロニトリルブタジエンスチレン |  | EWF |  |  | AGS5000E 1kN |  | 100 |  | DENT |  |  | 1 | 165 | タッピング |  | 無 | 23 | 20 | [25 empty] | 射出成形 | 50 | 62.8 | 60 | 260
5937 | ABS | アクリロニトリルブタジエンスチレン |  | EWF |  |  | AGS5000E 1kN |  | 100 |  | DENT |  |  | 1 | 165 | タッピング |  | 無 | 23 | 20 | [25 empty] | 射出成形 | 50 | 62.8 | 60 | 260
5938 | ABS | アクリロニトリルブタジエンスチレン |  | EWF |  |  | AGS5000E 1kN |  | 100 |  | DENT |  |  | 1 | 165 | タッピング |  | 無 | 23 | 20 | [25 empty] | 射出成形 | 50 | 62.8 | 60 | 260
5939 | ABS | アクリロニトリルブタジエンスチレン |  | EWF |  |  | AGS5000E 1kN |  | 100 |  | DENT |  |  | 1 | 165 | タッピング |  | 無 | 23 | 20 | [25 empty] | 射出成形 | 50 | 62.8 | 60 | 260
5940 | ABS | アクリロニトリルブタジエンスチレン |  | EWF |  |  | AGS5000E 1kN |  | 100 |  | DENT |  |  | 1 | 165 | タッピング |  | 無 | 23 | 20 | [25 empty] | 射出成形 | 50 | 62.8 | 60 | 260
5941 | ABS | アクリロニトリルブタジエンスチレン |  | EWF |  |  | AGS5000E 1kN |  | 100 |  | DENT |  |  | 1 | 165 | タッピング |  | 無 | 23 | 20 | [25 empty] | 射出成形 | 50 | 62.8 | 60 | 260
5942 | ABS | アクリロニトリルブタジエンスチレン |  | EWF |  |  | AGS5000E 1kN |  | 100 |  | DENT |  |  | 1 | 165 | タッピング |  | 無 | 23 | 20 | [25 empty] | 射出成形 | 50 | 62.8 | 60 | 260
5943 | ABS | アクリロニトリルブタジエンスチレン |  | EWF |  |  | AGS5000E 1kN |  | 100 |  | DENT |  |  | 1 | 165 | タッピング |  | 無 | 23 | 20 | [25 empty] | 射出成形 | 50 | 62.8 | 60 | 260
5944 | ABS | アクリロニトリルブタジエンスチレン |  | EWF |  |  | AGS5000E 1kN |  | 100 |  | DENT |  |  | 1 | 165 | タッピング |  | 無 | 23 | 20 | [25 empty] | 射出成形 | 50 | 62.8 | 60 | 260
5945 | ABS | アクリロニトリルブタジエンスチレン |  | EWF |  |  | AGS5000E 1kN |  | 100 |  | DENT |  |  | 1 | 165 | タッピング |  | 無 | 23 | 20 | [25 empty] | 射出成形 | 50 | 62.8 | 60 | 260
5946 | ABS | アクリロニトリルブタジエンスチレン |  | EWF |  |  | AGS5000E 1kN |  | 100 |  | DENT |  |  | 1 | 165 | タッピング |  | 無 | 23 | 20 | [25 empty] | 射出成形 | 50 | 62.8 | 60 | 260
5947 | ABS | アクリロニトリルブタジエンスチレン |  | EWF |  |  | AGS5000E 1kN |  | 100 |  | DENT |  |  | 1 | 165 | タッピング |  | 無 | 23 | 20 | [25 empty] | 射出成形 | 50 | 62.8 | 60 | 260
5948 | ABS | アクリロニトリルブタジエンスチレン |  | EWF |  |  | AGS5000E 1kN |  | 100 |  | DENT |  |  | 1 | 165 | タッピング |  | 無 | 23 | 20 | [25 empty] | 射出成形 | 50 | 62.8 | 60 | 260
5949 | ABS | アクリロニトリルブタジエンスチレン |  | EWF |  |  | AGS5000E 1kN |  | 100 |  | DENT |  |  | 1 | 165 | タッピング |  | 無 | 23 | 20 | [25 empty] | 射出成形 | 50 | 62.8 | 60 | 260
5950 | ABS | アクリロニトリルブタジエンスチレン |  | EWF |  |  | AGS5000E 1kN |  | 100 |  | DENT |  |  | 1 | 165 | タッピング |  | 無 | 23 | 20 | [25 empty] | 射出成形 | 50 | 62.8 | 60 | 260
5951 | ABS | アクリロニトリルブタジエンスチレン |  | EWF |  |  | AGS5000E 1kN |  | 100 |  | DENT |  |  | 1 | 165 | タッピング |  | 無 | 23 | 20 | [25 empty] | 射出成形 | 50 | 62.8 | 60 | 260
5952 | ABS | アクリロニトリルブタジエンスチレン |  | EWF |  |  | AGS5000E 1kN |  | 100 |  | DENT |  |  | 1 | 165 | タッピング |  | 無 | 23 | 20 | [25 empty] | 射出成形 | 50 | 62.8 | 60 | 260
5953 | ABS | アクリロニトリルブタジエンスチレン |  | EWF |  |  | AGS5000E 1kN |  | 100 |  | DENT |  |  | 1 | 165 | タッピング |  | 無 | 23 | 20 | [25 empty] | 射出成形 | 50 | 62.8 | 60 | 260
5954 | ABS | アクリロニトリルブタジエンスチレン |  | EWF |  |  | AGS5000E 1kN |  | 100 |  | DENT |  |  | 1 | 165 | タッピング |  | 無 | 23 | 20 | [25 empty] | 射出成形 | 50 | 62.8 | 60 | 260
5955 | ABS | アクリロニトリルブタジエンスチレン |  | EWF |  |  | AGS5000E 1kN |  | 100 |  | DENT |  |  | 1 | 165 | タッピング |  | 無 | 23 | 20 | [25 empty] | 射出成形 | 50 | 62.8 | 60 | 260
5956 | ABS | アクリロニトリルブタジエンスチレン |  | EWF |  |  | AGS5000E 1kN |  | 100 |  | DENT |  |  | 1 | 165 | タッピング |  | 無 | 23 | 20 | [25 empty] | 射出成形 | 50 | 62.8 | 60 | 260
5957 | ABS | アクリロニトリルブタジエンスチレン |  | EWF |  |  | AGS5000E 1kN |  | 100 |  | DENT |  |  | 1 | 165 | タッピング |  | 無 | 23 | 20 | [25 empty] | 射出成形 | 50 | 62.8 | 60 | 260
5958 | ABS | アクリロニトリルブタジエンスチレン |  | EWF |  |  | AGS5000E 1kN |  | 100 |  | DENT |  |  | 1 | 165 | タッピング |  | 無 | 23 | 20 | [25 empty] | 射出成形 | 50 | 62.8 | 60 | 260
5959 | ABS | アクリロニトリルブタジエンスチレン |  | EWF |  |  | AGS5000E 1kN |  | 100 |  | DENT |  |  | 1 | 165 | タッピング |  | 無 | 23 | 20 | [25 empty] | 射出成形 | 50 | 62.8 | 60 | 260
5960 | ABS | アクリロニトリルブタジエンスチレン |  | EWF |  |  | AGS5000E 1kN |  | 100 |  | DENT |  |  | 1 | 165 | タッピング |  | 無 | 23 | 20 | [25 empty] | 射出成形 | 50 | 62.8 | 60 | 260
5961 | ABS | アクリロニトリルブタジエンスチレン |  | EWF |  |  | AGS5000E 1kN |  | 100 |  | DENT |  | 50.0 | 2 | 165 | 押し込み | 4.8 | 無 | 23 | 20 |  |  |  | 573 | 38.10 | 31.29 | 2.21 | 59.5 | [17 empty] | 射出成形 | 20 | 25.1 | 60 | 260
5962 | ABS | アクリロニトリルブタジエンスチレン |  | EWF |  |  | AGS5000E 1kN |  | 100 |  | DENT |  | 50.0 | 2 | 165 | 押し込み | 5.1 | 無 | 23 | 20 |  |  |  | 590 | 46.59 | 31.29 | 2.21 | 58.4 | [17 empty] | 射出成形 | 20 | 25.1 | 60 | 260
5963 | ABS | アクリロニトリルブタジエンスチレン |  | EWF |  |  | AGS5000E 1kN |  | 100 |  | DENT |  | 50.0 | 2 | 165 | 押し込み | 5.0 | 無 | 23 | 20 |  |  |  | 578 | 42.65 | 31.29 | 2.21 | 58.4 | [17 empty] | 射出成形 | 20 | 25.1 | 60 | 260
5964 | ABS | アクリロニトリルブタジエンスチレン |  | EWF |  |  | AGS5000E 1kN |  | 100 |  | DENT |  | 50.0 | 2 | 165 | 押し込み | 5.2 | 無 | 23 | 20 |  |  |  | 582 | 44.06 | 31.29 | 2.21 | 56.1 | [17 empty] | 射出成形 | 20 | 25.1 | 60 | 260
5965 | ABS | アクリロニトリルブタジエンスチレン |  | EWF |  |  | AGS5000E 1kN |  | 100 |  | DENT |  | 50.0 | 2 | 165 | 押し込み | 4.1 | 無 | 23 | 20 |  |  |  | 521 | 43.41 | 31.29 | 2.21 | 63.6 | [17 empty] | 射出成形 | 20 | 25.1 | 60 | 260
5966 | ABS | アクリロニトリルブタジエンスチレン |  | EWF |  |  | AGS5000E 1kN |  | 100 |  | DENT |  | 50.0 | 2 | 165 | 押し込み | 5.2 | 無 | 23 | 20 |  |  |  | 573 | 39.87 | 31.29 | 2.21 | 55.6 | [17 empty] | 射出成形 | 20 | 25.1 | 60 | 260
5967 | ABS | アクリロニトリルブタジエンスチレン |  | EWF |  |  | AGS5000E 1kN |  | 100 |  | DENT |  | 50.0 | 2 | 165 | 押し込み | 7.7 | 無 | 23 | 20 |  |  |  | 811 | 50.83 | 31.29 | 2.21 | 53.5 | [17 empty] | 射出成形 | 20 | 25.1 | 60 | 260
5968 | ABS | アクリロニトリルブタジエンスチレン |  | EWF |  |  | AGS5000E 1kN |  | 100 |  | DENT |  |  | 2 | 165 | 押し込み |  | 無 | 23 | 20 | [25 empty] | 射出成形 | 20 | 25.1 | 60 | 260
5969 | ABS | アクリロニトリルブタジエンスチレン |  | EWF |  |  | AGS5000E 1kN |  | 100 |  | DENT |  | 50.0 | 2 | 165 | 押し込み | 7.2 | 無 | 23 | 20 |  |  |  | 807 | 58.12 | 31.29 | 2.21 | 56.9 | [17 empty] | 射出成形 | 20 | 25.1 | 60 | 260
5970 | ABS | アクリロニトリルブタジエンスチレン |  | EWF |  |  | AGS5000E 1kN |  | 100 |  | DENT |  | 50.0 | 2 | 165 | 押し込み | 6.4 | 無 | 23 | 20 |  |  |  | 755 | 42.75 | 31.29 | 2.21 | 59.9 | [17 empty] | 射出成形 | 20 | 25.1 | 60 | 260
5971 | ABS | アクリロニトリルブタジエンスチレン |  | EWF |  |  | AGS5000E 1kN |  | 100 |  | DENT |  | 50.0 | 2 | 165 | 押し込み | 7.1 | 無 | 23 | 20 |  |  |  | 819 | 46.97 | 31.29 | 2.21 | 58.1 | [17 empty] | 射出成形 | 20 | 25.1 | 60 | 260
5972 | ABS | アクリロニトリルブタジエンスチレン |  | EWF |  |  | AGS5000E 1kN |  | 100 |  | DENT |  | 50.0 | 2 | 165 | 押し込み | 7.6 | 無 | 23 | 20 |  |  |  | 813 | 47.86 | 31.29 | 2.21 | 53.9 | [17 empty] | 射出成形 | 20 | 25.1 | 60 | 260
5973 | ABS | アクリロニトリルブタジエンスチレン |  | EWF |  |  | AGS5000E 1kN |  | 100 |  | DENT |  | 50.0 | 2 | 165 | 押し込み | 9.3 | 無 | 23 | 20 |  |  |  | 1000 | 55.37 | 31.29 | 2.21 | 54.1 | [17 empty] | 射出成形 | 20 | 25.1 | 60 | 260
5974 | ABS | アクリロニトリルブタジエンスチレン |  | EWF |  |  | AGS5000E 1kN |  | 100 |  | DENT |  |  | 2 | 165 | 押し込み |  | 無 | 23 | 20 | [25 empty] | 射出成形 | 20 | 25.1 | 60 | 260
5975 | ABS | アクリロニトリルブタジエンスチレン |  | EWF |  |  | AGS5000E 1kN |  | 100 |  | DENT |  | 50.0 | 2 | 165 | 押し込み | 9.1 | 無 | 23 | 20 |  |  |  | 935 | 47.32 | 31.29 | 2.21 | 52.1 | [17 empty] | 射出成形 | 20 | 25.1 | 60 | 260
5976 | ABS | アクリロニトリルブタジエンスチレン |  | EWF |  |  | AGS5000E 1kN |  | 100 |  | DENT |  | 50.0 | 2 | 165 | 押し込み | 9.0 | 無 | 23 | 20 |  |  |  | 992 | 48.36 | 31.29 | 2.21 | 55.4 | [17 empty] | 射出成形 | 20 | 25.1 | 60 | 260
5977 | ABS | アクリロニトリルブタジエンスチレン |  | EWF |  |  | AGS5000E 1kN |  | 100 |  | DENT |  | 50.0 | 2 | 165 | 押し込み | 8.7 | 無 | 23 | 20 |  |  |  | 938 | 48.64 | 31.29 | 2.21 | 54.8 | [17 empty] | 射出成形 | 20 | 25.1 | 60 | 260
5978 | ABS | アクリロニトリルブタジエンスチレン |  | EWF |  |  | AGS5000E 1kN |  | 100 |  | DENT |  | 50.0 | 2 | 165 | 押し込み | 7.5 | 無 | 23 | 20 |  |  |  | 877 | 45.80 | 31.29 | 2.21 | 58.9 | [17 empty] | 射出成形 | 20 | 25.1 | 60 | 260
5979 | ABS | アクリロニトリルブタジエンスチレン |  | EWF |  |  | AGS5000E 1kN |  | 100 |  | DENT |  | 50.0 | 2 | 165 | 押し込み | 10.1 | 無 | 23 | 20 |  |  |  | 1054 | 52.06 | 31.29 | 2.21 | 52.9 | [17 empty] | 射出成形 | 20 | 25.1 | 60 | 260
5980 | ABS | アクリロニトリルブタジエンスチレン |  | EWF |  |  | AGS5000E 1kN |  | 100 |  | DENT |  | 50.0 | 2 | 165 | 押し込み | 11.3 | 無 | 23 | 20 |  |  |  | 1154 | 54.00 | 31.29 | 2.21 | 51.4 | [17 empty] | 射出成形 | 20 | 25.1 | 60 | 260
5981 | ABS | アクリロニトリルブタジエンスチレン |  | EWF |  |  | AGS5000E 1kN |  | 100 |  | DENT |  | 50.0 | 2 | 165 | 押し込み | 10.9 | 無 | 23 | 20 |  |  |  | 1136 | 54.21 | 31.29 | 2.21 | 52.5 | [17 empty] | 射出成形 | 20 | 25.1 | 60 | 260
5982 | ABS | アクリロニトリルブタジエンスチレン |  | EWF |  |  | AGS5000E 1kN |  | 100 |  | DENT |  | 50.0 | 2 | 165 | 押し込み | 10.2 | 無 | 23 | 20 |  |  |  | 1070 | 49.77 | 31.29 | 2.21 | 53.2 | [17 empty] | 射出成形 | 20 | 25.1 | 60 | 260
5983 | ABS | アクリロニトリルブタジエンスチレン |  | EWF |  |  | AGS5000E 1kN |  | 100 |  | DENT |  | 50.0 | 2 | 165 | 押し込み | 10.5 | 無 | 23 | 20 |  |  |  | 1114 | 50.28 | 31.29 | 2.21 | 53.6 | [17 empty] | 射出成形 | 20 | 25.1 | 60 | 260
5984 | ABS | アクリロニトリルブタジエンスチレン |  | EWF |  |  | AGS5000E 1kN |  | 100 |  | DENT |  | 50.0 | 2 | 165 | 押し込み | 10.6 | 無 | 23 | 20 |  |  |  | 1117 | 51.46 | 31.29 | 2.21 | 53.3 | [17 empty] | 射出成形 | 20 | 25.1 | 60 | 260
5985 | ABS | アクリロニトリルブタジエンスチレン |  | EWF |  |  | AGS5000E 1kN |  | 100 |  | DENT |  | 50.0 | 2 | 165 | 押し込み | 14.1 | 無 | 23 | 20 |  |  |  | 1428 | 60.85 | 31.29 | 2.21 | 51.0 | [17 empty] | 射出成形 | 20 | 25.1 | 60 | 260
5986 | ABS | アクリロニトリルブタジエンスチレン |  | EWF |  |  | AGS5000E 1kN |  | 100 |  | DENT |  | 50.0 | 2 | 165 | 押し込み | 13.3 | 無 | 23 | 20 |  |  |  | 1372 | 61.69 | 31.29 | 2.21 | 52.0 | [17 empty] | 射出成形 | 20 | 25.1 | 60 | 260
5987 | ABS | アクリロニトリルブタジエンスチレン |  | EWF |  |  | AGS5000E 1kN |  | 100 |  | DENT |  | 50.0 | 2 | 165 | 押し込み | 13.7 | 無 | 23 | 20 |  |  |  | 1408 | 62.41 | 31.29 | 2.21 | 52.0 | [17 empty] | 射出成形 | 20 | 25.1 | 60 | 260
5988 | ABS | アクリロニトリルブタジエンスチレン |  | EWF |  |  | AGS5000E 1kN |  | 100 |  | DENT |  | 50.0 | 2 | 165 | 押し込み | 12.7 | 無 | 23 | 20 |  |  |  | 1296 | 60.44 | 31.29 | 2.21 | 51.6 | [17 empty] | 射出成形 | 20 | 25.1 | 60 | 260
5989 | ABS | アクリロニトリルブタジエンスチレン |  | EWF |  |  | AGS5000E 1kN |  | 100 |  | DENT |  | 50.0 | 2 | 165 | 押し込み | 12.6 | 無 | 23 | 20 |  |  |  | 1313 | 57.86 | 31.29 | 2.21 | 52.6 | [17 empty] | 射出成形 | 20 | 25.1 | 60 | 260
5990 | ABS | アクリロニトリルブタジエンスチレン |  | EWF |  |  | AGS5000E 1kN |  | 100 |  | DENT |  | 50.0 | 2 | 165 | 押し込み | 13.0 | 無 | 23 | 20 |  |  |  | 1300 | 71.74 | 31.29 | 2.21 | 50.4 | [17 empty] | 射出成形 | 20 | 25.1 | 60 | 260
5991 | ABS | アクリロニトリルブタジエンスチレン |  | EWF |  |  | AGS5000E 1kN |  | 100 |  | DENT |  |  | 2 | 165 | スライド |  | 無 | 23 | 20 | [25 empty] | 射出成形 | 20 | 25.1 | 60 | 260
5992 | ABS | アクリロニトリルブタジエンスチレン |  | EWF |  |  | AGS5000E 1kN |  | 100 |  | DENT |  |  | 2 | 165 | スライド |  | 無 | 23 | 20 | [25 empty] | 射出成形 | 20 | 25.1 | 60 | 260
5993 | ABS | アクリロニトリルブタジエンスチレン |  | EWF |  |  | AGS5000E 1kN |  | 100 |  | DENT |  |  | 2 | 165 | スライド |  | 無 | 23 | 20 | [25 empty] | 射出成形 | 20 | 25.1 | 60 | 260
5994 | ABS | アクリロニトリルブタジエンスチレン |  | EWF |  |  | AGS5000E 1kN |  | 100 |  | DENT |  |  | 2 | 165 | スライド |  | 無 | 23 | 20 | [25 empty] | 射出成形 | 20 | 25.1 | 60 | 260
5995 | ABS | アクリロニトリルブタジエンスチレン |  | EWF |  |  | AGS5000E 1kN |  | 100 |  | DENT |  |  | 2 | 165 | スライド |  | 無 | 23 | 20 | [25 empty] | 射出成形 | 20 | 25.1 | 60 | 260
5996 | ABS | アクリロニトリルブタジエンスチレン |  | EWF |  |  | AGS5000E 1kN |  | 100 |  | DENT |  |  | 2 | 165 | スライド |  | 無 | 23 | 20 | [25 empty] | 射出成形 | 20 | 25.1 | 60 | 260
5997 | ABS | アクリロニトリルブタジエンスチレン |  | EWF |  |  | AGS5000E 1kN |  | 100 |  | DENT |  |  | 2 | 165 | スライド |  | 無 | 23 | 20 | [25 empty] | 射出成形 | 20 | 25.1 | 60 | 260
5998 | ABS | アクリロニトリルブタジエンスチレン |  | EWF |  |  | AGS5000E 1kN |  | 100 |  | DENT |  |  | 2 | 165 | スライド |  | 無 | 23 | 20 | [25 empty] | 射出成形 | 20 | 25.1 | 60 | 260
5999 | ABS | アクリロニトリルブタジエンスチレン |  | EWF |  |  | AGS5000E 1kN |  | 100 |  | DENT |  |  | 2 | 165 | スライド |  | 無 | 23 | 20 | [25 empty] | 射出成形 | 20 | 25.1 | 60 | 260
6000 | ABS | アクリロニトリルブタジエンスチレン |  | EWF |  |  | AGS5000E 1kN |  | 100 |  | DENT |  |  | 2 | 165 | スライド |  | 無 | 23 | 20 | [25 empty] | 射出成形 | 20 | 25.1 | 60 | 260
6001 | ABS | アクリロニトリルブタジエンスチレン |  | EWF |  |  | AGS5000E 1kN |  | 100 |  | DENT |  |  | 2 | 165 | スライド |  | 無 | 23 | 20 | [25 empty] | 射出成形 | 20 | 25.1 | 60 | 260
6002 | ABS | アクリロニトリルブタジエンスチレン |  | EWF |  |  | AGS5000E 1kN |  | 100 |  | DENT |  |  | 2 | 165 | スライド |  | 無 | 23 | 20 | [25 empty] | 射出成形 | 20 | 25.1 | 60 | 260
6003 | ABS | アクリロニトリルブタジエンスチレン |  | EWF |  |  | AGS5000E 1kN |  | 100 |  | DENT |  |  | 2 | 165 | スライド |  | 無 | 23 | 20 | [25 empty] | 射出成形 | 20 | 25.1 | 60 | 260
6004 | ABS | アクリロニトリルブタジエンスチレン |  | EWF |  |  | AGS5000E 1kN |  | 100 |  | DENT |  |  | 2 | 165 | スライド |  | 無 | 23 | 20 | [25 empty] | 射出成形 | 20 | 25.1 | 60 | 260
6005 | ABS | アクリロニトリルブタジエンスチレン |  | EWF |  |  | AGS5000E 1kN |  | 100 |  | DENT |  |  | 2 | 165 | スライド |  | 無 | 23 | 20 | [25 empty] | 射出成形 | 20 | 25.1 | 60 | 260
6006 | ABS | アクリロニトリルブタジエンスチレン |  | EWF |  |  | AGS5000E 1kN |  | 100 |  | DENT |  |  | 2 | 165 | スライド |  | 無 | 23 | 20 | [25 empty] | 射出成形 | 20 | 25.1 | 60 | 260
6007 | ABS | アクリロニトリルブタジエンスチレン |  | EWF |  |  | AGS5000E 1kN |  | 100 |  | DENT |  |  | 2 | 165 | スライド |  | 無 | 23 | 20 | [25 empty] | 射出成形 | 20 | 25.1 | 60 | 260
6008 | ABS | アクリロニトリルブタジエンスチレン |  | EWF |  |  | AGS5000E 1kN |  | 100 |  | DENT |  |  | 2 | 165 | スライド |  | 無 | 23 | 20 | [25 empty] | 射出成形 | 20 | 25.1 | 60 | 260
6009 | ABS | アクリロニトリルブタジエンスチレン |  | EWF |  |  | AGS5000E 1kN |  | 100 |  | DENT |  |  | 2 | 165 | スライド |  | 無 | 23 | 20 | [25 empty] | 射出成形 | 20 | 25.1 | 60 | 260
6010 | ABS | アクリロニトリルブタジエンスチレン |  | EWF |  |  | AGS5000E 1kN |  | 100 |  | DENT |  |  | 2 | 165 | スライド |  | 無 | 23 | 20 | [25 empty] | 射出成形 | 20 | 25.1 | 60 | 260
6011 | ABS | アクリロニトリルブタジエンスチレン |  | EWF |  |  | AGS5000E 1kN |  | 100 |  | DENT |  |  | 2 | 165 | スライド |  | 無 | 23 | 20 | [25 empty] | 射出成形 | 20 | 25.1 | 60 | 260
6012 | ABS | アクリロニトリルブタジエンスチレン |  | EWF |  |  | AGS5000E 1kN |  | 100 |  | DENT |  |  | 2 | 165 | スライド |  | 無 | 23 | 20 | [25 empty] | 射出成形 | 20 | 25.1 | 60 | 260
6013 | ABS | アクリロニトリルブタジエンスチレン |  | EWF |  |  | AGS5000E 1kN |  | 100 |  | DENT |  |  | 2 | 165 | スライド |  | 無 | 23 | 20 | [25 empty] | 射出成形 | 20 | 25.1 | 60 | 260
6014 | ABS | アクリロニトリルブタジエンスチレン |  | EWF |  |  | AGS5000E 1kN |  | 100 |  | DENT |  |  | 2 | 165 | スライド |  | 無 | 23 | 20 | [25 empty] | 射出成形 | 20 | 25.1 | 60 | 260
6015 | ABS | アクリロニトリルブタジエンスチレン |  | EWF |  |  | AGS5000E 1kN |  | 100 |  | DENT |  |  | 2 | 165 | スライド |  | 無 | 23 | 20 | [25 empty] | 射出成形 | 20 | 25.1 | 60 | 260
6016 | ABS | アクリロニトリルブタジエンスチレン |  | EWF |  |  | AGS5000E 1kN |  | 100 |  | DENT |  |  | 2 | 165 | スライド |  | 無 | 23 | 20 | [25 empty] | 射出成形 | 20 | 25.1 | 60 | 260
6017 | ABS | アクリロニトリルブタジエンスチレン |  | EWF |  |  | AGS5000E 1kN |  | 100 |  | DENT |  |  | 2 | 165 | スライド |  | 無 | 23 | 20 | [25 empty] | 射出成形 | 20 | 25.1 | 60 | 260
6018 | ABS | アクリロニトリルブタジエンスチレン |  | EWF |  |  | AGS5000E 1kN |  | 100 |  | DENT |  |  | 2 | 165 | スライド |  | 無 | 23 | 20 | [25 empty] | 射出成形 | 20 | 25.1 | 60 | 260
6019 | ABS | アクリロニトリルブタジエンスチレン |  | EWF |  |  | AGS5000E 1kN |  | 100 |  | DENT |  |  | 2 | 165 | スライド |  | 無 | 23 | 20 | [25 empty] | 射出成形 | 20 | 25.1 | 60 | 260
6020 | ABS | アクリロニトリルブタジエンスチレン |  | EWF |  |  | AGS5000E 1kN |  | 100 |  | DENT |  |  | 2 | 165 | スライド |  | 無 | 23 | 20 | [25 empty] | 射出成形 | 20 | 25.1 | 60 | 260
6021 | ABS | アクリロニトリルブタジエンスチレン |  | EWF |  |  | AGS5000E 1kN |  | 100 |  | DENT |  |  | 2 | 165 | タッピング |  | 無 | 23 | 20 | [25 empty] | 射出成形 | 20 | 25.1 | 60 | 260
6022 | ABS | アクリロニトリルブタジエンスチレン |  | EWF |  |  | AGS5000E 1kN |  | 100 |  | DENT |  |  | 2 | 165 | タッピング |  | 無 | 23 | 20 | [25 empty] | 射出成形 | 20 | 25.1 | 60 | 260
6023 | ABS | アクリロニトリルブタジエンスチレン |  | EWF |  |  | AGS5000E 1kN |  | 100 |  | DENT |  |  | 2 | 165 | タッピング |  | 無 | 23 | 20 | [25 empty] | 射出成形 | 20 | 25.1 | 60 | 260
6024 | ABS | アクリロニトリルブタジエンスチレン |  | EWF |  |  | AGS5000E 1kN |  | 100 |  | DENT |  |  | 2 | 165 | タッピング |  | 無 | 23 | 20 | [25 empty] | 射出成形 | 20 | 25.1 | 60 | 260
6025 | ABS | アクリロニトリルブタジエンスチレン |  | EWF |  |  | AGS5000E 1kN |  | 100 |  | DENT |  |  | 2 | 165 | タッピング |  | 無 | 23 | 20 | [25 empty] | 射出成形 | 20 | 25.1 | 60 | 260
6026 | ABS | アクリロニトリルブタジエンスチレン |  | EWF |  |  | AGS5000E 1kN |  | 100 |  | DENT |  |  | 2 | 165 | タッピング |  | 無 | 23 | 20 | [25 empty] | 射出成形 | 20 | 25.1 | 60 | 260
6027 | ABS | アクリロニトリルブタジエンスチレン |  | EWF |  |  | AGS5000E 1kN |  | 100 |  | DENT |  |  | 2 | 165 | タッピング |  | 無 | 23 | 20 | [25 empty] | 射出成形 | 20 | 25.1 | 60 | 260
6028 | ABS | アクリロニトリルブタジエンスチレン |  | EWF |  |  | AGS5000E 1kN |  | 100 |  | DENT |  |  | 2 | 165 | タッピング |  | 無 | 23 | 20 | [25 empty] | 射出成形 | 20 | 25.1 | 60 | 260
6029 | ABS | アクリロニトリルブタジエンスチレン |  | EWF |  |  | AGS5000E 1kN |  | 100 |  | DENT |  |  | 2 | 165 | タッピング |  | 無 | 23 | 20 | [25 empty] | 射出成形 | 20 | 25.1 | 60 | 260
6030 | ABS | アクリロニトリルブタジエンスチレン |  | EWF |  |  | AGS5000E 1kN |  | 100 |  | DENT |  |  | 2 | 165 | タッピング |  | 無 | 23 | 20 | [25 empty] | 射出成形 | 20 | 25.1 | 60 | 260
6031 | ABS | アクリロニトリルブタジエンスチレン |  | EWF |  |  | AGS5000E 1kN |  | 100 |  | DENT |  |  | 2 | 165 | タッピング |  | 無 | 23 | 20 | [25 empty] | 射出成形 | 20 | 25.1 | 60 | 260
6032 | ABS | アクリロニトリルブタジエンスチレン |  | EWF |  |  | AGS5000E 1kN |  | 100 |  | DENT |  |  | 2 | 165 | タッピング |  | 無 | 23 | 20 | [25 empty] | 射出成形 | 20 | 25.1 | 60 | 260
6033 | ABS | アクリロニトリルブタジエンスチレン |  | EWF |  |  | AGS5000E 1kN |  | 100 |  | DENT |  |  | 2 | 165 | タッピング |  | 無 | 23 | 20 | [25 empty] | 射出成形 | 20 | 25.1 | 60 | 260
6034 | ABS | アクリロニトリルブタジエンスチレン |  | EWF |  |  | AGS5000E 1kN |  | 100 |  | DENT |  |  | 2 | 165 | タッピング |  | 無 | 23 | 20 | [25 empty] | 射出成形 | 20 | 25.1 | 60 | 260
6035 | ABS | アクリロニトリルブタジエンスチレン |  | EWF |  |  | AGS5000E 1kN |  | 100 |  | DENT |  |  | 2 | 165 | タッピング |  | 無 | 23 | 20 | [25 empty] | 射出成形 | 20 | 25.1 | 60 | 260
6036 | ABS | アクリロニトリルブタジエンスチレン |  | EWF |  |  | AGS5000E 1kN |  | 100 |  | DENT |  |  | 2 | 165 | タッピング |  | 無 | 23 | 20 | [25 empty] | 射出成形 | 20 | 25.1 | 60 | 260
6037 | ABS | アクリロニトリルブタジエンスチレン |  | EWF |  |  | AGS5000E 1kN |  | 100 |  | DENT |  |  | 2 | 165 | タッピング |  | 無 | 23 | 20 | [25 empty] | 射出成形 | 20 | 25.1 | 60 | 260
6038 | ABS | アクリロニトリルブタジエンスチレン |  | EWF |  |  | AGS5000E 1kN |  | 100 |  | DENT |  |  | 2 | 165 | タッピング |  | 無 | 23 | 20 | [25 empty] | 射出成形 | 20 | 25.1 | 60 | 260
6039 | ABS | アクリロニトリルブタジエンスチレン |  | EWF |  |  | AGS5000E 1kN |  | 100 |  | DENT |  |  | 2 | 165 | タッピング |  | 無 | 23 | 20 | [25 empty] | 射出成形 | 20 | 25.1 | 60 | 260
6040 | ABS | アクリロニトリルブタジエンスチレン |  | EWF |  |  | AGS5000E 1kN |  | 100 |  | DENT |  |  | 2 | 165 | タッピング |  | 無 | 23 | 20 | [25 empty] | 射出成形 | 20 | 25.1 | 60 | 260
6041 | ABS | アクリロニトリルブタジエンスチレン |  | EWF |  |  | AGS5000E 1kN |  | 100 |  | DENT |  |  | 2 | 165 | タッピング |  | 無 | 23 | 20 | [25 empty] | 射出成形 | 20 | 25.1 | 60 | 260
6042 | ABS | アクリロニトリルブタジエンスチレン |  | EWF |  |  | AGS5000E 1kN |  | 100 |  | DENT |  |  | 2 | 165 | タッピング |  | 無 | 23 | 20 | [25 empty] | 射出成形 | 20 | 25.1 | 60 | 260
6043 | ABS | アクリロニトリルブタジエンスチレン |  | EWF |  |  | AGS5000E 1kN |  | 100 |  | DENT |  |  | 2 | 165 | タッピング |  | 無 | 23 | 20 | [25 empty] | 射出成形 | 20 | 25.1 | 60 | 260
6044 | ABS | アクリロニトリルブタジエンスチレン |  | EWF |  |  | AGS5000E 1kN |  | 100 |  | DENT |  |  | 2 | 165 | タッピング |  | 無 | 23 | 20 | [25 empty] | 射出成形 | 20 | 25.1 | 60 | 260
6045 | ABS | アクリロニトリルブタジエンスチレン |  | EWF |  |  | AGS5000E 1kN |  | 100 |  | DENT |  |  | 2 | 165 | タッピング |  | 無 | 23 | 20 | [25 empty] | 射出成形 | 20 | 25.1 | 60 | 260
6046 | ABS | アクリロニトリルブタジエンスチレン |  | EWF |  |  | AGS5000E 1kN |  | 100 |  | DENT |  |  | 2 | 165 | タッピング |  | 無 | 23 | 20 | [25 empty] | 射出成形 | 20 | 25.1 | 60 | 260
6047 | ABS | アクリロニトリルブタジエンスチレン |  | EWF |  |  | AGS5000E 1kN |  | 100 |  | DENT |  |  | 2 | 165 | タッピング |  | 無 | 23 | 20 | [25 empty] | 射出成形 | 20 | 25.1 | 60 | 260
6048 | ABS | アクリロニトリルブタジエンスチレン |  | EWF |  |  | AGS5000E 1kN |  | 100 |  | DENT |  |  | 2 | 165 | タッピング |  | 無 | 23 | 20 | [25 empty] | 射出成形 | 20 | 25.1 | 60 | 260
6049 | ABS | アクリロニトリルブタジエンスチレン |  | EWF |  |  | AGS5000E 1kN |  | 100 |  | DENT |  |  | 2 | 165 | タッピング |  | 無 | 23 | 20 | [25 empty] | 射出成形 | 20 | 25.1 | 60 | 260
6050 | ABS | アクリロニトリルブタジエンスチレン |  | EWF |  |  | AGS5000E 50kN |  | 100 |  | DENT |  |  | 2 | 165 | タッピング |  | 無 | 23 | 20 | [25 empty] | 射出成形 | 20 | 25.1 | 60 | 260
6051 | ABS | アクリロニトリルブタジエンスチレン |  | EWF |  |  | AGS5000E 50kN |  | 100 |  | DENT |  | 50.1 | 3 | 165 | 押し込み | 7.8 | 無 | 23 | 20 |  |  |  | 1200 | 38.38 | 26.36 | 1.71 | 51.9 | [17 empty] | 射出成形 | 20 | 25.1 | 60 | 260
6052 | ABS | アクリロニトリルブタジエンスチレン |  | EWF |  |  | AGS5000E 50kN |  | 100 |  | DENT |  | 50.1 | 3 | 165 | 押し込み | 6.6 | 無 | 23 | 20 |  |  |  | 1115 | 38.17 | 26.36 | 1.71 | 56.7 | [17 empty] | 射出成形 | 20 | 25.1 | 60 | 260
6053 | ABS | アクリロニトリルブタジエンスチレン |  | EWF |  |  | AGS5000E 50kN |  | 100 |  | DENT |  | 50.1 | 3 | 165 | 押し込み | 8.2 | 無 | 23 | 20 |  |  |  | 1251 | 38.05 | 26.36 | 1.71 | 51.2 | [17 empty] | 射出成形 | 20 | 25.1 | 60 | 260
6054 | ABS | アクリロニトリルブタジエンスチレン |  | EWF |  |  | AGS5000E 50kN |  | 100 |  | DENT |  | 50.1 | 3 | 165 | 押し込み | 6.9 | 無 | 23 | 20 |  |  |  | 1133 | 36.37 | 26.36 | 1.71 | 55.1 | [17 empty] | 射出成形 | 20 | 25.1 | 60 | 260
6055 | ABS | アクリロニトリルブタジエンスチレン |  | EWF |  |  | AGS5000E 50kN |  | 100 |  | DENT |  | 50.1 | 3 | 165 | 押し込み | 7.2 | 無 | 23 | 20 |  |  |  | 1171 | 37.86 | 26.36 | 1.71 | 54.6 | [17 empty] | 射出成形 | 20 | 25.1 | 60 | 260
6056 | ABS | アクリロニトリルブタジエンスチレン |  | EWF |  |  | AGS5000E 50kN |  | 100 |  | DENT |  | 50.1 | 3 | 165 | 押し込み | 6.3 | 無 | 23 | 20 |  |  |  | 1098 | 37.99 | 26.36 | 1.71 | 58.4 | [17 empty] | 射出成形 | 20 | 25.1 | 60 | 260
6057 | ABS | アクリロニトリルブタジエンスチレン |  | EWF |  |  | AGS5000E 50kN |  | 100 |  | DENT |  | 50.1 | 3 | 165 | 押し込み | 11.0 | 無 | 23 | 20 |  |  |  | 1578 | 42.29 | 26.36 | 1.71 | 48.2 | [17 empty] | 射出成形 | 20 | 25.1 | 60 | 260
6058 | ABS | アクリロニトリルブタジエンスチレン |  | EWF |  |  | AGS5000E 50kN |  | 100 |  | DENT |  | 50.1 | 3 | 165 | 押し込み | 11.0 | 無 | 23 | 20 |  |  |  | 1628 | 45.19 | 26.36 | 1.71 | 49.8 | [17 empty] | 射出成形 | 20 | 25.1 | 60 | 260
6059 | ABS | アクリロニトリルブタジエンスチレン |  | EWF |  |  | AGS5000E 50kN |  | 100 |  | DENT |  | 50.1 | 3 | 165 | 押し込み | 10.0 | 無 | 23 | 20 |  |  |  | 1543 | 45.81 | 26.36 | 1.71 | 51.8 | [17 empty] | 射出成形 | 20 | 25.1 | 60 | 260
6060 | ABS | アクリロニトリルブタジエンスチレン |  | EWF |  |  | AGS5000E 50kN |  | 100 |  | DENT |  | 50.1 | 3 | 165 | 押し込み | 9.7 | 無 | 23 | 20 |  |  |  | 1483 | 41.69 | 26.36 | 1.71 | 51.4 | [17 empty] | 射出成形 | 20 | 25.1 | 60 | 260
6061 | ABS | アクリロニトリルブタジエンスチレン |  | EWF |  |  | AGS5000E 50kN |  | 100 |  | DENT |  | 50.1 | 3 | 165 | 押し込み | 10.0 | 無 | 23 | 20 |  |  |  | 1522 | 48.67 | 26.36 | 1.71 | 51.1 | [17 empty] | 射出成形 | 20 | 25.1 | 60 | 260
6062 | ABS | アクリロニトリルブタジエンスチレン |  | EWF |  |  | AGS5000E 50kN |  | 100 |  | DENT |  | 50.1 | 3 | 165 | 押し込み | 10.8 | 無 | 23 | 20 |  |  |  | 1598 | 52.64 | 26.36 | 1.71 | 49.9 | [17 empty] | 射出成形 | 20 | 25.1 | 60 | 260
6063 | ABS | アクリロニトリルブタジエンスチレン |  | EWF |  |  | AGS5000E 50kN |  | 100 |  | DENT |  | 50.1 | 3 | 165 | 押し込み | 12.5 | 無 | 23 | 20 |  |  |  | 1788 | 55.26 | 26.36 | 1.71 | 48.2 | [17 empty] | 射出成形 | 20 | 25.1 | 60 | 260
6064 | ABS | アクリロニトリルブタジエンスチレン |  | EWF |  |  | AGS5000E 50kN |  | 100 |  | DENT |  | 50.1 | 3 | 165 | 押し込み | 11.6 | 無 | 23 | 20 |  |  |  | 1721 | 47.77 | 26.36 | 1.71 | 49.9 | [17 empty] | 射出成形 | 20 | 25.1 | 60 | 260
6065 | ABS | アクリロニトリルブタジエンスチレン |  | EWF |  |  | AGS5000E 50kN |  | 100 |  | DENT |  | 50.1 | 3 | 165 | 押し込み | 12.3 | 無 | 23 | 20 |  |  |  | 1788 | 47.90 | 26.36 | 1.71 | 48.8 | [17 empty] | 射出成形 | 20 | 25.1 | 60 | 260
6066 | ABS | アクリロニトリルブタジエンスチレン |  | EWF |  |  | AGS5000E 50kN |  | 100 |  | DENT |  | 50.1 | 3 | 165 | 押し込み | 12.0 | 無 | 23 | 20 |  |  |  | 1695 | 45.90 | 26.36 | 1.71 | 47.7 | [17 empty] | 射出成形 | 20 | 25.1 | 60 | 260
6067 | ABS | アクリロニトリルブタジエンスチレン |  | EWF |  |  | AGS5000E 50kN |  | 100 |  | DENT |  | 50.1 | 3 | 165 | 押し込み | 13.0 | 無 | 23 | 20 |  |  |  | 1809 | 46.78 | 26.36 | 1.71 | 46.9 | [17 empty] | 射出成形 | 20 | 25.1 | 60 | 260
6068 | ABS | アクリロニトリルブタジエンスチレン |  | EWF |  |  | AGS5000E 50kN |  | 100 |  | DENT |  | 50.1 | 3 | 165 | 押し込み | 14.1 | 無 | 23 | 20 |  |  |  | 1902 | 49.32 | 26.36 | 1.71 | 45.4 | [17 empty] | 射出成形 | 20 | 25.1 | 60 | 260
6069 | ABS | アクリロニトリルブタジエンスチレン |  | EWF |  |  | AGS5000E 50kN |  | 100 |  | DENT |  | 50.1 | 3 | 165 | 押し込み | 13.0 | 無 | 23 | 20 |  |  |  | 1795 | 47.54 | 26.36 | 1.71 | 46.4 | [17 empty] | 射出成形 | 20 | 25.1 | 60 | 260
6070 | ABS | アクリロニトリルブタジエンスチレン |  | EWF |  |  | AGS5000E 50kN |  | 100 |  | DENT |  | 50.1 | 3 | 165 | 押し込み | 12.6 | 無 | 23 | 20 |  |  |  | 1741 | 45.73 | 26.36 | 1.71 | 46.5 | [17 empty] | 射出成形 | 20 | 25.1 | 60 | 260
6071 | ABS | アクリロニトリルブタジエンスチレン |  | EWF |  |  | AGS5000E 50kN |  | 100 |  | DENT |  | 50.1 | 3 | 165 | 押し込み | 13.0 | 無 | 23 | 20 |  |  |  | 1768 | 45.96 | 26.36 | 1.71 | 45.9 | [17 empty] | 射出成形 | 20 | 25.1 | 60 | 260
6072 | ABS | アクリロニトリルブタジエンスチレン |  | EWF |  |  | AGS5000E 50kN |  | 100 |  | DENT |  | 50.1 | 3 | 165 | 押し込み | 11.9 | 無 | 23 | 20 |  |  |  | 1683 | 43.79 | 26.36 | 1.71 | 47.6 | [17 empty] | 射出成形 | 20 | 25.1 | 60 | 260
6073 | ABS | アクリロニトリルブタジエンスチレン |  | EWF |  |  | AGS5000E 50kN |  | 100 |  | DENT |  | 50.1 | 3 | 165 | 押し込み | 12.0 | 無 | 23 | 20 |  |  |  | 1708 | 45.79 | 26.36 | 1.71 | 48.0 | [17 empty] | 射出成形 | 20 | 25.1 | 60 | 260
6074 | ABS | アクリロニトリルブタジエンスチレン |  | EWF |  |  | AGS5000E 50kN |  | 100 |  | DENT |  | 50.1 | 3 | 165 | 押し込み | 12.1 | 無 | 23 | 20 |  |  |  | 1720 | 45.36 | 26.36 | 1.71 | 47.9 | [17 empty] | 射出成形 | 20 | 25.1 | 60 | 260
6075 | ABS | アクリロニトリルブタジエンスチレン |  | EWF |  |  | AGS5000E 50kN |  | 100 |  | DENT |  | 50.1 | 3 | 165 | 押し込み | 10.6 | 無 | 23 | 20 |  |  |  | 1641 | 47.52 | 26.36 | 1.71 | 52.1 | [17 empty] | 射出成形 | 20 | 25.1 | 60 | 260
6076 | ABS | アクリロニトリルブタジエンスチレン |  | EWF |  |  | AGS5000E 50kN |  | 100 |  | DENT |  | 50.1 | 3 | 165 | 押し込み | 9.6 | 無 | 23 | 20 |  |  |  | 1419 | 43.17 | 26.36 | 1.71 | 49.9 | [17 empty] | 射出成形 | 20 | 25.1 | 60 | 260
6077 | ABS | アクリロニトリルブタジエンスチレン |  | EWF |  |  | AGS5000E 50kN |  | 100 |  | DENT |  | 50.1 | 3 | 165 | 押し込み | 9.5 | 無 | 23 | 20 |  |  |  | 1401 | 40.66 | 26.36 | 1.71 | 49.7 | [17 empty] | 射出成形 | 20 | 25.1 | 60 | 260
6078 | ABS | アクリロニトリルブタジエンスチレン |  | EWF |  |  | AGS5000E 50kN |  | 100 |  | DENT |  | 50.1 | 3 | 165 | 押し込み | 10.4 | 無 | 23 | 20 |  |  |  | 1476 | 41.77 | 26.36 | 1.71 | 47.7 | [17 empty] | 射出成形 | 20 | 25.1 | 60 | 260
6079 | ABS | アクリロニトリルブタジエンスチレン |  | EWF |  |  | AGS5000E 50kN |  | 100 |  | DENT |  | 50.1 | 3 | 165 | 押し込み | 9.1 | 無 | 23 | 20 |  |  |  | 1358 | 41.79 | 26.36 | 1.71 | 50.5 | [17 empty] | 射出成形 | 20 | 25.1 | 60 | 260
6080 | ABS | アクリロニトリルブタジエンスチレン |  | EWF |  |  | AGS5000E 50kN |  | 100 |  | DENT |  | 50.1 | 3 | 165 | 押し込み | 11.9 | 無 | 23 | 20 |  |  |  | 1729 | 47.46 | 26.36 | 1.71 | 49.0 | [17 empty] | 射出成形 | 20 | 25.1 | 60 | 260
6081 | ABS | アクリロニトリルブタジエンスチレン |  | EWF |  |  | AGS5000E 50kN |  | 100 |  | DENT |  |  | 3 | 165 | スライド |  | 無 | 23 | 20 | [25 empty] | 射出成形 | 20 | 25.1 | 60 | 260
6082 | ABS | アクリロニトリルブタジエンスチレン |  | EWF |  |  | AGS5000E 50kN |  | 100 |  | DENT |  |  | 3 | 165 | スライド |  | 無 | 23 | 20 | [25 empty] | 射出成形 | 20 | 25.1 | 60 | 260
6083 | ABS | アクリロニトリルブタジエンスチレン |  | EWF |  |  | AGS5000E 50kN |  | 100 |  | DENT |  |  | 3 | 165 | スライド |  | 無 | 23 | 20 | [25 empty] | 射出成形 | 20 | 25.1 | 60 | 260
6084 | ABS | アクリロニトリルブタジエンスチレン |  | EWF |  |  | AGS5000E 50kN |  | 100 |  | DENT |  |  | 3 | 165 | スライド |  | 無 | 23 | 20 | [25 empty] | 射出成形 | 20 | 25.1 | 60 | 260
6085 | ABS | アクリロニトリルブタジエンスチレン |  | EWF |  |  | AGS5000E 50kN |  | 100 |  | DENT |  |  | 3 | 165 | スライド |  | 無 | 23 | 20 | [25 empty] | 射出成形 | 20 | 25.1 | 60 | 260
6086 | ABS | アクリロニトリルブタジエンスチレン |  | EWF |  |  | AGS5000E 50kN |  | 100 |  | DENT |  |  | 3 | 165 | スライド |  | 無 | 23 | 20 | [25 empty] | 射出成形 | 20 | 25.1 | 60 | 260
6087 | ABS | アクリロニトリルブタジエンスチレン |  | EWF |  |  | AGS5000E 50kN |  | 100 |  | DENT |  |  | 3 | 165 | スライド |  | 無 | 23 | 20 | [25 empty] | 射出成形 | 20 | 25.1 | 60 | 260
6088 | ABS | アクリロニトリルブタジエンスチレン |  | EWF |  |  | AGS5000E 50kN |  | 100 |  | DENT |  |  | 3 | 165 | スライド |  | 無 | 23 | 20 | [25 empty] | 射出成形 | 20 | 25.1 | 60 | 260
6089 | ABS | アクリロニトリルブタジエンスチレン |  | EWF |  |  | AGS5000E 50kN |  | 100 |  | DENT |  |  | 3 | 165 | スライド |  | 無 | 23 | 20 | [25 empty] | 射出成形 | 20 | 25.1 | 60 | 260
6090 | ABS | アクリロニトリルブタジエンスチレン |  | EWF |  |  | AGS5000E 50kN |  | 100 |  | DENT |  |  | 3 | 165 | スライド |  | 無 | 23 | 20 | [25 empty] | 射出成形 | 20 | 25.1 | 60 | 260
6091 | ABS | アクリロニトリルブタジエンスチレン |  | EWF |  |  | AGS5000E 50kN |  | 100 |  | DENT |  |  | 3 | 165 | スライド |  | 無 | 23 | 20 | [25 empty] | 射出成形 | 20 | 25.1 | 60 | 260
6092 | ABS | アクリロニトリルブタジエンスチレン |  | EWF |  |  | AGS5000E 50kN |  | 100 |  | DENT |  |  | 3 | 165 | スライド |  | 無 | 23 | 20 | [25 empty] | 射出成形 | 20 | 25.1 | 60 | 260
6093 | ABS | アクリロニトリルブタジエンスチレン |  | EWF |  |  | AGS5000E 50kN |  | 100 |  | DENT |  |  | 3 | 165 | スライド |  | 無 | 23 | 20 | [25 empty] | 射出成形 | 20 | 25.1 | 60 | 260
6094 | ABS | アクリロニトリルブタジエンスチレン |  | EWF |  |  | AGS5000E 50kN |  | 100 |  | DENT |  |  | 3 | 165 | スライド |  | 無 | 23 | 20 | [25 empty] | 射出成形 | 20 | 25.1 | 60 | 260
6095 | ABS | アクリロニトリルブタジエンスチレン |  | EWF |  |  | AGS5000E 50kN |  | 100 |  | DENT |  |  | 3 | 165 | スライド |  | 無 | 23 | 20 | [25 empty] | 射出成形 | 20 | 25.1 | 60 | 260
6096 | ABS | アクリロニトリルブタジエンスチレン |  | EWF |  |  | AGS5000E 50kN |  | 100 |  | DENT |  |  | 3 | 165 | スライド |  | 無 | 23 | 20 | [25 empty] | 射出成形 | 20 | 25.1 | 60 | 260
6097 | ABS | アクリロニトリルブタジエンスチレン |  | EWF |  |  | AGS5000E 50kN |  | 100 |  | DENT |  |  | 3 | 165 | スライド |  | 無 | 23 | 20 | [25 empty] | 射出成形 | 20 | 25.1 | 60 | 260
6098 | ABS | アクリロニトリルブタジエンスチレン |  | EWF |  |  | AGS5000E 50kN |  | 100 |  | DENT |  |  | 3 | 165 | スライド |  | 無 | 23 | 20 | [25 empty] | 射出成形 | 20 | 25.1 | 60 | 260
6099 | ABS | アクリロニトリルブタジエンスチレン |  | EWF |  |  | AGS5000E 50kN |  | 100 |  | DENT |  |  | 3 | 165 | スライド |  | 無 | 23 | 20 | [25 empty] | 射出成形 | 20 | 25.1 | 60 | 260
6100 | ABS | アクリロニトリルブタジエンスチレン |  | EWF |  |  | AGS5000E 50kN |  | 100 |  | DENT |  |  | 3 | 165 | スライド |  | 無 | 23 | 20 | [25 empty] | 射出成形 | 20 | 25.1 | 60 | 260
6101 | ABS | アクリロニトリルブタジエンスチレン |  | EWF |  |  | AGS5000E 50kN |  | 100 |  | DENT |  |  | 3 | 165 | スライド |  | 無 | 23 | 20 | [25 empty] | 射出成形 | 20 | 25.1 | 60 | 260
6102 | ABS | アクリロニトリルブタジエンスチレン |  | EWF |  |  | AGS5000E 50kN |  | 100 |  | DENT |  |  | 3 | 165 | スライド |  | 無 | 23 | 20 | [25 empty] | 射出成形 | 20 | 25.1 | 60 | 260
6103 | ABS | アクリロニトリルブタジエンスチレン |  | EWF |  |  | AGS5000E 50kN |  | 100 |  | DENT |  |  | 3 | 165 | スライド |  | 無 | 23 | 20 | [25 empty] | 射出成形 | 20 | 25.1 | 60 | 260
6104 | ABS | アクリロニトリルブタジエンスチレン |  | EWF |  |  | AGS5000E 50kN |  | 100 |  | DENT |  |  | 3 | 165 | スライド |  | 無 | 23 | 20 | [25 empty] | 射出成形 | 20 | 25.1 | 60 | 260
6105 | ABS | アクリロニトリルブタジエンスチレン |  | EWF |  |  | AGS5000E 50kN |  | 100 |  | DENT |  |  | 3 | 165 | スライド |  | 無 | 23 | 20 | [25 empty] | 射出成形 | 20 | 25.1 | 60 | 260
6106 | ABS | アクリロニトリルブタジエンスチレン |  | EWF |  |  | AGS5000E 50kN |  | 100 |  | DENT |  |  | 3 | 165 | スライド |  | 無 | 23 | 20 | [25 empty] | 射出成形 | 20 | 25.1 | 60 | 260
6107 | ABS | アクリロニトリルブタジエンスチレン |  | EWF |  |  | AGS5000E 50kN |  | 100 |  | DENT |  |  | 3 | 165 | スライド |  | 無 | 23 | 20 | [25 empty] | 射出成形 | 20 | 25.1 | 60 | 260
6108 | ABS | アクリロニトリルブタジエンスチレン |  | EWF |  |  | AGS5000E 50kN |  | 100 |  | DENT |  |  | 3 | 165 | スライド |  | 無 | 23 | 20 | [25 empty] | 射出成形 | 20 | 25.1 | 60 | 260
6109 | ABS | アクリロニトリルブタジエンスチレン |  | EWF |  |  | AGS5000E 50kN |  | 100 |  | DENT |  |  | 3 | 165 | スライド |  | 無 | 23 | 20 | [25 empty] | 射出成形 | 20 | 25.1 | 60 | 260
6110 | ABS | アクリロニトリルブタジエンスチレン |  | EWF |  |  | AGS5000E 50kN |  | 100 |  | DENT |  |  | 3 | 165 | スライド |  | 無 | 23 | 20 | [25 empty] | 射出成形 | 20 | 25.1 | 60 | 260
6111 | ABS | アクリロニトリルブタジエンスチレン |  | EWF |  |  | AGS5000E 50kN |  | 100 |  | DENT |  |  | 3 | 165 | タッピング |  | 無 | 23 | 20 | [25 empty] | 射出成形 | 20 | 25.1 | 60 | 260
6112 | ABS | アクリロニトリルブタジエンスチレン |  | EWF |  |  | AGS5000E 50kN |  | 100 |  | DENT |  |  | 3 | 165 | タッピング |  | 無 | 23 | 20 | [25 empty] | 射出成形 | 20 | 25.1 | 60 | 260
6113 | ABS | アクリロニトリルブタジエンスチレン |  | EWF |  |  | AGS5000E 50kN |  | 100 |  | DENT |  |  | 3 | 165 | タッピング |  | 無 | 23 | 20 | [25 empty] | 射出成形 | 20 | 25.1 | 60 | 260
6114 | ABS | アクリロニトリルブタジエンスチレン |  | EWF |  |  | AGS5000E 50kN |  | 100 |  | DENT |  |  | 3 | 165 | タッピング |  | 無 | 23 | 20 | [25 empty] | 射出成形 | 20 | 25.1 | 60 | 260
6115 | ABS | アクリロニトリルブタジエンスチレン |  | EWF |  |  | AGS5000E 50kN |  | 100 |  | DENT |  |  | 3 | 165 | タッピング |  | 無 | 23 | 20 | [25 empty] | 射出成形 | 20 | 25.1 | 60 | 260
6116 | ABS | アクリロニトリルブタジエンスチレン |  | EWF |  |  | AGS5000E 50kN |  | 100 |  | DENT |  |  | 3 | 165 | タッピング |  | 無 | 23 | 20 | [25 empty] | 射出成形 | 20 | 25.1 | 60 | 260
6117 | ABS | アクリロニトリルブタジエンスチレン |  | EWF |  |  | AGS5000E 50kN |  | 100 |  | DENT |  |  | 3 | 165 | タッピング |  | 無 | 23 | 20 | [25 empty] | 射出成形 | 20 | 25.1 | 60 | 260
6118 | ABS | アクリロニトリルブタジエンスチレン |  | EWF |  |  | AGS5000E 50kN |  | 100 |  | DENT |  |  | 3 | 165 | タッピング |  | 無 | 23 | 20 | [25 empty] | 射出成形 | 20 | 25.1 | 60 | 260
6119 | ABS | アクリロニトリルブタジエンスチレン |  | EWF |  |  | AGS5000E 50kN |  | 100 |  | DENT |  |  | 3 | 165 | タッピング |  | 無 | 23 | 20 | [25 empty] | 射出成形 | 20 | 25.1 | 60 | 260
6120 | ABS | アクリロニトリルブタジエンスチレン |  | EWF |  |  | AGS5000E 50kN |  | 100 |  | DENT |  |  | 3 | 165 | タッピング |  | 無 | 23 | 20 | [25 empty] | 射出成形 | 20 | 25.1 | 60 | 260
6121 | ABS | アクリロニトリルブタジエンスチレン |  | EWF |  |  | AGS5000E 50kN |  | 100 |  | DENT |  |  | 3 | 165 | タッピング |  | 無 | 23 | 20 | [25 empty] | 射出成形 | 20 | 25.1 | 60 | 260
6122 | ABS | アクリロニトリルブタジエンスチレン |  | EWF |  |  | AGS5000E 50kN |  | 100 |  | DENT |  |  | 3 | 165 | タッピング |  | 無 | 23 | 20 | [25 empty] | 射出成形 | 20 | 25.1 | 60 | 260
6123 | ABS | アクリロニトリルブタジエンスチレン |  | EWF |  |  | AGS5000E 50kN |  | 100 |  | DENT |  |  | 3 | 165 | タッピング |  | 無 | 23 | 20 | [25 empty] | 射出成形 | 20 | 25.1 | 60 | 260
6124 | ABS | アクリロニトリルブタジエンスチレン |  | EWF |  |  | AGS5000E 50kN |  | 100 |  | DENT |  |  | 3 | 165 | タッピング |  | 無 | 23 | 20 | [25 empty] | 射出成形 | 20 | 25.1 | 60 | 260
6125 | ABS | アクリロニトリルブタジエンスチレン |  | EWF |  |  | AGS5000E 50kN |  | 100 |  | DENT |  |  | 3 | 165 | タッピング |  | 無 | 23 | 20 | [25 empty] | 射出成形 | 20 | 25.1 | 60 | 260
6126 | ABS | アクリロニトリルブタジエンスチレン |  | EWF |  |  | AGS5000E 50kN |  | 100 |  | DENT |  |  | 3 | 165 | タッピング |  | 無 | 23 | 20 | [25 empty] | 射出成形 | 20 | 25.1 | 60 | 260
6127 | ABS | アクリロニトリルブタジエンスチレン |  | EWF |  |  | AGS5000E 50kN |  | 100 |  | DENT |  |  | 3 | 165 | タッピング |  | 無 | 23 | 20 | [25 empty] | 射出成形 | 20 | 25.1 | 60 | 260
6128 | ABS | アクリロニトリルブタジエンスチレン |  | EWF |  |  | AGS5000E 50kN |  | 100 |  | DENT |  |  | 3 | 165 | タッピング |  | 無 | 23 | 20 | [25 empty] | 射出成形 | 20 | 25.1 | 60 | 260
6129 | ABS | アクリロニトリルブタジエンスチレン |  | EWF |  |  | AGS5000E 50kN |  | 100 |  | DENT |  |  | 3 | 165 | タッピング |  | 無 | 23 | 20 | [25 empty] | 射出成形 | 20 | 25.1 | 60 | 260
6130 | ABS | アクリロニトリルブタジエンスチレン |  | EWF |  |  | AGS5000E 50kN |  | 100 |  | DENT |  |  | 3 | 165 | タッピング |  | 無 | 23 | 20 | [25 empty] | 射出成形 | 20 | 25.1 | 60 | 260
6131 | ABS | アクリロニトリルブタジエンスチレン |  | EWF |  |  | AGS5000E 50kN |  | 100 |  | DENT |  |  | 3 | 165 | タッピング |  | 無 | 23 | 20 | [25 empty] | 射出成形 | 20 | 25.1 | 60 | 260
6132 | ABS | アクリロニトリルブタジエンスチレン |  | EWF |  |  | AGS5000E 50kN |  | 100 |  | DENT |  |  | 3 | 165 | タッピング |  | 無 | 23 | 20 | [25 empty] | 射出成形 | 20 | 25.1 | 60 | 260
6133 | ABS | アクリロニトリルブタジエンスチレン |  | EWF |  |  | AGS5000E 50kN |  | 100 |  | DENT |  |  | 3 | 165 | タッピング |  | 無 | 23 | 20 | [25 empty] | 射出成形 | 20 | 25.1 | 60 | 260
6134 | ABS | アクリロニトリルブタジエンスチレン |  | EWF |  |  | AGS5000E 50kN |  | 100 |  | DENT |  |  | 3 | 165 | タッピング |  | 無 | 23 | 20 | [25 empty] | 射出成形 | 20 | 25.1 | 60 | 260
6135 | ABS | アクリロニトリルブタジエンスチレン |  | EWF |  |  | AGS5000E 50kN |  | 100 |  | DENT |  |  | 3 | 165 | タッピング |  | 無 | 23 | 20 | [25 empty] | 射出成形 | 20 | 25.1 | 60 | 260
6136 | ABS | アクリロニトリルブタジエンスチレン |  | EWF |  |  | AGS5000E 50kN |  | 100 |  | DENT |  |  | 3 | 165 | タッピング |  | 無 | 23 | 20 | [25 empty] | 射出成形 | 20 | 25.1 | 60 | 260
6137 | ABS | アクリロニトリルブタジエンスチレン |  | EWF |  |  | AGS5000E 50kN |  | 100 |  | DENT |  |  | 3 | 165 | タッピング |  | 無 | 23 | 20 | [25 empty] | 射出成形 | 20 | 25.1 | 60 | 260
6138 | ABS | アクリロニトリルブタジエンスチレン |  | EWF |  |  | AGS5000E 50kN |  | 100 |  | DENT |  |  | 3 | 165 | タッピング |  | 無 | 23 | 20 | [25 empty] | 射出成形 | 20 | 25.1 | 60 | 260
6139 | ABS | アクリロニトリルブタジエンスチレン |  | EWF |  |  | AGS5000E 50kN |  | 100 |  | DENT |  |  | 3 | 165 | タッピング |  | 無 | 23 | 20 | [25 empty] | 射出成形 | 20 | 25.1 | 60 | 260
6140 | ABS | アクリロニトリルブタジエンスチレン |  | EWF |  |  | AGS5000E 50kN |  | 100 |  | DENT |  |  | 3 | 165 | タッピング |  | 無 | 23 | 20 | [25 empty] | 射出成形 | 20 | 25.1 | 60 | 260
6141 | ABS | アクリロニトリルブタジエンスチレン |  | EWF |  |  | 5569 5kN |  | 100 |  | DENT |  | 50.1 | 1 | 165 | 押し込み | 6.2 | 無 | 23 | 20 |  |  |  | 325 | 30.21 | 19.35 | 2.46 | 48.8 | [17 empty] | 射出成形 | 50 | 62.8 | 60 | 260
6142 | ABS | アクリロニトリルブタジエンスチレン |  | EWF |  |  | 5569 5kN |  | 100 |  | DENT |  | 50.1 | 1 | 165 | 押し込み | 6.0 | 無 | 23 | 20 |  |  |  | 332 | 29.52 | 19.35 | 2.46 | 51.6 | [17 empty] | 射出成形 | 50 | 62.8 | 60 | 260
6143 | ABS | アクリロニトリルブタジエンスチレン |  | EWF |  |  | 5569 5kN |  | 100 |  | DENT |  | 50.1 | 1 | 165 | 押し込み | 6.4 | 無 | 23 | 20 |  |  |  | 359 | 35.40 | 19.35 | 2.46 | 53.2 | [17 empty] | 射出成形 | 50 | 62.8 | 60 | 260
6144 | ABS | アクリロニトリルブタジエンスチレン |  | EWF |  |  | 5569 5kN |  | 100 |  | DENT |  | 50.1 | 1 | 165 | 押し込み | 6.1 | 無 | 23 | 20 |  |  |  | 344 | 32.30 | 19.35 | 2.46 | 53.4 | [17 empty] | 射出成形 | 50 | 62.8 | 60 | 260
6145 | ABS | アクリロニトリルブタジエンスチレン |  | EWF |  |  | 5569 5kN |  | 100 |  | DENT |  | 50.1 | 1 | 165 | 押し込み | 6.3 | 無 | 23 | 20 |  |  |  | 368 | 28.88 | 19.35 | 2.46 | 54.5 | [17 empty] | 射出成形 | 50 | 62.8 | 60 | 260
6146 | ABS | アクリロニトリルブタジエンスチレン |  | EWF |  |  | 5569 5kN |  | 100 |  | DENT |  | 50.0 | 1 | 165 | 押し込み | 6.0 | 無 | 23 | 20 |  |  |  | 374 | 39.30 | 19.35 | 2.46 | 57.9 | [17 empty] | 射出成形 | 50 | 62.8 | 60 | 260
6147 | ABS | アクリロニトリルブタジエンスチレン |  | EWF |  |  | 5569 5kN |  | 100 |  | DENT |  | 50.0 | 1 | 165 | 押し込み | 8.5 | 無 | 23 | 20 |  |  |  | 487 | 43.08 | 19.35 | 2.46 | 54.2 | [17 empty] | 射出成形 | 50 | 62.8 | 60 | 260
6148 | ABS | アクリロニトリルブタジエンスチレン |  | EWF |  |  | 5569 5kN |  | 100 |  | DENT |  | 50.1 | 1 | 165 | 押し込み | 9.5 | 無 | 23 | 20 |  |  |  | 537 | 37.63 | 19.35 | 2.46 | 53.9 | [17 empty] | 射出成形 | 50 | 62.8 | 60 | 260
6149 | ABS | アクリロニトリルブタジエンスチレン |  | EWF |  |  | 5569 5kN |  | 100 |  | DENT |  | 50.1 | 1 | 165 | 押し込み | 9.1 | 無 | 23 | 20 |  |  |  | 501 | 45.75 | 19.35 | 2.46 | 51.8 | [17 empty] | 射出成形 | 50 | 62.8 | 60 | 260
6150 | ABS | アクリロニトリルブタジエンスチレン |  | EWF |  |  | 5569 5kN |  | 100 |  | DENT |  | 50.1 | 1 | 165 | 押し込み | 9.4 | 無 | 23 | 20 |  |  |  | 539 | 44.90 | 19.35 | 2.46 | 53.4 | [17 empty] | 射出成形 | 50 | 62.8 | 60 | 260
6151 | ABS | アクリロニトリルブタジエンスチレン |  | EWF |  |  | 5569 5kN |  | 100 |  | DENT |  | 50.1 | 1 | 165 | 押し込み | 8.5 | 無 | 23 | 20 |  |  |  | 512 | 45.88 | 19.35 | 2.46 | 56.3 | [17 empty] | 射出成形 | 50 | 62.8 | 60 | 260
6152 | ABS | アクリロニトリルブタジエンスチレン |  | EWF |  |  | 5569 5kN |  | 100 |  | DENT |  | 50.1 | 1 | 165 | 押し込み | 9.1 | 無 | 23 | 20 |  |  |  | 506 | 44.67 | 19.35 | 2.46 | 52.7 | [17 empty] | 射出成形 | 50 | 62.8 | 60 | 260
6153 | ABS | アクリロニトリルブタジエンスチレン |  | EWF |  |  | 5569 5kN |  | 100 |  | DENT |  | 50.1 | 1 | 165 | 押し込み | 11.4 | 無 | 23 | 20 |  |  |  | 661 | 55.66 | 19.35 | 2.46 | 55.3 | [17 empty] | 射出成形 | 50 | 62.8 | 60 | 260
6154 | ABS | アクリロニトリルブタジエンスチレン |  | EWF |  |  | 5569 5kN |  | 100 |  | DENT |  | 50.1 | 1 | 165 | 押し込み | 11.9 | 無 | 23 | 20 |  |  |  | 663 | 49.23 | 19.35 | 2.46 | 52.9 | [17 empty] | 射出成形 | 50 | 62.8 | 60 | 260
6155 | ABS | アクリロニトリルブタジエンスチレン |  | EWF |  |  | 5569 5kN |  | 100 |  | DENT |  | 50.1 | 1 | 165 | 押し込み | 11.8 | 無 | 23 | 20 |  |  |  | 646 | 48.23 | 19.35 | 2.46 | 52.2 | [17 empty] | 射出成形 | 50 | 62.8 | 60 | 260
6156 | ABS | アクリロニトリルブタジエンスチレン |  | EWF |  |  | 5569 5kN |  | 100 |  | DENT |  | 50.1 | 1 | 165 | 押し込み | 11.3 | 無 | 23 | 20 |  |  |  | 643 | 48.48 | 19.35 | 2.46 | 54.0 | [17 empty] | 射出成形 | 50 | 62.8 | 60 | 260
6157 | ABS | アクリロニトリルブタジエンスチレン |  | EWF |  |  | 5569 5kN |  | 100 |  | DENT |  | 50.1 | 1 | 165 | 押し込み | 11.1 | 無 | 23 | 20 |  |  |  | 621 | 47.90 | 19.35 | 2.46 | 53.4 | [17 empty] | 射出成形 | 50 | 62.8 | 60 | 260
6158 | ABS | アクリロニトリルブタジエンスチレン |  | EWF |  |  | 5569 5kN |  | 100 |  | DENT |  | 50.1 | 1 | 165 | 押し込み | 13.3 | 無 | 23 | 20 |  |  |  | 705 | 48.44 | 19.35 | 2.46 | 50.5 | [17 empty] | 射出成形 | 50 | 62.8 | 60 | 260
6159 | ABS | アクリロニトリルブタジエンスチレン |  | EWF |  |  | 5569 5kN |  | 100 |  | DENT |  | 50.2 | 1 | 165 | 押し込み | 14.4 | 無 | 23 | 20 |  |  |  | 795 | 52.47 | 19.35 | 2.46 | 52.1 | [17 empty] | 射出成形 | 50 | 62.8 | 60 | 260
6160 | ABS | アクリロニトリルブタジエンスチレン |  | EWF |  |  | 5569 5kN |  | 100 |  | DENT |  | 50.0 | 1 | 165 | 押し込み | 13.9 | 無 | 23 | 20 |  |  |  | 739 | 49.47 | 19.35 | 2.46 | 50.3 | [17 empty] | 射出成形 | 50 | 62.8 | 60 | 260
6161 | ABS | アクリロニトリルブタジエンスチレン |  | EWF |  |  | 5569 5kN |  | 100 |  | DENT |  | 50.1 | 1 | 165 | 押し込み | 13.8 | 無 | 23 | 20 |  |  |  | 781 | 53.11 | 19.35 | 2.46 | 52.9 | [17 empty] | 射出成形 | 50 | 62.8 | 60 | 260
6162 | ABS | アクリロニトリルブタジエンスチレン |  | EWF |  |  | 5569 5kN |  | 100 |  | DENT |  | 50.1 | 1 | 165 | 押し込み | 14.0 | 無 | 23 | 20 |  |  |  | 784 | 52.44 | 19.35 | 2.46 | 52.5 | [17 empty] | 射出成形 | 50 | 62.8 | 60 | 260
6163 | ABS | アクリロニトリルブタジエンスチレン |  | EWF |  |  | 5569 5kN |  | 100 |  | DENT |  | 50.1 | 1 | 165 | 押し込み | 13.7 | 無 | 23 | 20 |  |  |  | 768 | 51.72 | 19.35 | 2.46 | 52.5 | [17 empty] | 射出成形 | 50 | 62.8 | 60 | 260
6164 | ABS | アクリロニトリルブタジエンスチレン |  | EWF |  |  | 5569 5kN |  | 100 |  | DENT |  | 50.1 | 1 | 165 | 押し込み | 13.6 | 無 | 23 | 20 |  |  |  | 735 | 48.23 | 19.35 | 2.46 | 50.5 | [17 empty] | 射出成形 | 50 | 62.8 | 60 | 260
6165 | ABS | アクリロニトリルブタジエンスチレン |  | EWF |  |  | 5569 5kN |  | 100 |  | DENT |  | 50.1 | 1 | 165 | 押し込み | 15.4 | 無 | 23 | 20 |  |  |  | 832 | 54.60 | 19.35 | 2.46 | 50.5 | [17 empty] | 射出成形 | 50 | 62.8 | 60 | 260
6166 | ABS | アクリロニトリルブタジエンスチレン |  | EWF |  |  | 5569 5kN |  | 100 |  | DENT |  | 50.1 | 1 | 165 | 押し込み | 15.9 | 無 | 23 | 20 |  |  |  | 881 | 56.65 | 19.35 | 2.46 | 50.7 | [17 empty] | 射出成形 | 50 | 62.8 | 60 | 260
6167 | ABS | アクリロニトリルブタジエンスチレン |  | EWF |  |  | 5569 5kN |  | 100 |  | DENT |  | 50.2 | 1 | 165 | 押し込み | 16.0 | 無 | 23 | 20 |  |  |  | 921 | 60.06 | 19.35 | 2.46 | 52.7 | [17 empty] | 射出成形 | 50 | 62.8 | 60 | 260
6168 | ABS | アクリロニトリルブタジエンスチレン |  | EWF |  |  | 5569 5kN |  | 100 |  | DENT |  | 50.1 | 1 | 165 | 押し込み | 15.9 | 無 | 23 | 20 |  |  |  | 905 | 59.63 | 19.35 | 2.46 | 52.8 | [17 empty] | 射出成形 | 50 | 62.8 | 60 | 260
6169 | ABS | アクリロニトリルブタジエンスチレン |  | EWF |  |  | 5569 5kN |  | 100 |  | DENT |  | 50.2 | 1 | 165 | 押し込み | 16.0 | 無 | 23 | 20 |  |  |  | 824 | 68.83 | 19.35 | 2.46 | 47.7 | [17 empty] | 射出成形 | 50 | 62.8 | 60 | 260
6170 | ABS | アクリロニトリルブタジエンスチレン |  | EWF |  |  | 5569 5kN |  | 100 |  | DENT |  | 50.2 | 1 | 165 | 押し込み | 16.4 | 無 | 23 | 20 |  |  |  | 873 | 55.15 | 19.35 | 2.46 | 49.2 | [17 empty] | 射出成形 | 50 | 62.8 | 60 | 260
6171 | ABS | アクリロニトリルブタジエンスチレン |  | EWF |  |  | 5569 5kN |  | 100 |  | DENT |  | 50.1 | 1 | 165 | スライド | 6.8 | 無 | 23 | 20 |  |  |  | 338 | 28.62 | 10.21 | 3.48 | 44.5 | [17 empty] | 射出成形 | 50 | 62.8 | 60 | 260
6172 | ABS | アクリロニトリルブタジエンスチレン |  | EWF |  |  | 5569 5kN |  | 100 |  | DENT |  | 50.1 | 1 | 165 | スライド | 6.5 | 無 | 23 | 20 |  |  |  | 362 | 30.93 | 10.21 | 3.48 | 50.4 | [17 empty] | 射出成形 | 50 | 62.8 | 60 | 260
6173 | ABS | アクリロニトリルブタジエンスチレン |  | EWF |  |  | 5569 5kN |  | 100 |  | DENT |  | 50.0 | 1 | 165 | スライド | 6.2 | 無 | 23 | 20 |  |  |  | 350 | 33.64 | 10.21 | 3.48 | 50.6 | [17 empty] | 射出成形 | 50 | 62.8 | 60 | 260
6174 | ABS | アクリロニトリルブタジエンスチレン |  | EWF |  |  | 5569 5kN |  | 100 |  | DENT |  | 50.1 | 1 | 165 | スライド | 6.5 | 無 | 23 | 20 |  |  |  | 363 | 33.06 | 10.21 | 3.48 | 50.4 | [17 empty] | 射出成形 | 50 | 62.8 | 60 | 260
6175 | ABS | アクリロニトリルブタジエンスチレン |  | EWF |  |  | 5569 5kN |  | 100 |  | DENT |  | 50.1 | 1 | 165 | スライド | 6.7 | 無 | 23 | 20 |  |  |  | 361 | 31.75 | 10.21 | 3.48 | 49.6 | [17 empty] | 射出成形 | 50 | 62.8 | 60 | 260
6176 | ABS | アクリロニトリルブタジエンスチレン |  | EWF |  |  | 5569 5kN |  | 100 |  | DENT |  | 50.1 | 1 | 165 | スライド | 9.0 | 無 | 23 | 20 |  |  |  | 485 | 42.58 | 10.21 | 3.48 | 50.1 | [17 empty] | 射出成形 | 50 | 62.8 | 60 | 260
6177 | ABS | アクリロニトリルブタジエンスチレン |  | EWF |  |  | 5569 5kN |  | 100 |  | DENT |  | 50.1 | 1 | 165 | スライド | 8.4 | 無 | 23 | 20 |  |  |  | 465 | 40.46 | 10.21 | 3.48 | 50.6 | [17 empty] | 射出成形 | 50 | 62.8 | 60 | 260
6178 | ABS | アクリロニトリルブタジエンスチレン |  | EWF |  |  | 5569 5kN |  | 100 |  | DENT |  | 50.1 | 1 | 165 | スライド | 8.4 | 無 | 23 | 20 |  |  |  | 460 | 44.50 | 10.21 | 3.48 | 50.3 | [17 empty] | 射出成形 | 50 | 62.8 | 60 | 260
6179 | ABS | アクリロニトリルブタジエンスチレン |  | EWF |  |  | 5569 5kN |  | 100 |  | DENT |  | 50.0 | 1 | 165 | スライド | 9.1 | 無 | 23 | 20 |  |  |  | 487 | 39.21 | 10.21 | 3.48 | 49.3 | [17 empty] | 射出成形 | 50 | 62.8 | 60 | 260
6180 | ABS | アクリロニトリルブタジエンスチレン |  | EWF |  |  | 5569 5kN |  | 100 |  | DENT |  | 50.0 | 1 | 165 | スライド | 8.9 | 無 | 23 | 20 |  |  |  | 478 | 39.77 | 10.21 | 3.48 | 49.5 | [17 empty] | 射出成形 | 50 | 62.8 | 60 | 260
6181 | ABS | アクリロニトリルブタジエンスチレン |  | EWF |  |  | 5569 5kN |  | 100 |  | DENT |  | 50.1 | 1 | 165 | スライド | 11.4 | 無 | 23 | 20 |  |  |  | 607 | 49.92 | 10.21 | 3.48 | 48.8 | [17 empty] | 射出成形 | 50 | 62.8 | 60 | 260
6182 | ABS | アクリロニトリルブタジエンスチレン |  | EWF |  |  | 5569 5kN |  | 100 |  | DENT |  | 50.1 | 1 | 165 | スライド | 10.6 | 無 | 23 | 20 |  |  |  | 601 | 52.67 | 10.21 | 3.48 | 51.9 | [17 empty] | 射出成形 | 50 | 62.8 | 60 | 260
6183 | ABS | アクリロニトリルブタジエンスチレン |  | EWF |  |  | 5569 5kN |  | 100 |  | DENT |  | 50.0 | 1 | 165 | スライド | 11.3 | 無 | 23 | 20 |  |  |  | 621 | 55.37 | 10.21 | 3.48 | 50.1 | [17 empty] | 射出成形 | 50 | 62.8 | 60 | 260
6184 | ABS | アクリロニトリルブタジエンスチレン |  | EWF |  |  | 5569 5kN |  | 100 |  | DENT |  | 50.1 | 1 | 165 | スライド | 11.5 | 無 | 23 | 20 |  |  |  | 642 | 44.43 | 10.21 | 3.48 | 51.3 | [17 empty] | 射出成形 | 50 | 62.8 | 60 | 260
6185 | ABS | アクリロニトリルブタジエンスチレン |  | EWF |  |  | 5569 5kN |  | 100 |  | DENT |  | 50.0 | 1 | 165 | スライド | 11.7 | 無 | 23 | 20 |  |  |  | 647 | 52.44 | 10.21 | 3.48 | 50.9 | [17 empty] | 射出成形 | 50 | 62.8 | 60 | 260
6186 | ABS | アクリロニトリルブタジエンスチレン |  | EWF |  |  | 5569 5kN |  | 100 |  | DENT |  | 50.1 | 1 | 165 | スライド | 14.0 | 無 | 23 | 20 |  |  |  | 720 | 61.18 | 10.21 | 3.48 | 47.7 | [17 empty] | 射出成形 | 50 | 62.8 | 60 | 260
6187 | ABS | アクリロニトリルブタジエンスチレン |  | EWF |  |  | 5569 5kN |  | 100 |  | DENT |  | 50.1 | 1 | 165 | スライド | 13.9 | 無 | 23 | 20 |  |  |  | 773 | 53.87 | 10.21 | 3.48 | 51.6 | [17 empty] | 射出成形 | 50 | 62.8 | 60 | 260
6188 | ABS | アクリロニトリルブタジエンスチレン |  | EWF |  |  | 5569 5kN |  | 100 |  | DENT |  | 50.0 | 1 | 165 | スライド | 14.7 | 無 | 23 | 20 |  |  |  | 764 | 63.03 | 10.21 | 3.48 | 48.6 | [17 empty] | 射出成形 | 50 | 62.8 | 60 | 260
6189 | ABS | アクリロニトリルブタジエンスチレン |  | EWF |  |  | 5569 5kN |  | 100 |  | DENT |  | 50.1 | 1 | 165 | スライド | 14.4 | 無 | 23 | 20 |  |  |  | 753 | 54.27 | 10.21 | 3.48 | 48.5 | [17 empty] | 射出成形 | 50 | 62.8 | 60 | 260
6190 | ABS | アクリロニトリルブタジエンスチレン |  | EWF |  |  | 5569 5kN |  | 100 |  | DENT |  | 50.0 | 1 | 165 | スライド | 14.0 | 無 | 23 | 20 |  |  |  | 767 | 66.34 | 10.21 | 3.48 | 51.3 | [17 empty] | 射出成形 | 50 | 62.8 | 60 | 260
6191 | ABS | アクリロニトリルブタジエンスチレン |  | EWF |  |  | 5569 5kN |  | 100 |  | DENT |  | 50.1 | 1 | 165 | スライド | 16.0 | 無 | 23 | 20 |  |  |  | 836 | 71.11 | 10.21 | 3.48 | 48.3 | [17 empty] | 射出成形 | 50 | 62.8 | 60 | 260
6192 | ABS | アクリロニトリルブタジエンスチレン |  | EWF |  |  | 5569 5kN |  | 100 |  | DENT |  | 50.1 | 1 | 165 | スライド | 16.0 | 無 | 23 | 20 |  |  |  | 841 | 70.62 | 10.21 | 3.48 | 48.2 | [17 empty] | 射出成形 | 50 | 62.8 | 60 | 260
6193 | ABS | アクリロニトリルブタジエンスチレン |  | EWF |  |  | 5569 5kN |  | 100 |  | DENT |  | 50.1 | 1 | 165 | スライド | 15.8 | 無 | 23 | 20 |  |  |  | 821 | 59.06 | 10.21 | 3.48 | 48.1 | [17 empty] | 射出成形 | 50 | 62.8 | 60 | 260
6194 | ABS | アクリロニトリルブタジエンスチレン |  | EWF |  |  | 5569 5kN |  | 100 |  | DENT |  | 50.0 | 1 | 165 | スライド | 16.2 | 無 | 23 | 20 |  |  |  | 881 | 61.29 | 10.21 | 3.48 | 50.0 | [17 empty] | 射出成形 | 50 | 62.8 | 60 | 260
6195 | ABS | アクリロニトリルブタジエンスチレン |  | EWF |  |  | 5569 5kN |  | 100 |  | DENT |  | 50.2 | 1 | 165 | スライド | 15.3 | 無 | 23 | 20 |  |  |  | 824 | 60.70 | 10.21 | 3.48 | 49.3 | [17 empty] | 射出成形 | 50 | 62.8 | 60 | 260
6196 | ABS | アクリロニトリルブタジエンスチレン |  | EWF |  |  | 5569 5kN |  | 100 |  | DENT |  | 50.0 | 1 | 165 | スライド |  | 無 | 23 | 20 | [25 empty] | 射出成形 | 50 | 62.8 | 60 | 260
6197 | ABS | アクリロニトリルブタジエンスチレン |  | EWF |  |  | 5569 5kN |  | 100 |  | DENT |  | 50.1 | 1 | 165 | スライド |  | 無 | 23 | 20 | [25 empty] | 射出成形 | 50 | 62.8 | 60 | 260
6198 | ABS | アクリロニトリルブタジエンスチレン |  | EWF |  |  | 5569 5kN |  | 100 |  | DENT |  | 50.0 | 1 | 165 | スライド |  | 無 | 23 | 20 | [25 empty] | 射出成形 | 50 | 62.8 | 60 | 260
6199 | ABS | アクリロニトリルブタジエンスチレン |  | EWF |  |  | 5569 5kN |  | 100 |  | DENT |  | 50.0 | 1 | 165 | スライド |  | 無 | 23 | 20 | [25 empty] | 射出成形 | 50 | 62.8 | 60 | 260
6200 | ABS | アクリロニトリルブタジエンスチレン |  | EWF |  |  | 5569 5kN |  | 100 |  | DENT |  | 50.0 | 1 | 165 | スライド |  | 無 | 23 | 20 | [25 empty] | 射出成形 | 50 | 62.8 | 60 | 260
6201 | ABS | アクリロニトリルブタジエンスチレン |  | EWF |  |  | 5569 5kN |  | 100 |  | DENT |  |  | 1 | 165 | タッピング |  | 無 | 23 | 20 | [25 empty] | 射出成形 | 50 | 62.8 | 60 | 260
6202 | ABS | アクリロニトリルブタジエンスチレン |  | EWF |  |  | 5569 5kN |  | 100 |  | DENT |  |  | 1 | 165 | タッピング |  | 無 | 23 | 20 | [25 empty] | 射出成形 | 50 | 62.8 | 60 | 260
6203 | ABS | アクリロニトリルブタジエンスチレン |  | EWF |  |  | 5569 5kN |  | 100 |  | DENT |  |  | 1 | 165 | タッピング |  | 無 | 23 | 20 | [25 empty] | 射出成形 | 50 | 62.8 | 60 | 260
6204 | ABS | アクリロニトリルブタジエンスチレン |  | EWF |  |  | 5569 5kN |  | 100 |  | DENT |  |  | 1 | 165 | タッピング |  | 無 | 23 | 20 | [25 empty] | 射出成形 | 50 | 62.8 | 60 | 260
6205 | ABS | アクリロニトリルブタジエンスチレン |  | EWF |  |  | 5569 5kN |  | 100 |  | DENT |  |  | 1 | 165 | タッピング |  | 無 | 23 | 20 | [25 empty] | 射出成形 | 50 | 62.8 | 60 | 260
6206 | ABS | アクリロニトリルブタジエンスチレン |  | EWF |  |  | 5569 5kN |  | 100 |  | DENT |  |  | 1 | 165 | タッピング |  | 無 | 23 | 20 | [25 empty] | 射出成形 | 50 | 62.8 | 60 | 260
6207 | ABS | アクリロニトリルブタジエンスチレン |  | EWF |  |  | 5569 5kN |  | 100 |  | DENT |  |  | 1 | 165 | タッピング |  | 無 | 23 | 20 | [25 empty] | 射出成形 | 50 | 62.8 | 60 | 260
6208 | ABS | アクリロニトリルブタジエンスチレン |  | EWF |  |  | 5569 5kN |  | 100 |  | DENT |  |  | 1 | 165 | タッピング |  | 無 | 23 | 20 | [25 empty] | 射出成形 | 50 | 62.8 | 60 | 260
6209 | ABS | アクリロニトリルブタジエンスチレン |  | EWF |  |  | 5569 5kN |  | 100 |  | DENT |  |  | 1 | 165 | タッピング |  | 無 | 23 | 20 | [25 empty] | 射出成形 | 50 | 62.8 | 60 | 260
6210 | ABS | アクリロニトリルブタジエンスチレン |  | EWF |  |  | 5569 5kN |  | 100 |  | DENT |  |  | 1 | 165 | タッピング |  | 無 | 23 | 20 | [25 empty] | 射出成形 | 50 | 62.8 | 60 | 260
6211 | ABS | アクリロニトリルブタジエンスチレン |  | EWF |  |  | 5569 5kN |  | 100 |  | DENT |  |  | 1 | 165 | タッピング |  | 無 | 23 | 20 | [25 empty] | 射出成形 | 50 | 62.8 | 60 | 260
6212 | ABS | アクリロニトリルブタジエンスチレン |  | EWF |  |  | 5569 5kN |  | 100 |  | DENT |  |  | 1 | 165 | タッピング |  | 無 | 23 | 20 | [25 empty] | 射出成形 | 50 | 62.8 | 60 | 260
6213 | ABS | アクリロニトリルブタジエンスチレン |  | EWF |  |  | 5569 5kN |  | 100 |  | DENT |  |  | 1 | 165 | タッピング |  | 無 | 23 | 20 | [25 empty] | 射出成形 | 50 | 62.8 | 60 | 260
6214 | ABS | アクリロニトリルブタジエンスチレン |  | EWF |  |  | 5569 5kN |  | 100 |  | DENT |  |  | 1 | 165 | タッピング |  | 無 | 23 | 20 | [25 empty] | 射出成形 | 50 | 62.8 | 60 | 260
6215 | ABS | アクリロニトリルブタジエンスチレン |  | EWF |  |  | 5569 5kN |  | 100 |  | DENT |  |  | 1 | 165 | タッピング |  | 無 | 23 | 20 | [25 empty] | 射出成形 | 50 | 62.8 | 60 | 260
6216 | ABS | アクリロニトリルブタジエンスチレン |  | EWF |  |  | 5569 5kN |  | 100 |  | DENT |  |  | 1 | 165 | タッピング |  | 無 | 23 | 20 | [25 empty] | 射出成形 | 50 | 62.8 | 60 | 260
6217 | ABS | アクリロニトリルブタジエンスチレン |  | EWF |  |  | 5569 5kN |  | 100 |  | DENT |  |  | 1 | 165 | タッピング |  | 無 | 23 | 20 | [25 empty] | 射出成形 | 50 | 62.8 | 60 | 260
6218 | ABS | アクリロニトリルブタジエンスチレン |  | EWF |  |  | 5569 5kN |  | 100 |  | DENT |  |  | 1 | 165 | タッピング |  | 無 | 23 | 20 | [25 empty] | 射出成形 | 50 | 62.8 | 60 | 260
6219 | ABS | アクリロニトリルブタジエンスチレン |  | EWF |  |  | 5569 5kN |  | 100 |  | DENT |  |  | 1 | 165 | タッピング |  | 無 | 23 | 20 | [25 empty] | 射出成形 | 50 | 62.8 | 60 | 260
6220 | ABS | アクリロニトリルブタジエンスチレン |  | EWF |  |  | 5569 5kN |  | 100 |  | DENT |  |  | 1 | 165 | タッピング |  | 無 | 23 | 20 | [25 empty] | 射出成形 | 50 | 62.8 | 60 | 260
6221 | ABS | アクリロニトリルブタジエンスチレン |  | EWF |  |  | 5569 5kN |  | 100 |  | DENT |  |  | 1 | 165 | タッピング |  | 無 | 23 | 20 | [25 empty] | 射出成形 | 50 | 62.8 | 60 | 260
6222 | ABS | アクリロニトリルブタジエンスチレン |  | EWF |  |  | 5569 5kN |  | 100 |  | DENT |  |  | 1 | 165 | タッピング |  | 無 | 23 | 20 | [25 empty] | 射出成形 | 50 | 62.8 | 60 | 260
6223 | ABS | アクリロニトリルブタジエンスチレン |  | EWF |  |  | 5569 5kN |  | 100 |  | DENT |  |  | 1 | 165 | タッピング |  | 無 | 23 | 20 | [25 empty] | 射出成形 | 50 | 62.8 | 60 | 260
6224 | ABS | アクリロニトリルブタジエンスチレン |  | EWF |  |  | 5569 5kN |  | 100 |  | DENT |  |  | 1 | 165 | タッピング |  | 無 | 23 | 20 | [25 empty] | 射出成形 | 50 | 62.8 | 60 | 260
6225 | ABS | アクリロニトリルブタジエンスチレン |  | EWF |  |  | 5569 5kN |  | 100 |  | DENT |  |  | 1 | 165 | タッピング |  | 無 | 23 | 20 | [25 empty] | 射出成形 | 50 | 62.8 | 60 | 260
6226 | ABS | アクリロニトリルブタジエンスチレン |  | EWF |  |  | 5569 5kN |  | 100 |  | DENT |  |  | 1 | 165 | タッピング |  | 無 | 23 | 20 | [25 empty] | 射出成形 | 50 | 62.8 | 60 | 260
6227 | ABS | アクリロニトリルブタジエンスチレン |  | EWF |  |  | 5569 5kN |  | 100 |  | DENT |  |  | 1 | 165 | タッピング |  | 無 | 23 | 20 | [25 empty] | 射出成形 | 50 | 62.8 | 60 | 260
6228 | ABS | アクリロニトリルブタジエンスチレン |  | EWF |  |  | 5569 5kN |  | 100 |  | DENT |  |  | 1 | 165 | タッピング |  | 無 | 23 | 20 | [25 empty] | 射出成形 | 50 | 62.8 | 60 | 260
6229 | ABS | アクリロニトリルブタジエンスチレン |  | EWF |  |  | 5569 5kN |  | 100 |  | DENT |  |  | 1 | 165 | タッピング |  | 無 | 23 | 20 | [25 empty] | 射出成形 | 50 | 62.8 | 60 | 260
6230 | ABS | アクリロニトリルブタジエンスチレン |  | EWF |  |  | 5569 5kN |  | 100 |  | DENT |  |  | 1 | 165 | タッピング |  | 無 | 23 | 20 | [25 empty] | 射出成形 | 50 | 62.8 | 60 | 260
6231 | ABS | アクリロニトリルブタジエンスチレン |  | EWF |  |  | 5569 5kN |  | 100 |  | DENT |  | 50.0 | 2 | 165 | 押し込み | 5.7 | 無 | 23 | 20 |  |  |  | 627 | 34.56 | 18.87 | 3.53 | 55.6 | [17 empty] | 射出成形 | 20 | 25.1 | 60 | 260
6232 | ABS | アクリロニトリルブタジエンスチレン |  | EWF |  |  | 5569 5kN |  | 100 |  | DENT |  | 50.0 | 2 | 165 | 押し込み | 2.7 | 無 | 23 | 20 |  |  |  | 442 | 39.34 | 18.87 | 3.53 | 82.4 | [17 empty] | 射出成形 | 20 | 25.1 | 60 | 260
6233 | ABS | アクリロニトリルブタジエンスチレン |  | EWF |  |  | 5569 5kN |  | 100 |  | DENT |  | 50.0 | 2 | 165 | 押し込み | 5.8 | 無 | 23 | 20 |  |  |  | 665 | 37.26 | 18.87 | 3.53 | 57.7 | [17 empty] | 射出成形 | 20 | 25.1 | 60 | 260
6234 | ABS | アクリロニトリルブタジエンスチレン |  | EWF |  |  | 5569 5kN |  | 100 |  | DENT |  | 50.0 | 2 | 165 | 押し込み | 5.4 | 無 | 23 | 20 |  |  |  | 641 | 35.75 | 18.87 | 3.53 | 59.3 | [17 empty] | 射出成形 | 20 | 25.1 | 60 | 260
6235 | ABS | アクリロニトリルブタジエンスチレン |  | EWF |  |  | 5569 5kN |  | 100 |  | DENT |  | 50.0 | 2 | 165 | 押し込み | 5.3 | 無 | 23 | 20 |  |  |  | 637 | 36.86 | 18.87 | 3.53 | 60.0 | [17 empty] | 射出成形 | 20 | 25.1 | 60 | 260
6236 | ABS | アクリロニトリルブタジエンスチレン |  | EWF |  |  | 5569 5kN |  | 100 |  | DENT |  | 50.0 | 2 | 165 | 押し込み | 5.2 | 無 | 23 | 20 |  |  |  | 617 | 35.04 | 18.87 | 3.53 | 59.2 | [17 empty] | 射出成形 | 20 | 25.1 | 60 | 260
6237 | ABS | アクリロニトリルブタジエンスチレン |  | EWF |  |  | 5569 5kN |  | 100 |  | DENT |  | 50.0 | 2 | 165 | 押し込み | 6.6 | 無 | 23 | 20 |  |  |  | 765 | 38.71 | 18.87 | 3.53 | 58.0 | [17 empty] | 射出成形 | 20 | 25.1 | 60 | 260
6238 | ABS | アクリロニトリルブタジエンスチレン |  | EWF |  |  | 5569 5kN |  | 100 |  | DENT |  | 50.0 | 2 | 165 | 押し込み | 6.8 | 無 | 23 | 20 |  |  |  | 765 | 40.33 | 18.87 | 3.53 | 56.8 | [17 empty] | 射出成形 | 20 | 25.1 | 60 | 260
6239 | ABS | アクリロニトリルブタジエンスチレン |  | EWF |  |  | 5569 5kN |  | 100 |  | DENT |  | 50.0 | 2 | 165 | 押し込み | 6.9 | 無 | 23 | 20 |  |  |  | 784 | 40.74 | 18.87 | 3.53 | 56.9 | [17 empty] | 射出成形 | 20 | 25.1 | 60 | 260
6240 | ABS | アクリロニトリルブタジエンスチレン |  | EWF |  |  | 5569 5kN |  | 100 |  | DENT |  | 50.0 | 2 | 165 | 押し込み | 6.4 | 無 | 23 | 20 |  |  |  | 744 | 40.36 | 18.87 | 3.53 | 58.6 | [17 empty] | 射出成形 | 20 | 25.1 | 60 | 260
6241 | ABS | アクリロニトリルブタジエンスチレン |  | EWF |  |  | 5569 5kN |  | 100 |  | DENT |  | 50.0 | 2 | 165 | 押し込み | 7.1 | 無 | 23 | 20 |  |  |  | 845 | 46.59 | 18.87 | 3.53 | 59.6 | [17 empty] | 射出成形 | 20 | 25.1 | 60 | 260
6242 | ABS | アクリロニトリルブタジエンスチレン |  | EWF |  |  | 5569 5kN |  | 100 |  | DENT |  | 50.0 | 2 | 165 | 押し込み | 6.9 | 無 | 23 | 20 |  |  |  | 816 | 44.82 | 18.87 | 3.53 | 59.5 | [17 empty] | 射出成形 | 20 | 25.1 | 60 | 260
6243 | ABS | アクリロニトリルブタジエンスチレン |  | EWF |  |  | 5569 5kN |  | 100 |  | DENT |  | 50.0 | 2 | 165 | 押し込み | 9.0 | 無 | 23 | 20 |  |  |  | 995 | 49.30 | 18.87 | 3.53 | 55.4 | [17 empty] | 射出成形 | 20 | 25.1 | 60 | 260
6244 | ABS | アクリロニトリルブタジエンスチレン |  | EWF |  |  | 5569 5kN |  | 100 |  | DENT |  | 50.0 | 2 | 165 | 押し込み | 9.0 | 無 | 23 | 20 |  |  |  | 964 | 47.01 | 18.87 | 3.53 | 53.9 | [17 empty] | 射出成形 | 20 | 25.1 | 60 | 260
6245 | ABS | アクリロニトリルブタジエンスチレン |  | EWF |  |  | 5569 5kN |  | 100 |  | DENT |  | 50.0 | 2 | 165 | 押し込み | 8.6 | 無 | 23 | 20 |  |  |  | 954 | 49.78 | 18.87 | 3.53 | 55.7 | [17 empty] | 射出成形 | 20 | 25.1 | 60 | 260
6246 | ABS | アクリロニトリルブタジエンスチレン |  | EWF |  |  | 5569 5kN |  | 100 |  | DENT |  | 50.0 | 2 | 165 | 押し込み | 9.1 | 無 | 23 | 20 |  |  |  | 986 | 48.84 | 18.87 | 3.53 | 54.7 | [17 empty] | 射出成形 | 20 | 25.1 | 60 | 260
6247 | ABS | アクリロニトリルブタジエンスチレン |  | EWF |  |  | 5569 5kN |  | 100 |  | DENT |  | 50.0 | 2 | 165 | 押し込み | 9.0 | 無 | 23 | 20 |  |  |  | 1001 | 50.73 | 18.87 | 3.53 | 55.8 | [17 empty] | 射出成形 | 20 | 25.1 | 60 | 260
6248 | ABS | アクリロニトリルブタジエンスチレン |  | EWF |  |  | 5569 5kN |  | 100 |  | DENT |  | 50.0 | 2 | 165 | 押し込み | 9.1 | 無 | 23 | 20 |  |  |  | 967 | 49.06 | 18.87 | 3.53 | 53.6 | [17 empty] | 射出成形 | 20 | 25.1 | 60 | 260
6249 | ABS | アクリロニトリルブタジエンスチレン |  | EWF |  |  | 5569 5kN |  | 100 |  | DENT |  | 50.0 | 2 | 165 | 押し込み | 10.0 | 無 | 23 | 20 |  |  |  | 1055 | 53.53 | 18.87 | 3.53 | 52.9 | [17 empty] | 射出成形 | 20 | 25.1 | 60 | 260
6250 | ABS | アクリロニトリルブタジエンスチレン |  | EWF |  |  | 5569 5kN |  | 100 |  | DENT |  | 50.0 | 2 | 165 | 押し込み | 10.4 | 無 | 23 | 20 |  |  |  | 1098 | 57.26 | 18.87 | 3.53 | 53.0 | [17 empty] | 射出成形 | 20 | 25.1 | 60 | 260
6251 | ABS | アクリロニトリルブタジエンスチレン |  | EWF |  |  | 5569 5kN |  | 100 |  | DENT |  | 50.0 | 2 | 165 | 押し込み | 9.5 | 無 | 23 | 20 |  |  |  | 1043 | 54.97 | 18.87 | 3.53 | 55.3 | [17 empty] | 射出成形 | 20 | 25.1 | 60 | 260
6252 | ABS | アクリロニトリルブタジエンスチレン |  | EWF |  |  | 5569 5kN |  | 100 |  | DENT |  | 50.0 | 2 | 165 | 押し込み | 10.5 | 無 | 23 | 20 |  |  |  | 1151 | 60.91 | 18.87 | 3.53 | 55.2 | [17 empty] | 射出成形 | 20 | 25.1 | 60 | 260
6253 | ABS | アクリロニトリルブタジエンスチレン |  | EWF |  |  | 5569 5kN |  | 100 |  | DENT |  | 50.0 | 2 | 165 | 押し込み | 10.5 | 無 | 23 | 20 |  |  |  | 1115 | 53.98 | 18.87 | 3.53 | 53.3 | [17 empty] | 射出成形 | 20 | 25.1 | 60 | 260
6254 | ABS | アクリロニトリルブタジエンスチレン |  | EWF |  |  | 5569 5kN |  | 100 |  | DENT |  | 50.0 | 2 | 165 | 押し込み | 9.3 | 無 | 23 | 20 |  |  |  | 1042 | 57.23 | 18.87 | 3.53 | 56.3 | [17 empty] | 射出成形 | 20 | 25.1 | 60 | 260
6255 | ABS | アクリロニトリルブタジエンスチレン |  | EWF |  |  | 5569 5kN |  | 100 |  | DENT |  | 50.0 | 2 | 165 | 押し込み | 14.1 | 無 | 23 | 20 |  |  |  | 1265 | 68.69 | 18.87 | 3.53 | 45.2 | [17 empty] | 射出成形 | 20 | 25.1 | 60 | 260
6256 | ABS | アクリロニトリルブタジエンスチレン |  | EWF |  |  | 5569 5kN |  | 100 |  | DENT |  | 50.0 | 2 | 165 | 押し込み | 12.7 | 無 | 23 | 20 |  |  |  | 1310 | 64.31 | 18.87 | 3.53 | 52.0 | [17 empty] | 射出成形 | 20 | 25.1 | 60 | 260
6257 | ABS | アクリロニトリルブタジエンスチレン |  | EWF |  |  | 5569 5kN |  | 100 |  | DENT |  | 50.0 | 2 | 165 | 押し込み | 12.9 | 無 | 23 | 20 |  |  |  | 1357 | 64.67 | 18.87 | 3.53 | 53.0 | [17 empty] | 射出成形 | 20 | 25.1 | 60 | 260
6258 | ABS | アクリロニトリルブタジエンスチレン |  | EWF |  |  | 5569 5kN |  | 100 |  | DENT |  | 50.0 | 2 | 165 | 押し込み | 13.6 | 無 | 23 | 20 |  |  |  | 1407 | 65.99 | 18.87 | 3.53 | 52.2 | [17 empty] | 射出成形 | 20 | 25.1 | 60 | 260
6259 | ABS | アクリロニトリルブタジエンスチレン |  | EWF |  |  | 5569 5kN |  | 100 |  | DENT |  | 50.0 | 2 | 165 | 押し込み | 14.1 | 無 | 23 | 20 |  |  |  | 1430 | 66.11 | 18.87 | 3.53 | 50.9 | [17 empty] | 射出成形 | 20 | 25.1 | 60 | 260
6260 | ABS | アクリロニトリルブタジエンスチレン |  | EWF |  |  | 5569 5kN |  | 100 |  | DENT |  | 50.0 | 2 | 165 | 押し込み | 14.0 | 無 | 23 | 20 |  |  |  | 1399 | 71.74 | 18.87 | 3.53 | 50.2 | [17 empty] | 射出成形 | 20 | 25.1 | 60 | 260
6261 | ABS | アクリロニトリルブタジエンスチレン |  | EWF |  |  | 5569 5kN |  | 100 |  | DENT |  |  | 2 | 165 | スライド |  | 無 | 23 | 20 | [25 empty] | 射出成形 | 20 | 25.1 | 60 | 260
6262 | ABS | アクリロニトリルブタジエンスチレン |  | EWF |  |  | 5569 5kN |  | 100 |  | DENT |  |  | 2 | 165 | スライド |  | 無 | 23 | 20 | [25 empty] | 射出成形 | 20 | 25.1 | 60 | 260
6263 | ABS | アクリロニトリルブタジエンスチレン |  | EWF |  |  | 5569 5kN |  | 100 |  | DENT |  |  | 2 | 165 | スライド |  | 無 | 23 | 20 | [25 empty] | 射出成形 | 20 | 25.1 | 60 | 260
6264 | ABS | アクリロニトリルブタジエンスチレン |  | EWF |  |  | 5569 5kN |  | 100 |  | DENT |  |  | 2 | 165 | スライド |  | 無 | 23 | 20 | [25 empty] | 射出成形 | 20 | 25.1 | 60 | 260
6265 | ABS | アクリロニトリルブタジエンスチレン |  | EWF |  |  | 5569 5kN |  | 100 |  | DENT |  |  | 2 | 165 | スライド |  | 無 | 23 | 20 | [25 empty] | 射出成形 | 20 | 25.1 | 60 | 260
6266 | ABS | アクリロニトリルブタジエンスチレン |  | EWF |  |  | 5569 5kN |  | 100 |  | DENT |  |  | 2 | 165 | スライド |  | 無 | 23 | 20 | [25 empty] | 射出成形 | 20 | 25.1 | 60 | 260
6267 | ABS | アクリロニトリルブタジエンスチレン |  | EWF |  |  | 5569 5kN |  | 100 |  | DENT |  |  | 2 | 165 | スライド |  | 無 | 23 | 20 | [25 empty] | 射出成形 | 20 | 25.1 | 60 | 260
6268 | ABS | アクリロニトリルブタジエンスチレン |  | EWF |  |  | 5569 5kN |  | 100 |  | DENT |  |  | 2 | 165 | スライド |  | 無 | 23 | 20 | [25 empty] | 射出成形 | 20 | 25.1 | 60 | 260
6269 | ABS | アクリロニトリルブタジエンスチレン |  | EWF |  |  | 5569 5kN |  | 100 |  | DENT |  |  | 2 | 165 | スライド |  | 無 | 23 | 20 | [25 empty] | 射出成形 | 20 | 25.1 | 60 | 260
6270 | ABS | アクリロニトリルブタジエンスチレン |  | EWF |  |  | 5569 5kN |  | 100 |  | DENT |  |  | 2 | 165 | スライド |  | 無 | 23 | 20 | [25 empty] | 射出成形 | 20 | 25.1 | 60 | 260
6271 | ABS | アクリロニトリルブタジエンスチレン |  | EWF |  |  | 5569 5kN |  | 100 |  | DENT |  |  | 2 | 165 | スライド |  | 無 | 23 | 20 | [25 empty] | 射出成形 | 20 | 25.1 | 60 | 260
6272 | ABS | アクリロニトリルブタジエンスチレン |  | EWF |  |  | 5569 5kN |  | 100 |  | DENT |  |  | 2 | 165 | スライド |  | 無 | 23 | 20 | [25 empty] | 射出成形 | 20 | 25.1 | 60 | 260
6273 | ABS | アクリロニトリルブタジエンスチレン |  | EWF |  |  | 5569 5kN |  | 100 |  | DENT |  |  | 2 | 165 | スライド |  | 無 | 23 | 20 | [25 empty] | 射出成形 | 20 | 25.1 | 60 | 260
6274 | ABS | アクリロニトリルブタジエンスチレン |  | EWF |  |  | 5569 5kN |  | 100 |  | DENT |  |  | 2 | 165 | スライド |  | 無 | 23 | 20 | [25 empty] | 射出成形 | 20 | 25.1 | 60 | 260
6275 | ABS | アクリロニトリルブタジエンスチレン |  | EWF |  |  | 5569 5kN |  | 100 |  | DENT |  |  | 2 | 165 | スライド |  | 無 | 23 | 20 | [25 empty] | 射出成形 | 20 | 25.1 | 60 | 260
6276 | ABS | アクリロニトリルブタジエンスチレン |  | EWF |  |  | 5569 5kN |  | 100 |  | DENT |  |  | 2 | 165 | スライド |  | 無 | 23 | 20 | [25 empty] | 射出成形 | 20 | 25.1 | 60 | 260
6277 | ABS | アクリロニトリルブタジエンスチレン |  | EWF |  |  | 5569 5kN |  | 100 |  | DENT |  |  | 2 | 165 | スライド |  | 無 | 23 | 20 | [25 empty] | 射出成形 | 20 | 25.1 | 60 | 260
6278 | ABS | アクリロニトリルブタジエンスチレン |  | EWF |  |  | 5569 5kN |  | 100 |  | DENT |  |  | 2 | 165 | スライド |  | 無 | 23 | 20 | [25 empty] | 射出成形 | 20 | 25.1 | 60 | 260
6279 | ABS | アクリロニトリルブタジエンスチレン |  | EWF |  |  | 5569 5kN |  | 100 |  | DENT |  |  | 2 | 165 | スライド |  | 無 | 23 | 20 | [25 empty] | 射出成形 | 20 | 25.1 | 60 | 260
6280 | ABS | アクリロニトリルブタジエンスチレン |  | EWF |  |  | 5569 5kN |  | 100 |  | DENT |  |  | 2 | 165 | スライド |  | 無 | 23 | 20 | [25 empty] | 射出成形 | 20 | 25.1 | 60 | 260
6281 | ABS | アクリロニトリルブタジエンスチレン |  | EWF |  |  | 5569 5kN |  | 100 |  | DENT |  |  | 2 | 165 | スライド |  | 無 | 23 | 20 | [25 empty] | 射出成形 | 20 | 25.1 | 60 | 260
6282 | ABS | アクリロニトリルブタジエンスチレン |  | EWF |  |  | 5569 5kN |  | 100 |  | DENT |  |  | 2 | 165 | スライド |  | 無 | 23 | 20 | [25 empty] | 射出成形 | 20 | 25.1 | 60 | 260
6283 | ABS | アクリロニトリルブタジエンスチレン |  | EWF |  |  | 5569 5kN |  | 100 |  | DENT |  |  | 2 | 165 | スライド |  | 無 | 23 | 20 | [25 empty] | 射出成形 | 20 | 25.1 | 60 | 260
6284 | ABS | アクリロニトリルブタジエンスチレン |  | EWF |  |  | 5569 5kN |  | 100 |  | DENT |  |  | 2 | 165 | スライド |  | 無 | 23 | 20 | [25 empty] | 射出成形 | 20 | 25.1 | 60 | 260
6285 | ABS | アクリロニトリルブタジエンスチレン |  | EWF |  |  | 5569 5kN |  | 100 |  | DENT |  |  | 2 | 165 | スライド |  | 無 | 23 | 20 | [25 empty] | 射出成形 | 20 | 25.1 | 60 | 260
6286 | ABS | アクリロニトリルブタジエンスチレン |  | EWF |  |  | 5569 5kN |  | 100 |  | DENT |  |  | 2 | 165 | スライド |  | 無 | 23 | 20 | [25 empty] | 射出成形 | 20 | 25.1 | 60 | 260
6287 | ABS | アクリロニトリルブタジエンスチレン |  | EWF |  |  | 5569 5kN |  | 100 |  | DENT |  |  | 2 | 165 | スライド |  | 無 | 23 | 20 | [25 empty] | 射出成形 | 20 | 25.1 | 60 | 260
6288 | ABS | アクリロニトリルブタジエンスチレン |  | EWF |  |  | 5569 5kN |  | 100 |  | DENT |  |  | 2 | 165 | スライド |  | 無 | 23 | 20 | [25 empty] | 射出成形 | 20 | 25.1 | 60 | 260
6289 | ABS | アクリロニトリルブタジエンスチレン |  | EWF |  |  | 5569 5kN |  | 100 |  | DENT |  |  | 2 | 165 | スライド |  | 無 | 23 | 20 | [25 empty] | 射出成形 | 20 | 25.1 | 60 | 260
6290 | ABS | アクリロニトリルブタジエンスチレン |  | EWF |  |  | 5569 5kN |  | 100 |  | DENT |  |  | 2 | 165 | スライド |  | 無 | 23 | 20 | [25 empty] | 射出成形 | 20 | 25.1 | 60 | 260
6291 | ABS | アクリロニトリルブタジエンスチレン |  | EWF |  |  | 5569 5kN |  | 100 |  | DENT |  |  | 2 | 165 | タッピング |  | 無 | 23 | 20 | [25 empty] | 射出成形 | 20 | 25.1 | 60 | 260
6292 | ABS | アクリロニトリルブタジエンスチレン |  | EWF |  |  | 5569 5kN |  | 100 |  | DENT |  |  | 2 | 165 | タッピング |  | 無 | 23 | 20 | [25 empty] | 射出成形 | 20 | 25.1 | 60 | 260
6293 | ABS | アクリロニトリルブタジエンスチレン |  | EWF |  |  | 5569 5kN |  | 100 |  | DENT |  |  | 2 | 165 | タッピング |  | 無 | 23 | 20 | [25 empty] | 射出成形 | 20 | 25.1 | 60 | 260
6294 | ABS | アクリロニトリルブタジエンスチレン |  | EWF |  |  | 5569 5kN |  | 100 |  | DENT |  |  | 2 | 165 | タッピング |  | 無 | 23 | 20 | [25 empty] | 射出成形 | 20 | 25.1 | 60 | 260
6295 | ABS | アクリロニトリルブタジエンスチレン |  | EWF |  |  | 5569 5kN |  | 100 |  | DENT |  |  | 2 | 165 | タッピング |  | 無 | 23 | 20 | [25 empty] | 射出成形 | 20 | 25.1 | 60 | 260
6296 | ABS | アクリロニトリルブタジエンスチレン |  | EWF |  |  | 5569 5kN |  | 100 |  | DENT |  |  | 2 | 165 | タッピング |  | 無 | 23 | 20 | [25 empty] | 射出成形 | 20 | 25.1 | 60 | 260
6297 | ABS | アクリロニトリルブタジエンスチレン |  | EWF |  |  | 5569 5kN |  | 100 |  | DENT |  |  | 2 | 165 | タッピング |  | 無 | 23 | 20 | [25 empty] | 射出成形 | 20 | 25.1 | 60 | 260
6298 | ABS | アクリロニトリルブタジエンスチレン |  | EWF |  |  | 5569 5kN |  | 100 |  | DENT |  |  | 2 | 165 | タッピング |  | 無 | 23 | 20 | [25 empty] | 射出成形 | 20 | 25.1 | 60 | 260
6299 | ABS | アクリロニトリルブタジエンスチレン |  | EWF |  |  | 5569 5kN |  | 100 |  | DENT |  |  | 2 | 165 | タッピング |  | 無 | 23 | 20 | [25 empty] | 射出成形 | 20 | 25.1 | 60 | 260
6300 | ABS | アクリロニトリルブタジエンスチレン |  | EWF |  |  | 5569 5kN |  | 100 |  | DENT |  |  | 2 | 165 | タッピング |  | 無 | 23 | 20 | [25 empty] | 射出成形 | 20 | 25.1 | 60 | 260
6301 | ABS | アクリロニトリルブタジエンスチレン |  | EWF |  |  | 5569 5kN |  | 100 |  | DENT |  |  | 2 | 165 | タッピング |  | 無 | 23 | 20 | [25 empty] | 射出成形 | 20 | 25.1 | 60 | 260
6302 | ABS | アクリロニトリルブタジエンスチレン |  | EWF |  |  | 5569 5kN |  | 100 |  | DENT |  |  | 2 | 165 | タッピング |  | 無 | 23 | 20 | [25 empty] | 射出成形 | 20 | 25.1 | 60 | 260
6303 | ABS | アクリロニトリルブタジエンスチレン |  | EWF |  |  | 5569 5kN |  | 100 |  | DENT |  |  | 2 | 165 | タッピング |  | 無 | 23 | 20 | [25 empty] | 射出成形 | 20 | 25.1 | 60 | 260
6304 | ABS | アクリロニトリルブタジエンスチレン |  | EWF |  |  | 5569 5kN |  | 100 |  | DENT |  |  | 2 | 165 | タッピング |  | 無 | 23 | 20 | [25 empty] | 射出成形 | 20 | 25.1 | 60 | 260
6305 | ABS | アクリロニトリルブタジエンスチレン |  | EWF |  |  | 5569 5kN |  | 100 |  | DENT |  |  | 2 | 165 | タッピング |  | 無 | 23 | 20 | [25 empty] | 射出成形 | 20 | 25.1 | 60 | 260
6306 | ABS | アクリロニトリルブタジエンスチレン |  | EWF |  |  | 5569 5kN |  | 100 |  | DENT |  |  | 2 | 165 | タッピング |  | 無 | 23 | 20 | [25 empty] | 射出成形 | 20 | 25.1 | 60 | 260
6307 | ABS | アクリロニトリルブタジエンスチレン |  | EWF |  |  | 5569 5kN |  | 100 |  | DENT |  |  | 2 | 165 | タッピング |  | 無 | 23 | 20 | [25 empty] | 射出成形 | 20 | 25.1 | 60 | 260
6308 | ABS | アクリロニトリルブタジエンスチレン |  | EWF |  |  | 5569 5kN |  | 100 |  | DENT |  |  | 2 | 165 | タッピング |  | 無 | 23 | 20 | [25 empty] | 射出成形 | 20 | 25.1 | 60 | 260
6309 | ABS | アクリロニトリルブタジエンスチレン |  | EWF |  |  | 5569 5kN |  | 100 |  | DENT |  |  | 2 | 165 | タッピング |  | 無 | 23 | 20 | [25 empty] | 射出成形 | 20 | 25.1 | 60 | 260
6310 | ABS | アクリロニトリルブタジエンスチレン |  | EWF |  |  | 5569 5kN |  | 100 |  | DENT |  |  | 2 | 165 | タッピング |  | 無 | 23 | 20 | [25 empty] | 射出成形 | 20 | 25.1 | 60 | 260
6311 | ABS | アクリロニトリルブタジエンスチレン |  | EWF |  |  | 5569 5kN |  | 100 |  | DENT |  |  | 2 | 165 | タッピング |  | 無 | 23 | 20 | [25 empty] | 射出成形 | 20 | 25.1 | 60 | 260
6312 | ABS | アクリロニトリルブタジエンスチレン |  | EWF |  |  | 5569 5kN |  | 100 |  | DENT |  |  | 2 | 165 | タッピング |  | 無 | 23 | 20 | [25 empty] | 射出成形 | 20 | 25.1 | 60 | 260
6313 | ABS | アクリロニトリルブタジエンスチレン |  | EWF |  |  | 5569 5kN |  | 100 |  | DENT |  |  | 2 | 165 | タッピング |  | 無 | 23 | 20 | [25 empty] | 射出成形 | 20 | 25.1 | 60 | 260
6314 | ABS | アクリロニトリルブタジエンスチレン |  | EWF |  |  | 5569 5kN |  | 100 |  | DENT |  |  | 2 | 165 | タッピング |  | 無 | 23 | 20 | [25 empty] | 射出成形 | 20 | 25.1 | 60 | 260
6315 | ABS | アクリロニトリルブタジエンスチレン |  | EWF |  |  | 5569 5kN |  | 100 |  | DENT |  |  | 2 | 165 | タッピング |  | 無 | 23 | 20 | [25 empty] | 射出成形 | 20 | 25.1 | 60 | 260
6316 | ABS | アクリロニトリルブタジエンスチレン |  | EWF |  |  | 5569 5kN |  | 100 |  | DENT |  |  | 2 | 165 | タッピング |  | 無 | 23 | 20 | [25 empty] | 射出成形 | 20 | 25.1 | 60 | 260
6317 | ABS | アクリロニトリルブタジエンスチレン |  | EWF |  |  | 5569 5kN |  | 100 |  | DENT |  |  | 2 | 165 | タッピング |  | 無 | 23 | 20 | [25 empty] | 射出成形 | 20 | 25.1 | 60 | 260
6318 | ABS | アクリロニトリルブタジエンスチレン |  | EWF |  |  | 5569 5kN |  | 100 |  | DENT |  |  | 2 | 165 | タッピング |  | 無 | 23 | 20 | [25 empty] | 射出成形 | 20 | 25.1 | 60 | 260
6319 | ABS | アクリロニトリルブタジエンスチレン |  | EWF |  |  | 5569 5kN |  | 100 |  | DENT |  |  | 2 | 165 | タッピング |  | 無 | 23 | 20 | [25 empty] | 射出成形 | 20 | 25.1 | 60 | 260
6320 | ABS | アクリロニトリルブタジエンスチレン |  | EWF |  |  | 5569 5kN |  | 100 |  | DENT |  |  | 2 | 165 | タッピング |  | 無 | 23 | 20 | [25 empty] | 射出成形 | 20 | 25.1 | 60 | 260
6321 | ABS | アクリロニトリルブタジエンスチレン |  | EWF |  |  | 5569 5kN |  | 100 |  | DENT |  | 50.1 | 3 | 165 | 押し込み | 8.0 | 無 | 23 | 20 |  |  |  | 1172 | 49.10 | 18.71 | 4.40 | 49.0 | [17 empty] | 射出成形 | 20 | 25.1 | 60 | 260
6322 | ABS | アクリロニトリルブタジエンスチレン |  | EWF |  |  | 5569 5kN |  | 100 |  | DENT |  | 50.1 | 3 | 165 | 押し込み | 7.8 | 無 | 23 | 20 |  |  |  | 1215 | 49.94 | 18.71 | 4.40 | 52.2 | [17 empty] | 射出成形 | 20 | 25.1 | 60 | 260
6323 | ABS | アクリロニトリルブタジエンスチレン |  | EWF |  |  | 5569 5kN |  | 100 |  | DENT |  | 50.1 | 3 | 165 | 押し込み | 8.4 | 無 | 23 | 20 |  |  |  | 1322 | 53.03 | 18.71 | 4.40 | 52.7 | [17 empty] | 射出成形 | 20 | 25.1 | 60 | 260
6324 | ABS | アクリロニトリルブタジエンスチレン |  | EWF |  |  | 5569 5kN |  | 100 |  | DENT |  | 50.1 | 3 | 165 | 押し込み | 9.7 | 無 | 23 | 20 |  |  |  | 1384 | 54.50 | 18.71 | 4.40 | 47.8 | [17 empty] | 射出成形 | 20 | 25.1 | 60 | 260
6325 | ABS | アクリロニトリルブタジエンスチレン |  | EWF |  |  | 5569 5kN |  | 100 |  | DENT |  | 50.1 | 3 | 165 | 押し込み | 8.3 | 無 | 23 | 20 |  |  |  | 1190 | 47.92 | 18.71 | 4.40 | 48.4 | [17 empty] | 射出成形 | 20 | 25.1 | 60 | 260
6326 | ABS | アクリロニトリルブタジエンスチレン |  | EWF |  |  | 5569 5kN |  | 100 |  | DENT |  | 50.1 | 3 | 165 | 押し込み | 8.5 | 無 | 23 | 20 |  |  |  | 1301 | 52.64 | 18.71 | 4.40 | 51.6 | [17 empty] | 射出成形 | 20 | 25.1 | 60 | 260
6327 | ABS | アクリロニトリルブタジエンスチレン |  | EWF |  |  | 5569 5kN |  | 100 |  | DENT |  | 50.1 | 3 | 165 | 押し込み | 10.6 | 無 | 23 | 20 |  |  |  | 1529 | 56.43 | 18.71 | 4.40 | 48.6 | [17 empty] | 射出成形 | 20 | 25.1 | 60 | 260
6328 | ABS | アクリロニトリルブタジエンスチレン |  | EWF |  |  | 5569 5kN |  | 100 |  | DENT |  | 50.1 | 3 | 165 | 押し込み | 10.4 | 無 | 23 | 20 |  |  |  | 1517 | 53.90 | 18.71 | 4.40 | 49.0 | [17 empty] | 射出成形 | 20 | 25.1 | 60 | 260
6329 | ABS | アクリロニトリルブタジエンスチレン |  | EWF |  |  | 5569 5kN |  | 100 |  | DENT |  | 50.1 | 3 | 165 | 押し込み | 11.3 | 無 | 23 | 20 |  |  |  | 1621 | 57.49 | 18.71 | 4.40 | 48.3 | [17 empty] | 射出成形 | 20 | 25.1 | 60 | 260
6330 | ABS | アクリロニトリルブタジエンスチレン |  | EWF |  |  | 5569 5kN |  | 100 |  | DENT |  | 50.1 | 3 | 165 | 押し込み | 11.7 | 無 | 23 | 20 |  |  |  | 1634 | 64.79 | 18.71 | 4.40 | 46.9 | [17 empty] | 射出成形 | 20 | 25.1 | 60 | 260
6331 | ABS | アクリロニトリルブタジエンスチレン |  | EWF |  |  | 5569 5kN |  | 100 |  | DENT |  | 50.1 | 3 | 165 | 押し込み | 11.8 | 無 | 23 | 20 |  |  |  | 1533 | 108.19 | 18.71 | 4.40 | 43.5 | [17 empty] | 射出成形 | 20 | 25.1 | 60 | 260
6332 | ABS | アクリロニトリルブタジエンスチレン |  | EWF |  |  | 5569 5kN |  | 100 |  | DENT |  | 50.1 | 3 | 165 | 押し込み | 12.7 | 無 | 23 | 20 |  |  |  | 1688 | 97.79 | 18.71 | 4.40 | 44.5 | [17 empty] | 射出成形 | 20 | 25.1 | 60 | 260
6333 | ABS | アクリロニトリルブタジエンスチレン |  | EWF |  |  | 5569 5kN |  | 100 |  | DENT |  | 50.1 | 3 | 165 | 押し込み | 13.8 | 無 | 23 | 20 |  |  |  | 1819 | 64.34 | 18.71 | 4.40 | 44.2 | [17 empty] | 射出成形 | 20 | 25.1 | 60 | 260
6334 | ABS | アクリロニトリルブタジエンスチレン |  | EWF |  |  | 5569 5kN |  | 100 |  | DENT |  | 50.1 | 3 | 165 | 押し込み | 13.7 | 無 | 23 | 20 |  |  |  | 1807 | 59.32 | 18.71 | 4.40 | 44.1 | [17 empty] | 射出成形 | 20 | 25.1 | 60 | 260
6335 | ABS | アクリロニトリルブタジエンスチレン |  | EWF |  |  | 5569 5kN |  | 100 |  | DENT |  | 50.1 | 3 | 165 | 押し込み | 13.6 | 無 | 23 | 20 |  |  |  | 1844 | 63.63 | 18.71 | 4.40 | 45.5 | [17 empty] | 射出成形 | 20 | 25.1 | 60 | 260
6336 | ABS | アクリロニトリルブタジエンスチレン |  | EWF |  |  | 5569 5kN |  | 100 |  | DENT |  | 50.1 | 3 | 165 | 押し込み | 13.5 | 無 | 23 | 20 |  |  |  | 1514 | 72.72 | 18.71 | 4.40 | 37.6 | [17 empty] | 射出成形 | 20 | 25.1 | 60 | 260
6337 | ABS | アクリロニトリルブタジエンスチレン |  | EWF |  |  | 5569 5kN |  | 100 |  | DENT |  | 50.1 | 3 | 165 | 押し込み | 14.3 | 無 | 23 | 20 |  |  |  | 1879 | 78.02 | 18.71 | 4.40 | 44.2 | [17 empty] | 射出成形 | 20 | 25.1 | 60 | 260
6338 | ABS | アクリロニトリルブタジエンスチレン |  | EWF |  |  | 5569 5kN |  | 100 |  | DENT |  | 50.1 | 3 | 165 | 押し込み | 14.1 | 無 | 23 | 20 |  |  |  | 1584 | 70.67 | 18.71 | 4.40 | 37.8 | [17 empty] | 射出成形 | 20 | 25.1 | 60 | 260
6339 | ABS | アクリロニトリルブタジエンスチレン |  | EWF |  |  | 5569 5kN |  | 100 |  | DENT |  | 50.1 | 3 | 165 | 押し込み | 11.4 | 無 | 23 | 20 |  |  |  | 1521 | 57.90 | 18.71 | 4.40 | 44.9 | [17 empty] | 射出成形 | 20 | 25.1 | 60 | 260
6340 | ABS | アクリロニトリルブタジエンスチレン |  | EWF |  |  | 5569 5kN |  | 100 |  | DENT |  | 50.1 | 3 | 165 | 押し込み | 10.6 | 無 | 23 | 20 |  |  |  | 1500 | 56.65 | 18.71 | 4.40 | 47.5 | [17 empty] | 射出成形 | 20 | 25.1 | 60 | 260
6341 | ABS | アクリロニトリルブタジエンスチレン |  | EWF |  |  | 5569 5kN |  | 100 |  | DENT |  | 50.1 | 3 | 165 | 押し込み | 11.9 | 無 | 23 | 20 |  |  |  | 1635 | 86.02 | 18.71 | 4.40 | 46.0 | [17 empty] | 射出成形 | 20 | 25.1 | 60 | 260
6342 | ABS | アクリロニトリルブタジエンスチレン |  | EWF |  |  | 5569 5kN |  | 100 |  | DENT |  | 50.1 | 3 | 165 | 押し込み | 11.8 | 無 | 23 | 20 |  |  |  | 1603 | 61.75 | 18.71 | 4.40 | 45.8 | [17 empty] | 射出成形 | 20 | 25.1 | 60 | 260
6343 | ABS | アクリロニトリルブタジエンスチレン |  | EWF |  |  | 5569 5kN |  | 100 |  | DENT |  | 50.1 | 3 | 165 | 押し込み | 10.6 | 無 | 23 | 20 |  |  |  | 1534 | 62.68 | 18.71 | 4.40 | 48.6 | [17 empty] | 射出成形 | 20 | 25.1 | 60 | 260
6344 | ABS | アクリロニトリルブタジエンスチレン |  | EWF |  |  | 5569 5kN |  | 100 |  | DENT |  | 50.1 | 3 | 165 | 押し込み | 11.0 | 無 | 23 | 20 |  |  |  | 1520 | 61.41 | 18.71 | 4.40 | 46.6 | [17 empty] | 射出成形 | 20 | 25.1 | 60 | 260
6345 | ABS | アクリロニトリルブタジエンスチレン |  | EWF |  |  | 5569 5kN |  | 100 |  | DENT |  | 50.1 | 3 | 165 | 押し込み | 13.0 | 無 | 23 | 20 |  |  |  | 1516 | 72.88 | 18.71 | 4.40 | 39.0 | [17 empty] | 射出成形 | 20 | 25.1 | 60 | 260
6346 | ABS | アクリロニトリルブタジエンスチレン |  | EWF |  |  | 5569 5kN |  | 100 |  | DENT |  | 50.1 | 3 | 165 | 押し込み | 11.9 | 無 | 23 | 20 |  |  |  | 1596 | 108.90 | 18.71 | 4.40 | 45.1 | [17 empty] | 射出成形 | 20 | 25.1 | 60 | 260
6347 | ABS | アクリロニトリルブタジエンスチレン |  | EWF |  |  | 5569 5kN |  | 100 |  | DENT |  | 50.1 | 3 | 165 | 押し込み | 11.3 | 無 | 23 | 20 |  |  |  | 1597 | 79.91 | 18.71 | 4.40 | 47.5 | [17 empty] | 射出成形 | 20 | 25.1 | 60 | 260
6348 | ABS | アクリロニトリルブタジエンスチレン |  | EWF |  |  | 5569 5kN |  | 100 |  | DENT |  | 50.1 | 3 | 165 | 押し込み | 10.5 | 無 | 23 | 20 |  |  |  | 1460 | 84.01 | 18.71 | 4.40 | 46.9 | [17 empty] | 射出成形 | 20 | 25.1 | 60 | 260
6349 | ABS | アクリロニトリルブタジエンスチレン |  | EWF |  |  | 5569 5kN |  | 100 |  | DENT |  | 50.1 | 3 | 165 | 押し込み | 11.4 | 無 | 23 | 20 |  |  |  | 1496 | 89.71 | 18.71 | 4.40 | 43.9 | [17 empty] | 射出成形 | 20 | 25.1 | 60 | 260
6350 | ABS | アクリロニトリルブタジエンスチレン |  | EWF |  |  | 5569 5kN |  | 100 |  | DENT |  | 50.1 | 3 | 165 | 押し込み | 12.7 | 無 | 23 | 20 |  |  |  | 1438 | 81.72 | 18.71 | 4.40 | 38.1 | [17 empty] | 射出成形 | 20 | 25.1 | 60 | 260
6351 | ABS | アクリロニトリルブタジエンスチレン |  | EWF |  |  | 5569 5kN |  | 100 |  | DENT |  |  | 3 | 165 | スライド |  | 無 | 23 | 20 | [25 empty] | 射出成形 | 20 | 25.1 | 60 | 260
6352 | ABS | アクリロニトリルブタジエンスチレン |  | EWF |  |  | 5569 5kN |  | 100 |  | DENT |  |  | 3 | 165 | スライド |  | 無 | 23 | 20 | [25 empty] | 射出成形 | 20 | 25.1 | 60 | 260
6353 | ABS | アクリロニトリルブタジエンスチレン |  | EWF |  |  | 5569 5kN |  | 100 |  | DENT |  |  | 3 | 165 | スライド |  | 無 | 23 | 20 | [25 empty] | 射出成形 | 20 | 25.1 | 60 | 260
6354 | ABS | アクリロニトリルブタジエンスチレン |  | EWF |  |  | 5569 5kN |  | 100 |  | DENT |  |  | 3 | 165 | スライド |  | 無 | 23 | 20 | [25 empty] | 射出成形 | 20 | 25.1 | 60 | 260
6355 | ABS | アクリロニトリルブタジエンスチレン |  | EWF |  |  | 5569 5kN |  | 100 |  | DENT |  |  | 3 | 165 | スライド |  | 無 | 23 | 20 | [25 empty] | 射出成形 | 20 | 25.1 | 60 | 260
6356 | ABS | アクリロニトリルブタジエンスチレン |  | EWF |  |  | 5569 5kN |  | 100 |  | DENT |  |  | 3 | 165 | スライド |  | 無 | 23 | 20 | [25 empty] | 射出成形 | 20 | 25.1 | 60 | 260
6357 | ABS | アクリロニトリルブタジエンスチレン |  | EWF |  |  | 5569 5kN |  | 100 |  | DENT |  |  | 3 | 165 | スライド |  | 無 | 23 | 20 | [25 empty] | 射出成形 | 20 | 25.1 | 60 | 260
6358 | ABS | アクリロニトリルブタジエンスチレン |  | EWF |  |  | 5569 5kN |  | 100 |  | DENT |  |  | 3 | 165 | スライド |  | 無 | 23 | 20 | [25 empty] | 射出成形 | 20 | 25.1 | 60 | 260
6359 | ABS | アクリロニトリルブタジエンスチレン |  | EWF |  |  | 5569 5kN |  | 100 |  | DENT |  |  | 3 | 165 | スライド |  | 無 | 23 | 20 | [25 empty] | 射出成形 | 20 | 25.1 | 60 | 260
6360 | ABS | アクリロニトリルブタジエンスチレン |  | EWF |  |  | 5569 5kN |  | 100 |  | DENT |  |  | 3 | 165 | スライド |  | 無 | 23 | 20 | [25 empty] | 射出成形 | 20 | 25.1 | 60 | 260
6361 | ABS | アクリロニトリルブタジエンスチレン |  | EWF |  |  | 5569 5kN |  | 100 |  | DENT |  |  | 3 | 165 | スライド |  | 無 | 23 | 20 | [25 empty] | 射出成形 | 20 | 25.1 | 60 | 260
6362 | ABS | アクリロニトリルブタジエンスチレン |  | EWF |  |  | 5569 5kN |  | 100 |  | DENT |  |  | 3 | 165 | スライド |  | 無 | 23 | 20 | [25 empty] | 射出成形 | 20 | 25.1 | 60 | 260
6363 | ABS | アクリロニトリルブタジエンスチレン |  | EWF |  |  | 5569 5kN |  | 100 |  | DENT |  |  | 3 | 165 | スライド |  | 無 | 23 | 20 | [25 empty] | 射出成形 | 20 | 25.1 | 60 | 260
6364 | ABS | アクリロニトリルブタジエンスチレン |  | EWF |  |  | 5569 5kN |  | 100 |  | DENT |  |  | 3 | 165 | スライド |  | 無 | 23 | 20 | [25 empty] | 射出成形 | 20 | 25.1 | 60 | 260
6365 | ABS | アクリロニトリルブタジエンスチレン |  | EWF |  |  | 5569 5kN |  | 100 |  | DENT |  |  | 3 | 165 | スライド |  | 無 | 23 | 20 | [25 empty] | 射出成形 | 20 | 25.1 | 60 | 260
6366 | ABS | アクリロニトリルブタジエンスチレン |  | EWF |  |  | 5569 5kN |  | 100 |  | DENT |  |  | 3 | 165 | スライド |  | 無 | 23 | 20 | [25 empty] | 射出成形 | 20 | 25.1 | 60 | 260
6367 | ABS | アクリロニトリルブタジエンスチレン |  | EWF |  |  | 5569 5kN |  | 100 |  | DENT |  |  | 3 | 165 | スライド |  | 無 | 23 | 20 | [25 empty] | 射出成形 | 20 | 25.1 | 60 | 260
6368 | ABS | アクリロニトリルブタジエンスチレン |  | EWF |  |  | 5569 5kN |  | 100 |  | DENT |  |  | 3 | 165 | スライド |  | 無 | 23 | 20 | [25 empty] | 射出成形 | 20 | 25.1 | 60 | 260
6369 | ABS | アクリロニトリルブタジエンスチレン |  | EWF |  |  | 5569 5kN |  | 100 |  | DENT |  |  | 3 | 165 | スライド |  | 無 | 23 | 20 | [25 empty] | 射出成形 | 20 | 25.1 | 60 | 260
6370 | ABS | アクリロニトリルブタジエンスチレン |  | EWF |  |  | 5569 5kN |  | 100 |  | DENT |  |  | 3 | 165 | スライド |  | 無 | 23 | 20 | [25 empty] | 射出成形 | 20 | 25.1 | 60 | 260
6371 | ABS | アクリロニトリルブタジエンスチレン |  | EWF |  |  | 5569 5kN |  | 100 |  | DENT |  |  | 3 | 165 | スライド |  | 無 | 23 | 20 | [25 empty] | 射出成形 | 20 | 25.1 | 60 | 260
6372 | ABS | アクリロニトリルブタジエンスチレン |  | EWF |  |  | 5569 5kN |  | 100 |  | DENT |  |  | 3 | 165 | スライド |  | 無 | 23 | 20 | [25 empty] | 射出成形 | 20 | 25.1 | 60 | 260
6373 | ABS | アクリロニトリルブタジエンスチレン |  | EWF |  |  | 5569 5kN |  | 100 |  | DENT |  |  | 3 | 165 | スライド |  | 無 | 23 | 20 | [25 empty] | 射出成形 | 20 | 25.1 | 60 | 260
6374 | ABS | アクリロニトリルブタジエンスチレン |  | EWF |  |  | 5569 5kN |  | 100 |  | DENT |  |  | 3 | 165 | スライド |  | 無 | 23 | 20 | [25 empty] | 射出成形 | 20 | 25.1 | 60 | 260
6375 | ABS | アクリロニトリルブタジエンスチレン |  | EWF |  |  | 5569 5kN |  | 100 |  | DENT |  |  | 3 | 165 | スライド |  | 無 | 23 | 20 | [25 empty] | 射出成形 | 20 | 25.1 | 60 | 260
6376 | ABS | アクリロニトリルブタジエンスチレン |  | EWF |  |  | 5569 5kN |  | 100 |  | DENT |  |  | 3 | 165 | スライド |  | 無 | 23 | 20 | [25 empty] | 射出成形 | 20 | 25.1 | 60 | 260
6377 | ABS | アクリロニトリルブタジエンスチレン |  | EWF |  |  | 5569 5kN |  | 100 |  | DENT |  |  | 3 | 165 | スライド |  | 無 | 23 | 20 | [25 empty] | 射出成形 | 20 | 25.1 | 60 | 260
6378 | ABS | アクリロニトリルブタジエンスチレン |  | EWF |  |  | 5569 5kN |  | 100 |  | DENT |  |  | 3 | 165 | スライド |  | 無 | 23 | 20 | [25 empty] | 射出成形 | 20 | 25.1 | 60 | 260
6379 | ABS | アクリロニトリルブタジエンスチレン |  | EWF |  |  | 5569 5kN |  | 100 |  | DENT |  |  | 3 | 165 | スライド |  | 無 | 23 | 20 | [25 empty] | 射出成形 | 20 | 25.1 | 60 | 260
6380 | ABS | アクリロニトリルブタジエンスチレン |  | EWF |  |  | 5569 5kN |  | 100 |  | DENT |  |  | 3 | 165 | スライド |  | 無 | 23 | 20 | [25 empty] | 射出成形 | 20 | 25.1 | 60 | 260
6381 | ABS | アクリロニトリルブタジエンスチレン |  | EWF |  |  | 5569 5kN |  | 100 |  | DENT |  |  | 3 | 165 | タッピング |  | 無 | 23 | 20 | [25 empty] | 射出成形 | 20 | 25.1 | 60 | 260
6382 | ABS | アクリロニトリルブタジエンスチレン |  | EWF |  |  | 5569 5kN |  | 100 |  | DENT |  |  | 3 | 165 | タッピング |  | 無 | 23 | 20 | [25 empty] | 射出成形 | 20 | 25.1 | 60 | 260
6383 | ABS | アクリロニトリルブタジエンスチレン |  | EWF |  |  | 5569 5kN |  | 100 |  | DENT |  |  | 3 | 165 | タッピング |  | 無 | 23 | 20 | [25 empty] | 射出成形 | 20 | 25.1 | 60 | 260
6384 | ABS | アクリロニトリルブタジエンスチレン |  | EWF |  |  | 5569 5kN |  | 100 |  | DENT |  |  | 3 | 165 | タッピング |  | 無 | 23 | 20 | [25 empty] | 射出成形 | 20 | 25.1 | 60 | 260
6385 | ABS | アクリロニトリルブタジエンスチレン |  | EWF |  |  | 5569 5kN |  | 100 |  | DENT |  |  | 3 | 165 | タッピング |  | 無 | 23 | 20 | [25 empty] | 射出成形 | 20 | 25.1 | 60 | 260
6386 | ABS | アクリロニトリルブタジエンスチレン |  | EWF |  |  | 5569 5kN |  | 100 |  | DENT |  |  | 3 | 165 | タッピング |  | 無 | 23 | 20 | [25 empty] | 射出成形 | 20 | 25.1 | 60 | 260
6387 | ABS | アクリロニトリルブタジエンスチレン |  | EWF |  |  | 5569 5kN |  | 100 |  | DENT |  |  | 3 | 165 | タッピング |  | 無 | 23 | 20 | [25 empty] | 射出成形 | 20 | 25.1 | 60 | 260
6388 | ABS | アクリロニトリルブタジエンスチレン |  | EWF |  |  | 5569 5kN |  | 100 |  | DENT |  |  | 3 | 165 | タッピング |  | 無 | 23 | 20 | [25 empty] | 射出成形 | 20 | 25.1 | 60 | 260
6389 | ABS | アクリロニトリルブタジエンスチレン |  | EWF |  |  | 5569 5kN |  | 100 |  | DENT |  |  | 3 | 165 | タッピング |  | 無 | 23 | 20 | [25 empty] | 射出成形 | 20 | 25.1 | 60 | 260
6390 | ABS | アクリロニトリルブタジエンスチレン |  | EWF |  |  | 5569 5kN |  | 100 |  | DENT |  |  | 3 | 165 | タッピング |  | 無 | 23 | 20 | [25 empty] | 射出成形 | 20 | 25.1 | 60 | 260
6391 | ABS | アクリロニトリルブタジエンスチレン |  | EWF |  |  | 5569 5kN |  | 100 |  | DENT |  |  | 3 | 165 | タッピング |  | 無 | 23 | 20 | [25 empty] | 射出成形 | 20 | 25.1 | 60 | 260
6392 | ABS | アクリロニトリルブタジエンスチレン |  | EWF |  |  | 5569 5kN |  | 100 |  | DENT |  |  | 3 | 165 | タッピング |  | 無 | 23 | 20 | [25 empty] | 射出成形 | 20 | 25.1 | 60 | 260
6393 | ABS | アクリロニトリルブタジエンスチレン |  | EWF |  |  | 5569 5kN |  | 100 |  | DENT |  |  | 3 | 165 | タッピング |  | 無 | 23 | 20 | [25 empty] | 射出成形 | 20 | 25.1 | 60 | 260
6394 | ABS | アクリロニトリルブタジエンスチレン |  | EWF |  |  | 5569 5kN |  | 100 |  | DENT |  |  | 3 | 165 | タッピング |  | 無 | 23 | 20 | [25 empty] | 射出成形 | 20 | 25.1 | 60 | 260
6395 | ABS | アクリロニトリルブタジエンスチレン |  | EWF |  |  | 5569 5kN |  | 100 |  | DENT |  |  | 3 | 165 | タッピング |  | 無 | 23 | 20 | [25 empty] | 射出成形 | 20 | 25.1 | 60 | 260
6396 | ABS | アクリロニトリルブタジエンスチレン |  | EWF |  |  | 5569 5kN |  | 100 |  | DENT |  |  | 3 | 165 | タッピング |  | 無 | 23 | 20 | [25 empty] | 射出成形 | 20 | 25.1 | 60 | 260
6397 | ABS | アクリロニトリルブタジエンスチレン |  | EWF |  |  | 5569 5kN |  | 100 |  | DENT |  |  | 3 | 165 | タッピング |  | 無 | 23 | 20 | [25 empty] | 射出成形 | 20 | 25.1 | 60 | 260
6398 | ABS | アクリロニトリルブタジエンスチレン |  | EWF |  |  | 5569 5kN |  | 100 |  | DENT |  |  | 3 | 165 | タッピング |  | 無 | 23 | 20 | [25 empty] | 射出成形 | 20 | 25.1 | 60 | 260
6399 | ABS | アクリロニトリルブタジエンスチレン |  | EWF |  |  | 5569 5kN |  | 100 |  | DENT |  |  | 3 | 165 | タッピング |  | 無 | 23 | 20 | [25 empty] | 射出成形 | 20 | 25.1 | 60 | 260
6400 | ABS | アクリロニトリルブタジエンスチレン |  | EWF |  |  | 5569 5kN |  | 100 |  | DENT |  |  | 3 | 165 | タッピング |  | 無 | 23 | 20 | [25 empty] | 射出成形 | 20 | 25.1 | 60 | 260
6401 | ABS | アクリロニトリルブタジエンスチレン |  | EWF |  |  | 5569 5kN |  | 100 |  | DENT |  |  | 3 | 165 | タッピング |  | 無 | 23 | 20 | [25 empty] | 射出成形 | 20 | 25.1 | 60 | 260
6402 | ABS | アクリロニトリルブタジエンスチレン |  | EWF |  |  | 5569 5kN |  | 100 |  | DENT |  |  | 3 | 165 | タッピング |  | 無 | 23 | 20 | [25 empty] | 射出成形 | 20 | 25.1 | 60 | 260
6403 | ABS | アクリロニトリルブタジエンスチレン |  | EWF |  |  | 5569 5kN |  | 100 |  | DENT |  |  | 3 | 165 | タッピング |  | 無 | 23 | 20 | [25 empty] | 射出成形 | 20 | 25.1 | 60 | 260
6404 | ABS | アクリロニトリルブタジエンスチレン |  | EWF |  |  | 5569 5kN |  | 100 |  | DENT |  |  | 3 | 165 | タッピング |  | 無 | 23 | 20 | [25 empty] | 射出成形 | 20 | 25.1 | 60 | 260
6405 | ABS | アクリロニトリルブタジエンスチレン |  | EWF |  |  | 5569 5kN |  | 100 |  | DENT |  |  | 3 | 165 | タッピング |  | 無 | 23 | 20 | [25 empty] | 射出成形 | 20 | 25.1 | 60 | 260
6406 | ABS | アクリロニトリルブタジエンスチレン |  | EWF |  |  | 5569 5kN |  | 100 |  | DENT |  |  | 3 | 165 | タッピング |  | 無 | 23 | 20 | [25 empty] | 射出成形 | 20 | 25.1 | 60 | 260
6407 | ABS | アクリロニトリルブタジエンスチレン |  | EWF |  |  | 5569 5kN |  | 100 |  | DENT |  |  | 3 | 165 | タッピング |  | 無 | 23 | 20 | [25 empty] | 射出成形 | 20 | 25.1 | 60 | 260
6408 | ABS | アクリロニトリルブタジエンスチレン |  | EWF |  |  | 5569 5kN |  | 100 |  | DENT |  |  | 3 | 165 | タッピング |  | 無 | 23 | 20 | [25 empty] | 射出成形 | 20 | 25.1 | 60 | 260
6409 | ABS | アクリロニトリルブタジエンスチレン |  | EWF |  |  | 5569 5kN |  | 100 |  | DENT |  |  | 3 | 165 | タッピング |  | 無 | 23 | 20 | [25 empty] | 射出成形 | 20 | 25.1 | 60 | 260
6410 | ABS | アクリロニトリルブタジエンスチレン |  | EWF |  |  | 5569 5kN |  | 100 |  | DENT |  |  | 3 | 165 | タッピング |  | 無 | 23 | 20 | [25 empty] | 射出成形 | 20 | 25.1 | 60 | 260
6411 | ABS | アクリロニトリルブタジエンスチレン |  | EWF |  |  |  |  | 100 |  | DENT |  |  | 1 | 165 |  |  | 無 | 23 | 20 | [25 empty] | 射出成形 | 50 | 62.8 | 60 | 260
6412 | ABS | アクリロニトリルブタジエンスチレン |  | EWF |  |  |  |  | 100 |  | DENT |  |  | 1 | 165 |  |  | 無 | 23 | 20 | [25 empty] | 射出成形 | 50 | 62.8 | 60 | 260
6413 | ABS | アクリロニトリルブタジエンスチレン |  | EWF |  |  |  |  | 100 |  | DENT |  |  | 1 | 165 |  |  | 無 | 23 | 20 | [25 empty] | 射出成形 | 50 | 62.8 | 60 | 260
6414 | ABS | アクリロニトリルブタジエンスチレン |  | EWF |  |  |  |  | 100 |  | DENT |  |  | 1 | 165 |  |  | 無 | 23 | 20 | [25 empty] | 射出成形 | 50 | 62.8 | 60 | 260
6415 | ABS | アクリロニトリルブタジエンスチレン |  | EWF |  |  |  |  | 100 |  | DENT |  |  | 1 | 165 |  |  | 無 | 23 | 20 | [25 empty] | 射出成形 | 50 | 62.8 | 60 | 260
6416 | ABS | アクリロニトリルブタジエンスチレン |  | EWF |  |  |  |  | 100 |  | DENT |  |  | 1 | 165 |  |  | 無 | 23 | 20 | [25 empty] | 射出成形 | 50 | 62.8 | 60 | 260
6417 | ABS | アクリロニトリルブタジエンスチレン |  | EWF |  |  |  |  | 100 |  | DENT |  |  | 1 | 165 |  |  | 無 | 23 | 20 | [25 empty] | 射出成形 | 50 | 62.8 | 60 | 260
6418 | ABS | アクリロニトリルブタジエンスチレン |  | EWF |  |  |  |  | 100 |  | DENT |  |  | 1 | 165 |  |  | 無 | 23 | 20 | [25 empty] | 射出成形 | 50 | 62.8 | 60 | 260
6419 | ABS | アクリロニトリルブタジエンスチレン |  | EWF |  |  |  |  | 100 |  | DENT |  |  | 1 | 165 |  |  | 無 | 23 | 20 | [25 empty] | 射出成形 | 50 | 62.8 | 60 | 260
6420 | ABS | アクリロニトリルブタジエンスチレン |  | EWF |  |  |  |  | 100 |  | DENT |  |  | 1 | 165 |  |  | 無 | 23 | 20 | [25 empty] | 射出成形 | 50 | 62.8 | 60 | 260
6421 | ABS | アクリロニトリルブタジエンスチレン |  | EWF |  |  |  |  | 100 |  | DENT |  |  | 1 | 165 |  |  | 無 | 23 | 20 | [25 empty] | 射出成形 | 50 | 62.8 | 60 | 260
6422 | ABS | アクリロニトリルブタジエンスチレン |  | EWF |  |  |  |  | 100 |  | DENT |  |  | 1 | 165 |  |  | 無 | 23 | 20 | [25 empty] | 射出成形 | 50 | 62.8 | 60 | 260
6423 | ABS | アクリロニトリルブタジエンスチレン |  | EWF |  |  |  |  | 100 |  | DENT |  |  | 1 | 165 |  |  | 無 | 23 | 20 | [25 empty] | 射出成形 | 50 | 62.8 | 60 | 260
6424 | ABS | アクリロニトリルブタジエンスチレン |  | EWF |  |  |  |  | 100 |  | DENT |  |  | 1 | 165 |  |  | 無 | 23 | 20 | [25 empty] | 射出成形 | 50 | 62.8 | 60 | 260
6425 | ABS | アクリロニトリルブタジエンスチレン |  | EWF |  |  |  |  | 100 |  | DENT |  |  | 1 | 165 |  |  | 無 | 23 | 20 | [25 empty] | 射出成形 | 50 | 62.8 | 60 | 260
6426 | ABS | アクリロニトリルブタジエンスチレン |  | EWF |  |  |  |  | 100 |  | DENT |  |  | 1 | 165 |  |  | 無 | 23 | 20 | [25 empty] | 射出成形 | 50 | 62.8 | 60 | 260
6427 | ABS | アクリロニトリルブタジエンスチレン |  | EWF |  |  |  |  | 100 |  | DENT |  |  | 1 | 165 |  |  | 無 | 23 | 20 | [25 empty] | 射出成形 | 50 | 62.8 | 60 | 260
6428 | ABS | アクリロニトリルブタジエンスチレン |  | EWF |  |  |  |  | 100 |  | DENT |  |  | 1 | 165 |  |  | 無 | 23 | 20 | [25 empty] | 射出成形 | 50 | 62.8 | 60 | 260
6429 | ABS | アクリロニトリルブタジエンスチレン |  | EWF |  |  |  |  | 100 |  | DENT |  |  | 1 | 165 |  |  | 無 | 23 | 20 | [25 empty] | 射出成形 | 50 | 62.8 | 60 | 260
6430 | ABS | アクリロニトリルブタジエンスチレン |  | EWF |  |  |  |  | 100 |  | DENT |  |  | 1 | 165 |  |  | 無 | 23 | 20 | [25 empty] | 射出成形 | 50 | 62.8 | 60 | 260
6431 | ABS | アクリロニトリルブタジエンスチレン |  | EWF |  |  |  |  | 100 |  | DENT |  |  | 1 | 165 |  |  | 無 | 23 | 20 | [25 empty] | 射出成形 | 50 | 62.8 | 60 | 260
6432 | ABS | アクリロニトリルブタジエンスチレン |  | EWF |  |  |  |  | 100 |  | DENT |  |  | 1 | 165 |  |  | 無 | 23 | 20 | [25 empty] | 射出成形 | 50 | 62.8 | 60 | 260
6433 | ABS | アクリロニトリルブタジエンスチレン |  | EWF |  |  |  |  | 100 |  | DENT |  |  | 1 | 165 |  |  | 無 | 23 | 20 | [25 empty] | 射出成形 | 50 | 62.8 | 60 | 260
6434 | ABS | アクリロニトリルブタジエンスチレン |  | EWF |  |  |  |  | 100 |  | DENT |  |  | 1 | 165 |  |  | 無 | 23 | 20 | [25 empty] | 射出成形 | 50 | 62.8 | 60 | 260
6435 | ABS | アクリロニトリルブタジエンスチレン |  | EWF |  |  |  |  | 100 |  | DENT |  |  | 1 | 165 |  |  | 無 | 23 | 20 | [25 empty] | 射出成形 | 50 | 62.8 | 60 | 260
6436 | ABS | アクリロニトリルブタジエンスチレン |  | EWF |  |  |  |  | 100 |  | DENT |  |  | 1 | 165 |  |  | 無 | 23 | 20 | [25 empty] | 射出成形 | 50 | 62.8 | 60 | 260
6437 | ABS | アクリロニトリルブタジエンスチレン |  | EWF |  |  |  |  | 100 |  | DENT |  |  | 1 | 165 |  |  | 無 | 23 | 20 | [25 empty] | 射出成形 | 50 | 62.8 | 60 | 260
6438 | ABS | アクリロニトリルブタジエンスチレン |  | EWF |  |  |  |  | 100 |  | DENT |  |  | 1 | 165 |  |  | 無 | 23 | 20 | [25 empty] | 射出成形 | 50 | 62.8 | 60 | 260
6439 | ABS | アクリロニトリルブタジエンスチレン |  | EWF |  |  |  |  | 100 |  | DENT |  |  | 1 | 165 |  |  | 無 | 23 | 20 | [25 empty] | 射出成形 | 50 | 62.8 | 60 | 260
6440 | ABS | アクリロニトリルブタジエンスチレン |  | EWF |  |  |  |  | 100 |  | DENT |  |  | 1 | 165 |  |  | 無 | 23 | 20 | [25 empty] | 射出成形 | 50 | 62.8 | 60 | 260
6441 | ABS | アクリロニトリルブタジエンスチレン |  | EWF |  |  | AGS10kNE 1kN |  | 100 |  | DENT |  | 50.4 | 1 | 165 | 鋸 | 16.6 | 無 | 23 | 20 |  |  |  | 925 | 91.86 | 12.58 | 4.83 | 50.7 | [17 empty] | 射出成形 | 50 | 62.8 | 60 | 260
6442 | ABS | アクリロニトリルブタジエンスチレン |  | EWF |  |  | AGS10kNE 1kN |  | 100 |  | DENT |  | 50.5 | 1 | 165 | 鋸 | 16.3 | 無 | 23 | 20 |  |  |  | 992 | 83.87 | 12.58 | 4.83 | 51.1 | [17 empty] | 射出成形 | 50 | 62.8 | 60 | 260
6443 | ABS | アクリロニトリルブタジエンスチレン |  | EWF |  |  | AGS10kNE 1kN |  | 100 |  | DENT |  | 50.0 | 1 | 165 | 鋸 | 13.9 | 無 | 23 | 20 |  |  |  | 811 | 78.98 | 12.58 | 4.83 | 54.0 | [17 empty] | 射出成形 | 50 | 62.8 | 60 | 260
6444 | ABS | アクリロニトリルブタジエンスチレン |  | EWF |  |  | AGS10kNE 1kN |  | 100 |  | DENT |  | 50.0 | 1 | 165 | 鋸 | 14.3 | 無 | 23 | 20 |  |  |  | 823 | 78.31 | 12.58 | 4.83 | 52.9 | [17 empty] | 射出成形 | 50 | 62.8 | 60 | 260
6445 | ABS | アクリロニトリルブタジエンスチレン |  | EWF |  |  | AGS10kNE 1kN |  | 100 |  | DENT |  | 50.0 | 1 | 165 | 鋸 | 16.2 | 無 | 23 | 20 |  |  |  | 978 | 101.47 | 12.58 | 4.83 | 58.7 | [17 empty] | 射出成形 | 50 | 62.8 | 60 | 260
6446 | ABS | アクリロニトリルブタジエンスチレン |  | EWF |  |  | AGS10kNE 1kN |  | 100 |  | DENT |  | 50.2 | 1 | 165 | 鋸 | 14.3 | 無 | 23 | 20 |  |  |  | 829 | 77.86 | 12.58 | 4.83 | 51.2 | [17 empty] | 射出成形 | 50 | 62.8 | 60 | 260
6447 | ABS | アクリロニトリルブタジエンスチレン |  | EWF |  |  | AGS10kNE 1kN |  | 100 |  | DENT |  | 50.5 | 1 | 165 | 鋸 | 14.1 | 無 | 23 | 20 |  |  |  | 818 | 77.75 | 12.58 | 4.83 | 50.8 | [17 empty] | 射出成形 | 50 | 62.8 | 60 | 260
6448 | ABS | アクリロニトリルブタジエンスチレン |  | EWF |  |  | AGS10kNE 1kN |  | 100 |  | DENT |  | 50.4 | 1 | 165 | 鋸 | 11.0 | 無 | 23 | 20 |  |  |  | 780 | 72.25 | 12.58 | 4.83 | 58.9 | [17 empty] | 射出成形 | 50 | 62.8 | 60 | 260
6449 | ABS | アクリロニトリルブタジエンスチレン |  | EWF |  |  | AGS10kNE 1kN |  | 100 |  | DENT |  | 50.5 | 1 | 165 | 鋸 | 9.5 | 無 | 23 | 20 |  |  |  | 610 | 57.54 | 12.58 | 4.83 | 53.7 | [17 empty] | 射出成形 | 50 | 62.8 | 60 | 260
6450 | ABS | アクリロニトリルブタジエンスチレン |  | EWF |  |  | AGS10kNE 1kN |  | 100 |  | DENT |  | 50.6 | 1 | 165 | 鋸 | 11.1 | 無 | 23 | 20 |  |  |  | 695 | 61.96 | 12.58 | 4.83 | 52.0 | [17 empty] | 射出成形 | 50 | 62.8 | 60 | 260
6451 | ABS | アクリロニトリルブタジエンスチレン |  | EWF |  |  | AGS10kNE 1kN |  | 100 |  | DENT |  | 50.1 | 1 | 165 | 鋸 | 9.5 | 無 | 23 | 20 |  |  |  | 596 | 60.84 | 12.58 | 4.83 | 55.8 | [17 empty] | 射出成形 | 50 | 62.8 | 60 | 260
6452 | ABS | アクリロニトリルブタジエンスチレン |  | EWF |  |  | AGS10kNE 1kN |  | 100 |  | DENT |  | 50.1 | 1 | 165 | 鋸 | 10.8 | 無 | 23 | 20 |  |  |  | 686 | 68.19 | 12.58 | 4.83 | 56.3 | [17 empty] | 射出成形 | 50 | 62.8 | 60 | 260
6453 | ABS | アクリロニトリルブタジエンスチレン |  | EWF |  |  | AGS10kNE 1kN |  | 100 |  | DENT |  | 50.2 | 1 | 165 | 鋸 | 9.8 | 無 | 23 | 20 |  |  |  | 604 | 61.38 | 12.58 | 4.83 | 55.8 | [17 empty] | 射出成形 | 50 | 62.8 | 60 | 260
6454 | ABS | アクリロニトリルブタジエンスチレン |  | EWF |  |  | AGS10kNE 1kN |  | 100 |  | DENT |  | 50.5 | 1 | 165 | 鋸 | 10.0 | 無 | 23 | 20 |  |  |  | 622 | 58.75 | 12.58 | 4.83 | 52.5 | [17 empty] | 射出成形 | 50 | 62.8 | 60 | 260
6455 | ABS | アクリロニトリルブタジエンスチレン |  | EWF |  |  | AGS10kNE 1kN |  | 100 |  | DENT |  | 50.2 | 1 | 165 | 鋸 | 8.1 | 無 | 23 | 20 |  |  |  | 540 | 64.14 | 12.58 | 4.83 | 58.8 | [17 empty] | 射出成形 | 50 | 62.8 | 60 | 260
6456 | ABS | アクリロニトリルブタジエンスチレン |  | EWF |  |  | AGS10kNE 1kN |  | 100 |  | DENT |  | 50.1 | 1 | 165 | 鋸 | 7.2 | 無 | 23 | 20 |  |  |  | 437 | 48.01 | 12.58 | 4.83 | 55.9 | [17 empty] | 射出成形 | 50 | 62.8 | 60 | 260
6457 | ABS | アクリロニトリルブタジエンスチレン |  | EWF |  |  | AGS10kNE 1kN |  | 100 |  | DENT |  | 50.4 | 1 | 165 | 鋸 | 8.0 | 無 | 23 | 20 |  |  |  | 473 | 48.48 | 12.58 | 4.83 | 52.5 | [17 empty] | 射出成形 | 50 | 62.8 | 60 | 260
6458 | ABS | アクリロニトリルブタジエンスチレン |  | EWF |  |  | AGS10kNE 1kN |  | 100 |  | DENT |  | 50.0 | 1 | 165 | 鋸 | 9.2 | 無 | 23 | 20 |  |  |  | 543 | 59.61 | 12.58 | 4.83 | 57.4 | [17 empty] | 射出成形 | 50 | 62.8 | 60 | 260
6459 | ABS | アクリロニトリルブタジエンスチレン |  | EWF |  |  | AGS10kNE 1kN |  | 100 |  | DENT |  | 49.9 | 1 | 165 | 鋸 | 9.7 | 無 | 23 | 20 |  |  |  | 570 | 60.97 | 12.58 | 4.83 | 56.9 | [17 empty] | 射出成形 | 50 | 62.8 | 60 | 260
6460 | ABS | アクリロニトリルブタジエンスチレン |  | EWF |  |  | AGS10kNE 1kN |  | 100 |  | DENT |  | 50.5 | 1 | 165 | 鋸 | 5.7 | 無 | 23 | 20 |  |  |  | 327 | 35.65 | 12.58 | 4.83 | 50.9 | [17 empty] | 射出成形 | 50 | 62.8 | 60 | 260
6461 | ABS | アクリロニトリルブタジエンスチレン |  | EWF |  |  | AGS10kNE 1kN |  | 100 |  | DENT |  | 50.4 | 1 | 165 | 鋸 | 8.3 | 無 | 23 | 20 |  |  |  | 477 | 46.90 | 12.58 | 4.83 | 50.2 | [17 empty] | 射出成形 | 50 | 62.8 | 60 | 260
6462 | ABS | アクリロニトリルブタジエンスチレン |  | EWF |  |  | AGS10kNE 1kN |  | 100 |  | DENT |  | 50.0 | 1 | 165 | 鋸 | 3.0 | 無 | 23 | 20 |  |  |  | 186 | 26.14 | 12.58 | 4.83 | 59.4 | [17 empty] | 射出成形 | 50 | 62.8 | 60 | 260
6463 | ABS | アクリロニトリルブタジエンスチレン |  | EWF |  |  | AGS10kNE 1kN |  | 100 |  | DENT |  | 50.3 | 1 | 165 | 鋸 | 3.4 | 無 | 23 | 20 |  |  |  | 202 | 24.94 | 12.58 | 4.83 | 52.0 | [17 empty] | 射出成形 | 50 | 62.8 | 60 | 260
6464 | ABS | アクリロニトリルブタジエンスチレン |  | EWF |  |  | AGS10kNE 1kN |  | 100 |  | DENT |  | 50.0 | 1 | 165 | 鋸 | 4.7 | 無 | 23 | 20 |  |  |  | 277 | 34.15 | 12.58 | 4.83 | 55.1 | [17 empty] | 射出成形 | 50 | 62.8 | 60 | 260
6465 | ABS | アクリロニトリルブタジエンスチレン |  | EWF |  |  | AGS10kNE 1kN |  | 100 |  | DENT |  | 50.3 | 1 | 165 | 鋸 | 4.9 | 無 | 23 | 20 |  |  |  | 301 | 36.83 | 12.58 | 4.83 | 54.9 | [17 empty] | 射出成形 | 50 | 62.8 | 60 | 260
6466 | ABS | アクリロニトリルブタジエンスチレン |  | EWF |  |  | AGS10kNE 1kN |  | 100 |  | DENT |  | 50.3 | 1 | 165 | 鋸 | 3.7 | 無 | 23 | 20 |  |  |  | 218 | 28.00 | 12.58 | 4.83 | 51.9 | [17 empty] | 射出成形 | 50 | 62.8 | 60 | 260
6467 | ABS | アクリロニトリルブタジエンスチレン |  | EWF |  |  | AGS10kNE 1kN |  | 100 |  | DENT |  | 50.1 | 1 | 165 | 鋸 | 6.5 | 無 | 23 | 20 |  |  |  | 391 | 47.28 | 12.58 | 4.83 | 57.7 | [17 empty] | 射出成形 | 50 | 62.8 | 60 | 260
6468 | ABS | アクリロニトリルブタジエンスチレン |  | EWF |  |  | AGS10kNE 1kN |  | 100 |  | DENT |  | 50.4 | 1 | 165 | 鋸 | 2.3 | 無 | 23 | 20 |  |  |  | 167 | 25.86 | 12.58 | 4.83 | 61.6 | [17 empty] | 射出成形 | 50 | 62.8 | 60 | 260
6469 | ABS | アクリロニトリルブタジエンスチレン |  | EWF |  |  | AGS10kNE 1kN |  | 100 |  | DENT |  |  | 1 | 165 |  |  | 無 | 23 | 20 | [25 empty] | 射出成形 | 50 | 62.8 | 60 | 260
6470 | ABS | アクリロニトリルブタジエンスチレン |  | EWF |  |  | AGS10kNE 1kN |  | 100 |  | DENT |  |  | 1 | 165 |  |  | 無 | 23 | 20 | [25 empty] | 射出成形 | 50 | 62.8 | 60 | 260
6471 | ABS | アクリロニトリルブタジエンスチレン |  | EWF |  |  | Z030 50kN |  | 100 |  | DENT |  |  | 1 | 165 |  |  | 無 | 23 | 10 | [25 empty] | 射出成形 | 50 | 62.8 | 60 | 260
6472 | ABS | アクリロニトリルブタジエンスチレン |  | EWF |  |  | Z030 50kN |  | 100 |  | DENT |  |  | 1 | 165 |  |  | 無 | 23 | 10 | [25 empty] | 射出成形 | 50 | 62.8 | 60 | 260
6473 | ABS | アクリロニトリルブタジエンスチレン |  | EWF |  |  | Z030 50kN |  | 100 |  | DENT |  |  | 1 | 165 |  |  | 無 | 23 | 10 | [25 empty] | 射出成形 | 50 | 62.8 | 60 | 260
6474 | ABS | アクリロニトリルブタジエンスチレン |  | EWF |  |  | Z030 50kN |  | 100 |  | DENT |  |  | 1 | 165 |  |  | 無 | 23 | 10 | [25 empty] | 射出成形 | 50 | 62.8 | 60 | 260
6475 | ABS | アクリロニトリルブタジエンスチレン |  | EWF |  |  | Z030 50kN |  | 100 |  | DENT |  |  | 1 | 165 |  |  | 無 | 23 | 10 | [25 empty] | 射出成形 | 50 | 62.8 | 60 | 260
6476 | ABS | アクリロニトリルブタジエンスチレン |  | EWF |  |  | Z030 50kN |  | 100 |  | DENT |  |  | 1 | 165 |  |  | 無 | 23 | 10 | [25 empty] | 射出成形 | 50 | 62.8 | 60 | 260
6477 | ABS | アクリロニトリルブタジエンスチレン |  | EWF |  |  | Z030 50kN |  | 100 |  | DENT |  |  | 1 | 165 |  |  | 無 | 23 | 10 | [25 empty] | 射出成形 | 50 | 62.8 | 60 | 260
6478 | ABS | アクリロニトリルブタジエンスチレン |  | EWF |  |  | Z030 50kN |  | 100 |  | DENT |  |  | 1 | 165 |  |  | 無 | 23 | 10 | [25 empty] | 射出成形 | 50 | 62.8 | 60 | 260
6479 | ABS | アクリロニトリルブタジエンスチレン |  | EWF |  |  | Z030 50kN |  | 100 |  | DENT |  |  | 1 | 165 |  |  | 無 | 23 | 10 | [25 empty] | 射出成形 | 50 | 62.8 | 60 | 260
6480 | ABS | アクリロニトリルブタジエンスチレン |  | EWF |  |  | Z030 50kN |  | 100 |  | DENT |  |  | 1 | 165 |  |  | 無 | 23 | 10 | [25 empty] | 射出成形 | 50 | 62.8 | 60 | 260
6481 | ABS | アクリロニトリルブタジエンスチレン |  | EWF |  |  | Z030 50kN |  | 100 |  | DENT |  |  | 1 | 165 |  |  | 無 | 23 | 10 | [25 empty] | 射出成形 | 50 | 62.8 | 60 | 260
6482 | ABS | アクリロニトリルブタジエンスチレン |  | EWF |  |  | Z030 50kN |  | 100 |  | DENT |  |  | 1 | 165 |  |  | 無 | 23 | 10 | [25 empty] | 射出成形 | 50 | 62.8 | 60 | 260
6483 | ABS | アクリロニトリルブタジエンスチレン |  | EWF |  |  | Z030 50kN |  | 100 |  | DENT |  |  | 1 | 165 |  |  | 無 | 23 | 10 | [25 empty] | 射出成形 | 50 | 62.8 | 60 | 260
6484 | ABS | アクリロニトリルブタジエンスチレン |  | EWF |  |  | Z030 50kN |  | 100 |  | DENT |  |  | 1 | 165 |  |  | 無 | 23 | 10 | [25 empty] | 射出成形 | 50 | 62.8 | 60 | 260
6485 | ABS | アクリロニトリルブタジエンスチレン |  | EWF |  |  | Z030 50kN |  | 100 |  | DENT |  |  | 1 | 165 |  |  | 無 | 23 | 10 | [25 empty] | 射出成形 | 50 | 62.8 | 60 | 260
6486 | ABS | アクリロニトリルブタジエンスチレン |  | EWF |  |  | Z030 50kN |  | 100 |  | DENT |  |  | 1 | 165 |  |  | 無 | 23 | 10 | [25 empty] | 射出成形 | 50 | 62.8 | 60 | 260
6487 | ABS | アクリロニトリルブタジエンスチレン |  | EWF |  |  | Z030 50kN |  | 100 |  | DENT |  |  | 1 | 165 |  |  | 無 | 23 | 10 | [25 empty] | 射出成形 | 50 | 62.8 | 60 | 260
6488 | ABS | アクリロニトリルブタジエンスチレン |  | EWF |  |  | Z030 50kN |  | 100 |  | DENT |  |  | 1 | 165 |  |  | 無 | 23 | 10 | [25 empty] | 射出成形 | 50 | 62.8 | 60 | 260
6489 | ABS | アクリロニトリルブタジエンスチレン |  | EWF |  |  | Z030 50kN |  | 100 |  | DENT |  |  | 1 | 165 |  |  | 無 | 23 | 10 | [25 empty] | 射出成形 | 50 | 62.8 | 60 | 260
6490 | ABS | アクリロニトリルブタジエンスチレン |  | EWF |  |  | Z030 50kN |  | 100 |  | DENT |  |  | 1 | 165 |  |  | 無 | 23 | 10 | [25 empty] | 射出成形 | 50 | 62.8 | 60 | 260
6491 | ABS | アクリロニトリルブタジエンスチレン |  | EWF |  |  | Z030 50kN |  | 100 |  | DENT |  |  | 1 | 165 |  |  | 無 | 23 | 10 | [25 empty] | 射出成形 | 50 | 62.8 | 60 | 260
6492 | ABS | アクリロニトリルブタジエンスチレン |  | EWF |  |  | Z030 50kN |  | 100 |  | DENT |  |  | 1 | 165 |  |  | 無 | 23 | 10 | [25 empty] | 射出成形 | 50 | 62.8 | 60 | 260
6493 | ABS | アクリロニトリルブタジエンスチレン |  | EWF |  |  | Z030 50kN |  | 100 |  | DENT |  |  | 1 | 165 |  |  | 無 | 23 | 10 | [25 empty] | 射出成形 | 50 | 62.8 | 60 | 260
6494 | ABS | アクリロニトリルブタジエンスチレン |  | EWF |  |  | Z030 50kN |  | 100 |  | DENT |  |  | 1 | 165 |  |  | 無 | 23 | 10 | [25 empty] | 射出成形 | 50 | 62.8 | 60 | 260
6495 | ABS | アクリロニトリルブタジエンスチレン |  | EWF |  |  | Z030 50kN |  | 100 |  | DENT |  |  | 1 | 165 |  |  | 無 | 23 | 10 | [25 empty] | 射出成形 | 50 | 62.8 | 60 | 260
6496 | ABS | アクリロニトリルブタジエンスチレン |  | EWF |  |  | Z030 50kN |  | 100 |  | DENT |  |  | 1 | 165 |  |  | 無 | 23 | 10 | [25 empty] | 射出成形 | 50 | 62.8 | 60 | 260
6497 | ABS | アクリロニトリルブタジエンスチレン |  | EWF |  |  | Z030 50kN |  | 100 |  | DENT |  |  | 1 | 165 |  |  | 無 | 23 | 10 | [25 empty] | 射出成形 | 50 | 62.8 | 60 | 260
6498 | ABS | アクリロニトリルブタジエンスチレン |  | EWF |  |  | Z030 50kN |  | 100 |  | DENT |  |  | 1 | 165 |  |  | 無 | 23 | 10 | [25 empty] | 射出成形 | 50 | 62.8 | 60 | 260
6499 | ABS | アクリロニトリルブタジエンスチレン |  | EWF |  |  | Z030 50kN |  | 100 |  | DENT |  |  | 1 | 165 |  |  | 無 | 23 | 10 | [25 empty] | 射出成形 | 50 | 62.8 | 60 | 260
6500 | ABS | アクリロニトリルブタジエンスチレン |  | EWF |  |  | Z030 50kN |  | 100 |  | DENT |  |  | 1 | 165 |  |  | 無 | 23 | 10 | [25 empty] | 射出成形 | 50 | 62.8 | 60 | 260
6501 | ABS | アクリロニトリルブタジエンスチレン |  | EWF |  |  | Z030 50kN |  | 100 |  | DENT |  |  | 1 | 165 |  |  | 無 | 23 | 20 | [25 empty] | 射出成形 | 50 | 62.8 | 60 | 260
6502 | ABS | アクリロニトリルブタジエンスチレン |  | EWF |  |  | Z030 50kN |  | 100 |  | DENT |  |  | 1 | 165 |  |  | 無 | 23 | 20 | [25 empty] | 射出成形 | 50 | 62.8 | 60 | 260
6503 | ABS | アクリロニトリルブタジエンスチレン |  | EWF |  |  | Z030 50kN |  | 100 |  | DENT |  |  | 1 | 165 |  |  | 無 | 23 | 20 | [25 empty] | 射出成形 | 50 | 62.8 | 60 | 260
6504 | ABS | アクリロニトリルブタジエンスチレン |  | EWF |  |  | Z030 50kN |  | 100 |  | DENT |  |  | 1 | 165 |  |  | 無 | 23 | 20 | [25 empty] | 射出成形 | 50 | 62.8 | 60 | 260
6505 | ABS | アクリロニトリルブタジエンスチレン |  | EWF |  |  | Z030 50kN |  | 100 |  | DENT |  |  | 1 | 165 |  |  | 無 | 23 | 20 | [25 empty] | 射出成形 | 50 | 62.8 | 60 | 260
6506 | ABS | アクリロニトリルブタジエンスチレン |  | EWF |  |  | Z030 50kN |  | 100 |  | DENT |  |  | 1 | 165 |  |  | 無 | 23 | 20 | [25 empty] | 射出成形 | 50 | 62.8 | 60 | 260
6507 | ABS | アクリロニトリルブタジエンスチレン |  | EWF |  |  | Z030 50kN |  | 100 |  | DENT |  |  | 1 | 165 |  |  | 無 | 23 | 20 | [25 empty] | 射出成形 | 50 | 62.8 | 60 | 260
6508 | ABS | アクリロニトリルブタジエンスチレン |  | EWF |  |  | Z030 50kN |  | 100 |  | DENT |  |  | 1 | 165 |  |  | 無 | 23 | 20 | [25 empty] | 射出成形 | 50 | 62.8 | 60 | 260
6509 | ABS | アクリロニトリルブタジエンスチレン |  | EWF |  |  | Z030 50kN |  | 100 |  | DENT |  |  | 1 | 165 |  |  | 無 | 23 | 20 | [25 empty] | 射出成形 | 50 | 62.8 | 60 | 260
6510 | ABS | アクリロニトリルブタジエンスチレン |  | EWF |  |  | Z030 50kN |  | 100 |  | DENT |  |  | 1 | 165 |  |  | 無 | 23 | 20 | [25 empty] | 射出成形 | 50 | 62.8 | 60 | 260
6511 | ABS | アクリロニトリルブタジエンスチレン |  | EWF |  |  | Z030 50kN |  | 100 |  | DENT |  |  | 1 | 165 |  |  | 無 | 23 | 20 | [25 empty] | 射出成形 | 50 | 62.8 | 60 | 260
6512 | ABS | アクリロニトリルブタジエンスチレン |  | EWF |  |  | Z030 50kN |  | 100 |  | DENT |  |  | 1 | 165 |  |  | 無 | 23 | 20 | [25 empty] | 射出成形 | 50 | 62.8 | 60 | 260
6513 | ABS | アクリロニトリルブタジエンスチレン |  | EWF |  |  | Z030 50kN |  | 100 |  | DENT |  |  | 1 | 165 |  |  | 無 | 23 | 20 | [25 empty] | 射出成形 | 50 | 62.8 | 60 | 260
6514 | ABS | アクリロニトリルブタジエンスチレン |  | EWF |  |  | Z030 50kN |  | 100 |  | DENT |  |  | 1 | 165 |  |  | 無 | 23 | 20 | [25 empty] | 射出成形 | 50 | 62.8 | 60 | 260
6515 | ABS | アクリロニトリルブタジエンスチレン |  | EWF |  |  | Z030 50kN |  | 100 |  | DENT |  |  | 1 | 165 |  |  | 無 | 23 | 20 | [25 empty] | 射出成形 | 50 | 62.8 | 60 | 260
6516 | ABS | アクリロニトリルブタジエンスチレン |  | EWF |  |  | Z030 50kN |  | 100 |  | DENT |  |  | 1 | 165 |  |  | 無 | 23 | 20 | [25 empty] | 射出成形 | 50 | 62.8 | 60 | 260
6517 | ABS | アクリロニトリルブタジエンスチレン |  | EWF |  |  | Z030 50kN |  | 100 |  | DENT |  |  | 1 | 165 |  |  | 無 | 23 | 20 | [25 empty] | 射出成形 | 50 | 62.8 | 60 | 260
6518 | ABS | アクリロニトリルブタジエンスチレン |  | EWF |  |  | Z030 50kN |  | 100 |  | DENT |  |  | 1 | 165 |  |  | 無 | 23 | 20 | [25 empty] | 射出成形 | 50 | 62.8 | 60 | 260
6519 | ABS | アクリロニトリルブタジエンスチレン |  | EWF |  |  | Z030 50kN |  | 100 |  | DENT |  |  | 1 | 165 |  |  | 無 | 23 | 20 | [25 empty] | 射出成形 | 50 | 62.8 | 60 | 260
6520 | ABS | アクリロニトリルブタジエンスチレン |  | EWF |  |  | Z030 50kN |  | 100 |  | DENT |  |  | 1 | 165 |  |  | 無 | 23 | 20 | [25 empty] | 射出成形 | 50 | 62.8 | 60 | 260
6521 | ABS | アクリロニトリルブタジエンスチレン |  | EWF |  |  | Z030 50kN |  | 100 |  | DENT |  |  | 1 | 165 |  |  | 無 | 23 | 20 | [25 empty] | 射出成形 | 50 | 62.8 | 60 | 260
6522 | ABS | アクリロニトリルブタジエンスチレン |  | EWF |  |  | Z030 50kN |  | 100 |  | DENT |  |  | 1 | 165 |  |  | 無 | 23 | 20 | [25 empty] | 射出成形 | 50 | 62.8 | 60 | 260
6523 | ABS | アクリロニトリルブタジエンスチレン |  | EWF |  |  | Z030 50kN |  | 100 |  | DENT |  |  | 1 | 165 |  |  | 無 | 23 | 20 | [25 empty] | 射出成形 | 50 | 62.8 | 60 | 260
6524 | ABS | アクリロニトリルブタジエンスチレン |  | EWF |  |  | Z030 50kN |  | 100 |  | DENT |  |  | 1 | 165 |  |  | 無 | 23 | 20 | [25 empty] | 射出成形 | 50 | 62.8 | 60 | 260
6525 | ABS | アクリロニトリルブタジエンスチレン |  | EWF |  |  | Z030 50kN |  | 100 |  | DENT |  |  | 1 | 165 |  |  | 無 | 23 | 20 | [25 empty] | 射出成形 | 50 | 62.8 | 60 | 260
6526 | ABS | アクリロニトリルブタジエンスチレン |  | EWF |  |  | Z030 50kN |  | 100 |  | DENT |  |  | 1 | 165 |  |  | 無 | 23 | 20 | [25 empty] | 射出成形 | 50 | 62.8 | 60 | 260
6527 | ABS | アクリロニトリルブタジエンスチレン |  | EWF |  |  | Z030 50kN |  | 100 |  | DENT |  |  | 1 | 165 |  |  | 無 | 23 | 20 | [25 empty] | 射出成形 | 50 | 62.8 | 60 | 260
6528 | ABS | アクリロニトリルブタジエンスチレン |  | EWF |  |  | Z030 50kN |  | 100 |  | DENT |  |  | 1 | 165 |  |  | 無 | 23 | 20 | [25 empty] | 射出成形 | 50 | 62.8 | 60 | 260
6529 | ABS | アクリロニトリルブタジエンスチレン |  | EWF |  |  | Z030 50kN |  | 100 |  | DENT |  |  | 1 | 165 |  |  | 無 | 23 | 20 | [25 empty] | 射出成形 | 50 | 62.8 | 60 | 260
6530 | ABS | アクリロニトリルブタジエンスチレン |  | EWF |  |  | Z030 50kN |  | 100 |  | DENT |  |  | 1 | 165 |  |  | 無 | 23 | 20 | [25 empty] | 射出成形 | 50 | 62.8 | 60 | 260
6531 | ABS | アクリロニトリルブタジエンスチレン |  | EWF |  |  | Z030 50kN |  | 100 |  | DENT |  |  | 1 | 165 |  |  | 無 | 23 | 50 | [25 empty] | 射出成形 | 50 | 62.8 | 60 | 260
6532 | ABS | アクリロニトリルブタジエンスチレン |  | EWF |  |  | Z030 50kN |  | 100 |  | DENT |  |  | 1 | 165 |  |  | 無 | 23 | 50 | [25 empty] | 射出成形 | 50 | 62.8 | 60 | 260
6533 | ABS | アクリロニトリルブタジエンスチレン |  | EWF |  |  | Z030 50kN |  | 100 |  | DENT |  |  | 1 | 165 |  |  | 無 | 23 | 50 | [25 empty] | 射出成形 | 50 | 62.8 | 60 | 260
6534 | ABS | アクリロニトリルブタジエンスチレン |  | EWF |  |  | Z030 50kN |  | 100 |  | DENT |  |  | 1 | 165 |  |  | 無 | 23 | 50 | [25 empty] | 射出成形 | 50 | 62.8 | 60 | 260
6535 | ABS | アクリロニトリルブタジエンスチレン |  | EWF |  |  | Z030 50kN |  | 100 |  | DENT |  |  | 1 | 165 |  |  | 無 | 23 | 50 | [25 empty] | 射出成形 | 50 | 62.8 | 60 | 260
6536 | ABS | アクリロニトリルブタジエンスチレン |  | EWF |  |  | Z030 50kN |  | 100 |  | DENT |  |  | 1 | 165 |  |  | 無 | 23 | 50 | [25 empty] | 射出成形 | 50 | 62.8 | 60 | 260
6537 | ABS | アクリロニトリルブタジエンスチレン |  | EWF |  |  | Z030 50kN |  | 100 |  | DENT |  |  | 1 | 165 |  |  | 無 | 23 | 50 | [25 empty] | 射出成形 | 50 | 62.8 | 60 | 260
6538 | ABS | アクリロニトリルブタジエンスチレン |  | EWF |  |  | Z030 50kN |  | 100 |  | DENT |  |  | 1 | 165 |  |  | 無 | 23 | 50 | [25 empty] | 射出成形 | 50 | 62.8 | 60 | 260
6539 | ABS | アクリロニトリルブタジエンスチレン |  | EWF |  |  | Z030 50kN |  | 100 |  | DENT |  |  | 1 | 165 |  |  | 無 | 23 | 50 | [25 empty] | 射出成形 | 50 | 62.8 | 60 | 260
6540 | ABS | アクリロニトリルブタジエンスチレン |  | EWF |  |  | Z030 50kN |  | 100 |  | DENT |  |  | 1 | 165 |  |  | 無 | 23 | 50 | [25 empty] | 射出成形 | 50 | 62.8 | 60 | 260
6541 | ABS | アクリロニトリルブタジエンスチレン |  | EWF |  |  | Z030 50kN |  | 100 |  | DENT |  |  | 1 | 165 |  |  | 無 | 23 | 50 | [25 empty] | 射出成形 | 50 | 62.8 | 60 | 260
6542 | ABS | アクリロニトリルブタジエンスチレン |  | EWF |  |  | Z030 50kN |  | 100 |  | DENT |  |  | 1 | 165 |  |  | 無 | 23 | 50 | [25 empty] | 射出成形 | 50 | 62.8 | 60 | 260
6543 | ABS | アクリロニトリルブタジエンスチレン |  | EWF |  |  | Z030 50kN |  | 100 |  | DENT |  |  | 1 | 165 |  |  | 無 | 23 | 50 | [25 empty] | 射出成形 | 50 | 62.8 | 60 | 260
6544 | ABS | アクリロニトリルブタジエンスチレン |  | EWF |  |  | Z030 50kN |  | 100 |  | DENT |  |  | 1 | 165 |  |  | 無 | 23 | 50 | [25 empty] | 射出成形 | 50 | 62.8 | 60 | 260
6545 | ABS | アクリロニトリルブタジエンスチレン |  | EWF |  |  | Z030 50kN |  | 100 |  | DENT |  |  | 1 | 165 |  |  | 無 | 23 | 50 | [25 empty] | 射出成形 | 50 | 62.8 | 60 | 260
6546 | ABS | アクリロニトリルブタジエンスチレン |  | EWF |  |  | Z030 50kN |  | 100 |  | DENT |  |  | 1 | 165 |  |  | 無 | 23 | 50 | [25 empty] | 射出成形 | 50 | 62.8 | 60 | 260
6547 | ABS | アクリロニトリルブタジエンスチレン |  | EWF |  |  | Z030 50kN |  | 100 |  | DENT |  |  | 1 | 165 |  |  | 無 | 23 | 50 | [25 empty] | 射出成形 | 50 | 62.8 | 60 | 260
6548 | ABS | アクリロニトリルブタジエンスチレン |  | EWF |  |  | Z030 50kN |  | 100 |  | DENT |  |  | 1 | 165 |  |  | 無 | 23 | 50 | [25 empty] | 射出成形 | 50 | 62.8 | 60 | 260
6549 | ABS | アクリロニトリルブタジエンスチレン |  | EWF |  |  | Z030 50kN |  | 100 |  | DENT |  |  | 1 | 165 |  |  | 無 | 23 | 50 | [25 empty] | 射出成形 | 50 | 62.8 | 60 | 260
6550 | ABS | アクリロニトリルブタジエンスチレン |  | EWF |  |  | Z030 50kN |  | 100 |  | DENT |  |  | 1 | 165 |  |  | 無 | 23 | 50 | [25 empty] | 射出成形 | 50 | 62.8 | 60 | 260
6551 | ABS | アクリロニトリルブタジエンスチレン |  | EWF |  |  | Z030 50kN |  | 100 |  | DENT |  |  | 1 | 165 |  |  | 無 | 23 | 50 | [25 empty] | 射出成形 | 50 | 62.8 | 60 | 260
6552 | ABS | アクリロニトリルブタジエンスチレン |  | EWF |  |  | Z030 50kN |  | 100 |  | DENT |  |  | 1 | 165 |  |  | 無 | 23 | 50 | [25 empty] | 射出成形 | 50 | 62.8 | 60 | 260
6553 | ABS | アクリロニトリルブタジエンスチレン |  | EWF |  |  | Z030 50kN |  | 100 |  | DENT |  |  | 1 | 165 |  |  | 無 | 23 | 50 | [25 empty] | 射出成形 | 50 | 62.8 | 60 | 260
6554 | ABS | アクリロニトリルブタジエンスチレン |  | EWF |  |  | Z030 50kN |  | 100 |  | DENT |  |  | 1 | 165 |  |  | 無 | 23 | 50 | [25 empty] | 射出成形 | 50 | 62.8 | 60 | 260
6555 | ABS | アクリロニトリルブタジエンスチレン |  | EWF |  |  | Z030 50kN |  | 100 |  | DENT |  |  | 1 | 165 |  |  | 無 | 23 | 50 | [25 empty] | 射出成形 | 50 | 62.8 | 60 | 260
6556 | ABS | アクリロニトリルブタジエンスチレン |  | EWF |  |  | Z030 50kN |  | 100 |  | DENT |  |  | 1 | 165 |  |  | 無 | 23 | 50 | [25 empty] | 射出成形 | 50 | 62.8 | 60 | 260
6557 | ABS | アクリロニトリルブタジエンスチレン |  | EWF |  |  | Z030 50kN |  | 100 |  | DENT |  |  | 1 | 165 |  |  | 無 | 23 | 50 | [25 empty] | 射出成形 | 50 | 62.8 | 60 | 260
6558 | ABS | アクリロニトリルブタジエンスチレン |  | EWF |  |  | Z030 50kN |  | 100 |  | DENT |  |  | 1 | 165 |  |  | 無 | 23 | 50 | [25 empty] | 射出成形 | 50 | 62.8 | 60 | 260
6559 | ABS | アクリロニトリルブタジエンスチレン |  | EWF |  |  | Z030 50kN |  | 100 |  | DENT |  |  | 1 | 165 |  |  | 無 | 23 | 50 | [25 empty] | 射出成形 | 50 | 62.8 | 60 | 260
6560 | ABS | アクリロニトリルブタジエンスチレン |  | EWF |  |  | Z030 50kN |  | 100 |  | DENT |  |  | 1 | 165 |  |  | 無 | 23 | 50 | [25 empty] | 射出成形 | 50 | 62.8 | 60 | 260
6561 | ABS | アクリロニトリルブタジエンスチレン |  | EWF |  |  | Z030 50kN |  | 100 |  | DENT |  |  | 2 | 165 |  |  | 無 | 23 | 10 | [25 empty] | 射出成形 | 20 | 25.1 | 60 | 260
6562 | ABS | アクリロニトリルブタジエンスチレン |  | EWF |  |  | Z030 50kN |  | 100 |  | DENT |  |  | 2 | 165 |  |  | 無 | 23 | 10 | [25 empty] | 射出成形 | 20 | 25.1 | 60 | 260
6563 | ABS | アクリロニトリルブタジエンスチレン |  | EWF |  |  | Z030 50kN |  | 100 |  | DENT |  |  | 2 | 165 |  |  | 無 | 23 | 10 | [25 empty] | 射出成形 | 20 | 25.1 | 60 | 260
6564 | ABS | アクリロニトリルブタジエンスチレン |  | EWF |  |  | Z030 50kN |  | 100 |  | DENT |  |  | 2 | 165 |  |  | 無 | 23 | 10 | [25 empty] | 射出成形 | 20 | 25.1 | 60 | 260
6565 | ABS | アクリロニトリルブタジエンスチレン |  | EWF |  |  | Z030 50kN |  | 100 |  | DENT |  |  | 2 | 165 |  |  | 無 | 23 | 10 | [25 empty] | 射出成形 | 20 | 25.1 | 60 | 260
6566 | ABS | アクリロニトリルブタジエンスチレン |  | EWF |  |  | Z030 50kN |  | 100 |  | DENT |  |  | 2 | 165 |  |  | 無 | 23 | 10 | [25 empty] | 射出成形 | 20 | 25.1 | 60 | 260
6567 | ABS | アクリロニトリルブタジエンスチレン |  | EWF |  |  | Z030 50kN |  | 100 |  | DENT |  |  | 2 | 165 |  |  | 無 | 23 | 10 | [25 empty] | 射出成形 | 20 | 25.1 | 60 | 260
6568 | ABS | アクリロニトリルブタジエンスチレン |  | EWF |  |  | Z030 50kN |  | 100 |  | DENT |  |  | 2 | 165 |  |  | 無 | 23 | 10 | [25 empty] | 射出成形 | 20 | 25.1 | 60 | 260
6569 | ABS | アクリロニトリルブタジエンスチレン |  | EWF |  |  | Z030 50kN |  | 100 |  | DENT |  |  | 2 | 165 |  |  | 無 | 23 | 10 | [25 empty] | 射出成形 | 20 | 25.1 | 60 | 260
6570 | ABS | アクリロニトリルブタジエンスチレン |  | EWF |  |  | Z030 50kN |  | 100 |  | DENT |  |  | 2 | 165 |  |  | 無 | 23 | 10 | [25 empty] | 射出成形 | 20 | 25.1 | 60 | 260
6571 | ABS | アクリロニトリルブタジエンスチレン |  | EWF |  |  | Z030 50kN |  | 100 |  | DENT |  |  | 2 | 165 |  |  | 無 | 23 | 10 | [25 empty] | 射出成形 | 20 | 25.1 | 60 | 260
6572 | ABS | アクリロニトリルブタジエンスチレン |  | EWF |  |  | Z030 50kN |  | 100 |  | DENT |  |  | 2 | 165 |  |  | 無 | 23 | 10 | [25 empty] | 射出成形 | 20 | 25.1 | 60 | 260
6573 | ABS | アクリロニトリルブタジエンスチレン |  | EWF |  |  | Z030 50kN |  | 100 |  | DENT |  |  | 2 | 165 |  |  | 無 | 23 | 10 | [25 empty] | 射出成形 | 20 | 25.1 | 60 | 260
6574 | ABS | アクリロニトリルブタジエンスチレン |  | EWF |  |  | Z030 50kN |  | 100 |  | DENT |  |  | 2 | 165 |  |  | 無 | 23 | 10 | [25 empty] | 射出成形 | 20 | 25.1 | 60 | 260
6575 | ABS | アクリロニトリルブタジエンスチレン |  | EWF |  |  | Z030 50kN |  | 100 |  | DENT |  |  | 2 | 165 |  |  | 無 | 23 | 10 | [25 empty] | 射出成形 | 20 | 25.1 | 60 | 260
6576 | ABS | アクリロニトリルブタジエンスチレン |  | EWF |  |  | Z030 50kN |  | 100 |  | DENT |  |  | 2 | 165 |  |  | 無 | 23 | 10 | [25 empty] | 射出成形 | 20 | 25.1 | 60 | 260
6577 | ABS | アクリロニトリルブタジエンスチレン |  | EWF |  |  | Z030 50kN |  | 100 |  | DENT |  |  | 2 | 165 |  |  | 無 | 23 | 10 | [25 empty] | 射出成形 | 20 | 25.1 | 60 | 260
6578 | ABS | アクリロニトリルブタジエンスチレン |  | EWF |  |  | Z030 50kN |  | 100 |  | DENT |  |  | 2 | 165 |  |  | 無 | 23 | 10 | [25 empty] | 射出成形 | 20 | 25.1 | 60 | 260
6579 | ABS | アクリロニトリルブタジエンスチレン |  | EWF |  |  | Z030 50kN |  | 100 |  | DENT |  |  | 2 | 165 |  |  | 無 | 23 | 10 | [25 empty] | 射出成形 | 20 | 25.1 | 60 | 260
6580 | ABS | アクリロニトリルブタジエンスチレン |  | EWF |  |  | Z030 50kN |  | 100 |  | DENT |  |  | 2 | 165 |  |  | 無 | 23 | 10 | [25 empty] | 射出成形 | 20 | 25.1 | 60 | 260
6581 | ABS | アクリロニトリルブタジエンスチレン |  | EWF |  |  | Z030 50kN |  | 100 |  | DENT |  |  | 2 | 165 |  |  | 無 | 23 | 10 | [25 empty] | 射出成形 | 20 | 25.1 | 60 | 260
6582 | ABS | アクリロニトリルブタジエンスチレン |  | EWF |  |  | Z030 50kN |  | 100 |  | DENT |  |  | 2 | 165 |  |  | 無 | 23 | 10 | [25 empty] | 射出成形 | 20 | 25.1 | 60 | 260
6583 | ABS | アクリロニトリルブタジエンスチレン |  | EWF |  |  | Z030 50kN |  | 100 |  | DENT |  |  | 2 | 165 |  |  | 無 | 23 | 10 | [25 empty] | 射出成形 | 20 | 25.1 | 60 | 260
6584 | ABS | アクリロニトリルブタジエンスチレン |  | EWF |  |  | Z030 50kN |  | 100 |  | DENT |  |  | 2 | 165 |  |  | 無 | 23 | 10 | [25 empty] | 射出成形 | 20 | 25.1 | 60 | 260
6585 | ABS | アクリロニトリルブタジエンスチレン |  | EWF |  |  | Z030 50kN |  | 100 |  | DENT |  |  | 2 | 165 |  |  | 無 | 23 | 10 | [25 empty] | 射出成形 | 20 | 25.1 | 60 | 260
6586 | ABS | アクリロニトリルブタジエンスチレン |  | EWF |  |  | Z030 50kN |  | 100 |  | DENT |  |  | 2 | 165 |  |  | 無 | 23 | 10 | [25 empty] | 射出成形 | 20 | 25.1 | 60 | 260
6587 | ABS | アクリロニトリルブタジエンスチレン |  | EWF |  |  | Z030 50kN |  | 100 |  | DENT |  |  | 2 | 165 |  |  | 無 | 23 | 10 | [25 empty] | 射出成形 | 20 | 25.1 | 60 | 260
6588 | ABS | アクリロニトリルブタジエンスチレン |  | EWF |  |  | Z030 50kN |  | 100 |  | DENT |  |  | 2 | 165 |  |  | 無 | 23 | 10 | [25 empty] | 射出成形 | 20 | 25.1 | 60 | 260
6589 | ABS | アクリロニトリルブタジエンスチレン |  | EWF |  |  | Z030 50kN |  | 100 |  | DENT |  |  | 2 | 165 |  |  | 無 | 23 | 10 | [25 empty] | 射出成形 | 20 | 25.1 | 60 | 260
6590 | ABS | アクリロニトリルブタジエンスチレン |  | EWF |  |  | Z030 50kN |  | 100 |  | DENT |  |  | 2 | 165 |  |  | 無 | 23 | 10 | [25 empty] | 射出成形 | 20 | 25.1 | 60 | 260
6591 | ABS | アクリロニトリルブタジエンスチレン |  | EWF |  |  | Z030 50kN |  | 100 |  | DENT |  |  | 2 | 165 |  |  | 無 | 23 | 20 | [25 empty] | 射出成形 | 20 | 25.1 | 60 | 260
6592 | ABS | アクリロニトリルブタジエンスチレン |  | EWF |  |  | Z030 50kN |  | 100 |  | DENT |  |  | 2 | 165 |  |  | 無 | 23 | 20 | [25 empty] | 射出成形 | 20 | 25.1 | 60 | 260
6593 | ABS | アクリロニトリルブタジエンスチレン |  | EWF |  |  | Z030 50kN |  | 100 |  | DENT |  |  | 2 | 165 |  |  | 無 | 23 | 20 | [25 empty] | 射出成形 | 20 | 25.1 | 60 | 260
6594 | ABS | アクリロニトリルブタジエンスチレン |  | EWF |  |  | Z030 50kN |  | 100 |  | DENT |  |  | 2 | 165 |  |  | 無 | 23 | 20 | [25 empty] | 射出成形 | 20 | 25.1 | 60 | 260
6595 | ABS | アクリロニトリルブタジエンスチレン |  | EWF |  |  | Z030 50kN |  | 100 |  | DENT |  |  | 2 | 165 |  |  | 無 | 23 | 20 | [25 empty] | 射出成形 | 20 | 25.1 | 60 | 260
6596 | ABS | アクリロニトリルブタジエンスチレン |  | EWF |  |  | Z030 50kN |  | 100 |  | DENT |  |  | 2 | 165 |  |  | 無 | 23 | 20 | [25 empty] | 射出成形 | 20 | 25.1 | 60 | 260
6597 | ABS | アクリロニトリルブタジエンスチレン |  | EWF |  |  | Z030 50kN |  | 100 |  | DENT |  |  | 2 | 165 |  |  | 無 | 23 | 20 | [25 empty] | 射出成形 | 20 | 25.1 | 60 | 260
6598 | ABS | アクリロニトリルブタジエンスチレン |  | EWF |  |  | Z030 50kN |  | 100 |  | DENT |  |  | 2 | 165 |  |  | 無 | 23 | 20 | [25 empty] | 射出成形 | 20 | 25.1 | 60 | 260
6599 | ABS | アクリロニトリルブタジエンスチレン |  | EWF |  |  | Z030 50kN |  | 100 |  | DENT |  |  | 2 | 165 |  |  | 無 | 23 | 20 | [25 empty] | 射出成形 | 20 | 25.1 | 60 | 260
6600 | ABS | アクリロニトリルブタジエンスチレン |  | EWF |  |  | Z030 50kN |  | 100 |  | DENT |  |  | 2 | 165 |  |  | 無 | 23 | 20 | [25 empty] | 射出成形 | 20 | 25.1 | 60 | 260
6601 | ABS | アクリロニトリルブタジエンスチレン |  | EWF |  |  | Z030 50kN |  | 100 |  | DENT |  |  | 2 | 165 |  |  | 無 | 23 | 20 | [25 empty] | 射出成形 | 20 | 25.1 | 60 | 260
6602 | ABS | アクリロニトリルブタジエンスチレン |  | EWF |  |  | Z030 50kN |  | 100 |  | DENT |  |  | 2 | 165 |  |  | 無 | 23 | 20 | [25 empty] | 射出成形 | 20 | 25.1 | 60 | 260
6603 | ABS | アクリロニトリルブタジエンスチレン |  | EWF |  |  | Z030 50kN |  | 100 |  | DENT |  |  | 2 | 165 |  |  | 無 | 23 | 20 | [25 empty] | 射出成形 | 20 | 25.1 | 60 | 260
6604 | ABS | アクリロニトリルブタジエンスチレン |  | EWF |  |  | Z030 50kN |  | 100 |  | DENT |  |  | 2 | 165 |  |  | 無 | 23 | 20 | [25 empty] | 射出成形 | 20 | 25.1 | 60 | 260
6605 | ABS | アクリロニトリルブタジエンスチレン |  | EWF |  |  | Z030 50kN |  | 100 |  | DENT |  |  | 2 | 165 |  |  | 無 | 23 | 20 | [25 empty] | 射出成形 | 20 | 25.1 | 60 | 260
6606 | ABS | アクリロニトリルブタジエンスチレン |  | EWF |  |  | Z030 50kN |  | 100 |  | DENT |  |  | 2 | 165 |  |  | 無 | 23 | 20 | [25 empty] | 射出成形 | 20 | 25.1 | 60 | 260
6607 | ABS | アクリロニトリルブタジエンスチレン |  | EWF |  |  | Z030 50kN |  | 100 |  | DENT |  |  | 2 | 165 |  |  | 無 | 23 | 20 | [25 empty] | 射出成形 | 20 | 25.1 | 60 | 260
6608 | ABS | アクリロニトリルブタジエンスチレン |  | EWF |  |  | Z030 50kN |  | 100 |  | DENT |  |  | 2 | 165 |  |  | 無 | 23 | 20 | [25 empty] | 射出成形 | 20 | 25.1 | 60 | 260
6609 | ABS | アクリロニトリルブタジエンスチレン |  | EWF |  |  | Z030 50kN |  | 100 |  | DENT |  |  | 2 | 165 |  |  | 無 | 23 | 20 | [25 empty] | 射出成形 | 20 | 25.1 | 60 | 260
6610 | ABS | アクリロニトリルブタジエンスチレン |  | EWF |  |  | Z030 50kN |  | 100 |  | DENT |  |  | 2 | 165 |  |  | 無 | 23 | 20 | [25 empty] | 射出成形 | 20 | 25.1 | 60 | 260
6611 | ABS | アクリロニトリルブタジエンスチレン |  | EWF |  |  | Z030 50kN |  | 100 |  | DENT |  |  | 2 | 165 |  |  | 無 | 23 | 20 | [25 empty] | 射出成形 | 20 | 25.1 | 60 | 260
6612 | ABS | アクリロニトリルブタジエンスチレン |  | EWF |  |  | Z030 50kN |  | 100 |  | DENT |  |  | 2 | 165 |  |  | 無 | 23 | 20 | [25 empty] | 射出成形 | 20 | 25.1 | 60 | 260
6613 | ABS | アクリロニトリルブタジエンスチレン |  | EWF |  |  | Z030 50kN |  | 100 |  | DENT |  |  | 2 | 165 |  |  | 無 | 23 | 20 | [25 empty] | 射出成形 | 20 | 25.1 | 60 | 260
6614 | ABS | アクリロニトリルブタジエンスチレン |  | EWF |  |  | Z030 50kN |  | 100 |  | DENT |  |  | 2 | 165 |  |  | 無 | 23 | 20 | [25 empty] | 射出成形 | 20 | 25.1 | 60 | 260
6615 | ABS | アクリロニトリルブタジエンスチレン |  | EWF |  |  | Z030 50kN |  | 100 |  | DENT |  |  | 2 | 165 |  |  | 無 | 23 | 20 | [25 empty] | 射出成形 | 20 | 25.1 | 60 | 260
6616 | ABS | アクリロニトリルブタジエンスチレン |  | EWF |  |  | Z030 50kN |  | 100 |  | DENT |  |  | 2 | 165 |  |  | 無 | 23 | 20 | [25 empty] | 射出成形 | 20 | 25.1 | 60 | 260
6617 | ABS | アクリロニトリルブタジエンスチレン |  | EWF |  |  | Z030 50kN |  | 100 |  | DENT |  |  | 2 | 165 |  |  | 無 | 23 | 20 | [25 empty] | 射出成形 | 20 | 25.1 | 60 | 260
6618 | ABS | アクリロニトリルブタジエンスチレン |  | EWF |  |  | Z030 50kN |  | 100 |  | DENT |  |  | 2 | 165 |  |  | 無 | 23 | 20 | [25 empty] | 射出成形 | 20 | 25.1 | 60 | 260
6619 | ABS | アクリロニトリルブタジエンスチレン |  | EWF |  |  | Z030 50kN |  | 100 |  | DENT |  |  | 2 | 165 |  |  | 無 | 23 | 20 | [25 empty] | 射出成形 | 20 | 25.1 | 60 | 260
6620 | ABS | アクリロニトリルブタジエンスチレン |  | EWF |  |  | Z030 50kN |  | 100 |  | DENT |  |  | 2 | 165 |  |  | 無 | 23 | 20 | [25 empty] | 射出成形 | 20 | 25.1 | 60 | 260
6621 | ABS | アクリロニトリルブタジエンスチレン |  | EWF |  |  | Z030 50kN |  | 100 |  | DENT |  |  | 2 | 165 |  |  | 無 | 23 | 50 | [25 empty] | 射出成形 | 20 | 25.1 | 60 | 260
6622 | ABS | アクリロニトリルブタジエンスチレン |  | EWF |  |  | Z030 50kN |  | 100 |  | DENT |  |  | 2 | 165 |  |  | 無 | 23 | 50 | [25 empty] | 射出成形 | 20 | 25.1 | 60 | 260
6623 | ABS | アクリロニトリルブタジエンスチレン |  | EWF |  |  | Z030 50kN |  | 100 |  | DENT |  |  | 2 | 165 |  |  | 無 | 23 | 50 | [25 empty] | 射出成形 | 20 | 25.1 | 60 | 260
6624 | ABS | アクリロニトリルブタジエンスチレン |  | EWF |  |  | Z030 50kN |  | 100 |  | DENT |  |  | 2 | 165 |  |  | 無 | 23 | 50 | [25 empty] | 射出成形 | 20 | 25.1 | 60 | 260
6625 | ABS | アクリロニトリルブタジエンスチレン |  | EWF |  |  | Z030 50kN |  | 100 |  | DENT |  |  | 2 | 165 |  |  | 無 | 23 | 50 | [25 empty] | 射出成形 | 20 | 25.1 | 60 | 260
6626 | ABS | アクリロニトリルブタジエンスチレン |  | EWF |  |  | Z030 50kN |  | 100 |  | DENT |  |  | 2 | 165 |  |  | 無 | 23 | 50 | [25 empty] | 射出成形 | 20 | 25.1 | 60 | 260
6627 | ABS | アクリロニトリルブタジエンスチレン |  | EWF |  |  | Z030 50kN |  | 100 |  | DENT |  |  | 2 | 165 |  |  | 無 | 23 | 50 | [25 empty] | 射出成形 | 20 | 25.1 | 60 | 260
6628 | ABS | アクリロニトリルブタジエンスチレン |  | EWF |  |  | Z030 50kN |  | 100 |  | DENT |  |  | 2 | 165 |  |  | 無 | 23 | 50 | [25 empty] | 射出成形 | 20 | 25.1 | 60 | 260
6629 | ABS | アクリロニトリルブタジエンスチレン |  | EWF |  |  | Z030 50kN |  | 100 |  | DENT |  |  | 2 | 165 |  |  | 無 | 23 | 50 | [25 empty] | 射出成形 | 20 | 25.1 | 60 | 260
6630 | ABS | アクリロニトリルブタジエンスチレン |  | EWF |  |  | Z030 50kN |  | 100 |  | DENT |  |  | 2 | 165 |  |  | 無 | 23 | 50 | [25 empty] | 射出成形 | 20 | 25.1 | 60 | 260
6631 | ABS | アクリロニトリルブタジエンスチレン |  | EWF |  |  | Z030 50kN |  | 100 |  | DENT |  |  | 2 | 165 |  |  | 無 | 23 | 50 | [25 empty] | 射出成形 | 20 | 25.1 | 60 | 260
6632 | ABS | アクリロニトリルブタジエンスチレン |  | EWF |  |  | Z030 50kN |  | 100 |  | DENT |  |  | 2 | 165 |  |  | 無 | 23 | 50 | [25 empty] | 射出成形 | 20 | 25.1 | 60 | 260
6633 | ABS | アクリロニトリルブタジエンスチレン |  | EWF |  |  | Z030 50kN |  | 100 |  | DENT |  |  | 2 | 165 |  |  | 無 | 23 | 50 | [25 empty] | 射出成形 | 20 | 25.1 | 60 | 260
6634 | ABS | アクリロニトリルブタジエンスチレン |  | EWF |  |  | Z030 50kN |  | 100 |  | DENT |  |  | 2 | 165 |  |  | 無 | 23 | 50 | [25 empty] | 射出成形 | 20 | 25.1 | 60 | 260
6635 | ABS | アクリロニトリルブタジエンスチレン |  | EWF |  |  | Z030 50kN |  | 100 |  | DENT |  |  | 2 | 165 |  |  | 無 | 23 | 50 | [25 empty] | 射出成形 | 20 | 25.1 | 60 | 260
6636 | ABS | アクリロニトリルブタジエンスチレン |  | EWF |  |  | Z030 50kN |  | 100 |  | DENT |  |  | 2 | 165 |  |  | 無 | 23 | 50 | [25 empty] | 射出成形 | 20 | 25.1 | 60 | 260
6637 | ABS | アクリロニトリルブタジエンスチレン |  | EWF |  |  | Z030 50kN |  | 100 |  | DENT |  |  | 2 | 165 |  |  | 無 | 23 | 50 | [25 empty] | 射出成形 | 20 | 25.1 | 60 | 260
6638 | ABS | アクリロニトリルブタジエンスチレン |  | EWF |  |  | Z030 50kN |  | 100 |  | DENT |  |  | 2 | 165 |  |  | 無 | 23 | 50 | [25 empty] | 射出成形 | 20 | 25.1 | 60 | 260
6639 | ABS | アクリロニトリルブタジエンスチレン |  | EWF |  |  | Z030 50kN |  | 100 |  | DENT |  |  | 2 | 165 |  |  | 無 | 23 | 50 | [25 empty] | 射出成形 | 20 | 25.1 | 60 | 260
6640 | ABS | アクリロニトリルブタジエンスチレン |  | EWF |  |  | Z030 50kN |  | 100 |  | DENT |  |  | 2 | 165 |  |  | 無 | 23 | 50 | [25 empty] | 射出成形 | 20 | 25.1 | 60 | 260
6641 | ABS | アクリロニトリルブタジエンスチレン |  | EWF |  |  | Z030 50kN |  | 100 |  | DENT |  |  | 2 | 165 |  |  | 無 | 23 | 50 | [25 empty] | 射出成形 | 20 | 25.1 | 60 | 260
6642 | ABS | アクリロニトリルブタジエンスチレン |  | EWF |  |  | Z030 50kN |  | 100 |  | DENT |  |  | 2 | 165 |  |  | 無 | 23 | 50 | [25 empty] | 射出成形 | 20 | 25.1 | 60 | 260
6643 | ABS | アクリロニトリルブタジエンスチレン |  | EWF |  |  | Z030 50kN |  | 100 |  | DENT |  |  | 2 | 165 |  |  | 無 | 23 | 50 | [25 empty] | 射出成形 | 20 | 25.1 | 60 | 260
6644 | ABS | アクリロニトリルブタジエンスチレン |  | EWF |  |  | Z030 50kN |  | 100 |  | DENT |  |  | 2 | 165 |  |  | 無 | 23 | 50 | [25 empty] | 射出成形 | 20 | 25.1 | 60 | 260
6645 | ABS | アクリロニトリルブタジエンスチレン |  | EWF |  |  | Z030 50kN |  | 100 |  | DENT |  |  | 2 | 165 |  |  | 無 | 23 | 50 | [25 empty] | 射出成形 | 20 | 25.1 | 60 | 260
6646 | ABS | アクリロニトリルブタジエンスチレン |  | EWF |  |  | Z030 50kN |  | 100 |  | DENT |  |  | 2 | 165 |  |  | 無 | 23 | 50 | [25 empty] | 射出成形 | 20 | 25.1 | 60 | 260
6647 | ABS | アクリロニトリルブタジエンスチレン |  | EWF |  |  | Z030 50kN |  | 100 |  | DENT |  |  | 2 | 165 |  |  | 無 | 23 | 50 | [25 empty] | 射出成形 | 20 | 25.1 | 60 | 260
6648 | ABS | アクリロニトリルブタジエンスチレン |  | EWF |  |  | Z030 50kN |  | 100 |  | DENT |  |  | 2 | 165 |  |  | 無 | 23 | 50 | [25 empty] | 射出成形 | 20 | 25.1 | 60 | 260
6649 | ABS | アクリロニトリルブタジエンスチレン |  | EWF |  |  | Z030 50kN |  | 100 |  | DENT |  |  | 2 | 165 |  |  | 無 | 23 | 50 | [25 empty] | 射出成形 | 20 | 25.1 | 60 | 260
6650 | ABS | アクリロニトリルブタジエンスチレン |  | EWF |  |  | Z030 50kN |  | 100 |  | DENT |  |  | 2 | 165 |  |  | 無 | 23 | 50 | [25 empty] | 射出成形 | 20 | 25.1 | 60 | 260
6651 | ABS | アクリロニトリルブタジエンスチレン |  | EWF |  |  | Z030 50kN |  | 100 |  | DENT |  |  | 3 | 165 |  |  | 無 | 23 | 10 | [25 empty] | 射出成形 | 20 | 25.1 | 60 | 260
6652 | ABS | アクリロニトリルブタジエンスチレン |  | EWF |  |  | Z030 50kN |  | 100 |  | DENT |  |  | 3 | 165 |  |  | 無 | 23 | 10 | [25 empty] | 射出成形 | 20 | 25.1 | 60 | 260
6653 | ABS | アクリロニトリルブタジエンスチレン |  | EWF |  |  | Z030 50kN |  | 100 |  | DENT |  |  | 3 | 165 |  |  | 無 | 23 | 10 | [25 empty] | 射出成形 | 20 | 25.1 | 60 | 260
6654 | ABS | アクリロニトリルブタジエンスチレン |  | EWF |  |  | Z030 50kN |  | 100 |  | DENT |  |  | 3 | 165 |  |  | 無 | 23 | 10 | [25 empty] | 射出成形 | 20 | 25.1 | 60 | 260
6655 | ABS | アクリロニトリルブタジエンスチレン |  | EWF |  |  | Z030 50kN |  | 100 |  | DENT |  |  | 3 | 165 |  |  | 無 | 23 | 10 | [25 empty] | 射出成形 | 20 | 25.1 | 60 | 260
6656 | ABS | アクリロニトリルブタジエンスチレン |  | EWF |  |  | Z030 50kN |  | 100 |  | DENT |  |  | 3 | 165 |  |  | 無 | 23 | 10 | [25 empty] | 射出成形 | 20 | 25.1 | 60 | 260
6657 | ABS | アクリロニトリルブタジエンスチレン |  | EWF |  |  | Z030 50kN |  | 100 |  | DENT |  |  | 3 | 165 |  |  | 無 | 23 | 10 | [25 empty] | 射出成形 | 20 | 25.1 | 60 | 260
6658 | ABS | アクリロニトリルブタジエンスチレン |  | EWF |  |  | Z030 50kN |  | 100 |  | DENT |  |  | 3 | 165 |  |  | 無 | 23 | 10 | [25 empty] | 射出成形 | 20 | 25.1 | 60 | 260
6659 | ABS | アクリロニトリルブタジエンスチレン |  | EWF |  |  | Z030 50kN |  | 100 |  | DENT |  |  | 3 | 165 |  |  | 無 | 23 | 10 | [25 empty] | 射出成形 | 20 | 25.1 | 60 | 260
6660 | ABS | アクリロニトリルブタジエンスチレン |  | EWF |  |  | Z030 50kN |  | 100 |  | DENT |  |  | 3 | 165 |  |  | 無 | 23 | 10 | [25 empty] | 射出成形 | 20 | 25.1 | 60 | 260
6661 | ABS | アクリロニトリルブタジエンスチレン |  | EWF |  |  | Z030 50kN |  | 100 |  | DENT |  |  | 3 | 165 |  |  | 無 | 23 | 10 | [25 empty] | 射出成形 | 20 | 25.1 | 60 | 260
6662 | ABS | アクリロニトリルブタジエンスチレン |  | EWF |  |  | Z030 50kN |  | 100 |  | DENT |  |  | 3 | 165 |  |  | 無 | 23 | 10 | [25 empty] | 射出成形 | 20 | 25.1 | 60 | 260
6663 | ABS | アクリロニトリルブタジエンスチレン |  | EWF |  |  | Z030 50kN |  | 100 |  | DENT |  |  | 3 | 165 |  |  | 無 | 23 | 10 | [25 empty] | 射出成形 | 20 | 25.1 | 60 | 260
6664 | ABS | アクリロニトリルブタジエンスチレン |  | EWF |  |  | Z030 50kN |  | 100 |  | DENT |  |  | 3 | 165 |  |  | 無 | 23 | 10 | [25 empty] | 射出成形 | 20 | 25.1 | 60 | 260
6665 | ABS | アクリロニトリルブタジエンスチレン |  | EWF |  |  | Z030 50kN |  | 100 |  | DENT |  |  | 3 | 165 |  |  | 無 | 23 | 10 | [25 empty] | 射出成形 | 20 | 25.1 | 60 | 260
6666 | ABS | アクリロニトリルブタジエンスチレン |  | EWF |  |  | Z030 50kN |  | 100 |  | DENT |  |  | 3 | 165 |  |  | 無 | 23 | 10 | [25 empty] | 射出成形 | 20 | 25.1 | 60 | 260
6667 | ABS | アクリロニトリルブタジエンスチレン |  | EWF |  |  | Z030 50kN |  | 100 |  | DENT |  |  | 3 | 165 |  |  | 無 | 23 | 10 | [25 empty] | 射出成形 | 20 | 25.1 | 60 | 260
6668 | ABS | アクリロニトリルブタジエンスチレン |  | EWF |  |  | Z030 50kN |  | 100 |  | DENT |  |  | 3 | 165 |  |  | 無 | 23 | 10 | [25 empty] | 射出成形 | 20 | 25.1 | 60 | 260
6669 | ABS | アクリロニトリルブタジエンスチレン |  | EWF |  |  | Z030 50kN |  | 100 |  | DENT |  |  | 3 | 165 |  |  | 無 | 23 | 10 | [25 empty] | 射出成形 | 20 | 25.1 | 60 | 260
6670 | ABS | アクリロニトリルブタジエンスチレン |  | EWF |  |  | Z030 50kN |  | 100 |  | DENT |  |  | 3 | 165 |  |  | 無 | 23 | 10 | [25 empty] | 射出成形 | 20 | 25.1 | 60 | 260
6671 | ABS | アクリロニトリルブタジエンスチレン |  | EWF |  |  | Z030 50kN |  | 100 |  | DENT |  |  | 3 | 165 |  |  | 無 | 23 | 10 | [25 empty] | 射出成形 | 20 | 25.1 | 60 | 260
6672 | ABS | アクリロニトリルブタジエンスチレン |  | EWF |  |  | Z030 50kN |  | 100 |  | DENT |  |  | 3 | 165 |  |  | 無 | 23 | 10 | [25 empty] | 射出成形 | 20 | 25.1 | 60 | 260
6673 | ABS | アクリロニトリルブタジエンスチレン |  | EWF |  |  | Z030 50kN |  | 100 |  | DENT |  |  | 3 | 165 |  |  | 無 | 23 | 10 | [25 empty] | 射出成形 | 20 | 25.1 | 60 | 260
6674 | ABS | アクリロニトリルブタジエンスチレン |  | EWF |  |  | Z030 50kN |  | 100 |  | DENT |  |  | 3 | 165 |  |  | 無 | 23 | 10 | [25 empty] | 射出成形 | 20 | 25.1 | 60 | 260
6675 | ABS | アクリロニトリルブタジエンスチレン |  | EWF |  |  | Z030 50kN |  | 100 |  | DENT |  |  | 3 | 165 |  |  | 無 | 23 | 10 | [25 empty] | 射出成形 | 20 | 25.1 | 60 | 260
6676 | ABS | アクリロニトリルブタジエンスチレン |  | EWF |  |  | Z030 50kN |  | 100 |  | DENT |  |  | 3 | 165 |  |  | 無 | 23 | 10 | [25 empty] | 射出成形 | 20 | 25.1 | 60 | 260
6677 | ABS | アクリロニトリルブタジエンスチレン |  | EWF |  |  | Z030 50kN |  | 100 |  | DENT |  |  | 3 | 165 |  |  | 無 | 23 | 10 | [25 empty] | 射出成形 | 20 | 25.1 | 60 | 260
6678 | ABS | アクリロニトリルブタジエンスチレン |  | EWF |  |  | Z030 50kN |  | 100 |  | DENT |  |  | 3 | 165 |  |  | 無 | 23 | 10 | [25 empty] | 射出成形 | 20 | 25.1 | 60 | 260
6679 | ABS | アクリロニトリルブタジエンスチレン |  | EWF |  |  | Z030 50kN |  | 100 |  | DENT |  |  | 3 | 165 |  |  | 無 | 23 | 10 | [25 empty] | 射出成形 | 20 | 25.1 | 60 | 260
6680 | ABS | アクリロニトリルブタジエンスチレン |  | EWF |  |  | Z030 50kN |  | 100 |  | DENT |  |  | 3 | 165 |  |  | 無 | 23 | 10 | [25 empty] | 射出成形 | 20 | 25.1 | 60 | 260
6681 | ABS | アクリロニトリルブタジエンスチレン |  | EWF |  |  | Z030 50kN |  | 100 |  | DENT |  |  | 3 | 165 |  |  | 無 | 23 | 20 | [25 empty] | 射出成形 | 20 | 25.1 | 60 | 260
6682 | ABS | アクリロニトリルブタジエンスチレン |  | EWF |  |  | Z030 50kN |  | 100 |  | DENT |  |  | 3 | 165 |  |  | 無 | 23 | 20 | [25 empty] | 射出成形 | 20 | 25.1 | 60 | 260
6683 | ABS | アクリロニトリルブタジエンスチレン |  | EWF |  |  | Z030 50kN |  | 100 |  | DENT |  |  | 3 | 165 |  |  | 無 | 23 | 20 | [25 empty] | 射出成形 | 20 | 25.1 | 60 | 260
6684 | ABS | アクリロニトリルブタジエンスチレン |  | EWF |  |  | Z030 50kN |  | 100 |  | DENT |  |  | 3 | 165 |  |  | 無 | 23 | 20 | [25 empty] | 射出成形 | 20 | 25.1 | 60 | 260
6685 | ABS | アクリロニトリルブタジエンスチレン |  | EWF |  |  | Z030 50kN |  | 100 |  | DENT |  |  | 3 | 165 |  |  | 無 | 23 | 20 | [25 empty] | 射出成形 | 20 | 25.1 | 60 | 260
6686 | ABS | アクリロニトリルブタジエンスチレン |  | EWF |  |  | Z030 50kN |  | 100 |  | DENT |  |  | 3 | 165 |  |  | 無 | 23 | 20 | [25 empty] | 射出成形 | 20 | 25.1 | 60 | 260
6687 | ABS | アクリロニトリルブタジエンスチレン |  | EWF |  |  | Z030 50kN |  | 100 |  | DENT |  |  | 3 | 165 |  |  | 無 | 23 | 20 | [25 empty] | 射出成形 | 20 | 25.1 | 60 | 260
6688 | ABS | アクリロニトリルブタジエンスチレン |  | EWF |  |  | Z030 50kN |  | 100 |  | DENT |  |  | 3 | 165 |  |  | 無 | 23 | 20 | [25 empty] | 射出成形 | 20 | 25.1 | 60 | 260
6689 | ABS | アクリロニトリルブタジエンスチレン |  | EWF |  |  | Z030 50kN |  | 100 |  | DENT |  |  | 3 | 165 |  |  | 無 | 23 | 20 | [25 empty] | 射出成形 | 20 | 25.1 | 60 | 260
6690 | ABS | アクリロニトリルブタジエンスチレン |  | EWF |  |  | Z030 50kN |  | 100 |  | DENT |  |  | 3 | 165 |  |  | 無 | 23 | 20 | [25 empty] | 射出成形 | 20 | 25.1 | 60 | 260
6691 | ABS | アクリロニトリルブタジエンスチレン |  | EWF |  |  | Z030 50kN |  | 100 |  | DENT |  |  | 3 | 165 |  |  | 無 | 23 | 20 | [25 empty] | 射出成形 | 20 | 25.1 | 60 | 260
6692 | ABS | アクリロニトリルブタジエンスチレン |  | EWF |  |  | Z030 50kN |  | 100 |  | DENT |  |  | 3 | 165 |  |  | 無 | 23 | 20 | [25 empty] | 射出成形 | 20 | 25.1 | 60 | 260
6693 | ABS | アクリロニトリルブタジエンスチレン |  | EWF |  |  | Z030 50kN |  | 100 |  | DENT |  |  | 3 | 165 |  |  | 無 | 23 | 20 | [25 empty] | 射出成形 | 20 | 25.1 | 60 | 260
6694 | ABS | アクリロニトリルブタジエンスチレン |  | EWF |  |  | Z030 50kN |  | 100 |  | DENT |  |  | 3 | 165 |  |  | 無 | 23 | 20 | [25 empty] | 射出成形 | 20 | 25.1 | 60 | 260
6695 | ABS | アクリロニトリルブタジエンスチレン |  | EWF |  |  | Z030 50kN |  | 100 |  | DENT |  |  | 3 | 165 |  |  | 無 | 23 | 20 | [25 empty] | 射出成形 | 20 | 25.1 | 60 | 260
6696 | ABS | アクリロニトリルブタジエンスチレン |  | EWF |  |  | Z030 50kN |  | 100 |  | DENT |  |  | 3 | 165 |  |  | 無 | 23 | 20 | [25 empty] | 射出成形 | 20 | 25.1 | 60 | 260
6697 | ABS | アクリロニトリルブタジエンスチレン |  | EWF |  |  | Z030 50kN |  | 100 |  | DENT |  |  | 3 | 165 |  |  | 無 | 23 | 20 | [25 empty] | 射出成形 | 20 | 25.1 | 60 | 260
6698 | ABS | アクリロニトリルブタジエンスチレン |  | EWF |  |  | Z030 50kN |  | 100 |  | DENT |  |  | 3 | 165 |  |  | 無 | 23 | 20 | [25 empty] | 射出成形 | 20 | 25.1 | 60 | 260
6699 | ABS | アクリロニトリルブタジエンスチレン |  | EWF |  |  | Z030 50kN |  | 100 |  | DENT |  |  | 3 | 165 |  |  | 無 | 23 | 20 | [25 empty] | 射出成形 | 20 | 25.1 | 60 | 260
6700 | ABS | アクリロニトリルブタジエンスチレン |  | EWF |  |  | Z030 50kN |  | 100 |  | DENT |  |  | 3 | 165 |  |  | 無 | 23 | 20 | [25 empty] | 射出成形 | 20 | 25.1 | 60 | 260
6701 | ABS | アクリロニトリルブタジエンスチレン |  | EWF |  |  | Z030 50kN |  | 100 |  | DENT |  |  | 3 | 165 |  |  | 無 | 23 | 20 | [25 empty] | 射出成形 | 20 | 25.1 | 60 | 260
6702 | ABS | アクリロニトリルブタジエンスチレン |  | EWF |  |  | Z030 50kN |  | 100 |  | DENT |  |  | 3 | 165 |  |  | 無 | 23 | 20 | [25 empty] | 射出成形 | 20 | 25.1 | 60 | 260
6703 | ABS | アクリロニトリルブタジエンスチレン |  | EWF |  |  | Z030 50kN |  | 100 |  | DENT |  |  | 3 | 165 |  |  | 無 | 23 | 20 | [25 empty] | 射出成形 | 20 | 25.1 | 60 | 260
6704 | ABS | アクリロニトリルブタジエンスチレン |  | EWF |  |  | Z030 50kN |  | 100 |  | DENT |  |  | 3 | 165 |  |  | 無 | 23 | 20 | [25 empty] | 射出成形 | 20 | 25.1 | 60 | 260
6705 | ABS | アクリロニトリルブタジエンスチレン |  | EWF |  |  | Z030 50kN |  | 100 |  | DENT |  |  | 3 | 165 |  |  | 無 | 23 | 20 | [25 empty] | 射出成形 | 20 | 25.1 | 60 | 260
6706 | ABS | アクリロニトリルブタジエンスチレン |  | EWF |  |  | Z030 50kN |  | 100 |  | DENT |  |  | 3 | 165 |  |  | 無 | 23 | 20 | [25 empty] | 射出成形 | 20 | 25.1 | 60 | 260
6707 | ABS | アクリロニトリルブタジエンスチレン |  | EWF |  |  | Z030 50kN |  | 100 |  | DENT |  |  | 3 | 165 |  |  | 無 | 23 | 20 | [25 empty] | 射出成形 | 20 | 25.1 | 60 | 260
6708 | ABS | アクリロニトリルブタジエンスチレン |  | EWF |  |  | Z030 50kN |  | 100 |  | DENT |  |  | 3 | 165 |  |  | 無 | 23 | 20 | [25 empty] | 射出成形 | 20 | 25.1 | 60 | 260
6709 | ABS | アクリロニトリルブタジエンスチレン |  | EWF |  |  | Z030 50kN |  | 100 |  | DENT |  |  | 3 | 165 |  |  | 無 | 23 | 20 | [25 empty] | 射出成形 | 20 | 25.1 | 60 | 260
6710 | ABS | アクリロニトリルブタジエンスチレン |  | EWF |  |  | Z030 50kN |  | 100 |  | DENT |  |  | 3 | 165 |  |  | 無 | 23 | 20 | [25 empty] | 射出成形 | 20 | 25.1 | 60 | 260
6711 | ABS | アクリロニトリルブタジエンスチレン |  | EWF |  |  | Z030 50kN |  | 100 |  | DENT |  |  | 3 | 165 |  |  | 無 | 23 | 50 | [25 empty] | 射出成形 | 20 | 25.1 | 60 | 260
6712 | ABS | アクリロニトリルブタジエンスチレン |  | EWF |  |  | Z030 50kN |  | 100 |  | DENT |  |  | 3 | 165 |  |  | 無 | 23 | 50 | [25 empty] | 射出成形 | 20 | 25.1 | 60 | 260
6713 | ABS | アクリロニトリルブタジエンスチレン |  | EWF |  |  | Z030 50kN |  | 100 |  | DENT |  |  | 3 | 165 |  |  | 無 | 23 | 50 | [25 empty] | 射出成形 | 20 | 25.1 | 60 | 260
6714 | ABS | アクリロニトリルブタジエンスチレン |  | EWF |  |  | Z030 50kN |  | 100 |  | DENT |  |  | 3 | 165 |  |  | 無 | 23 | 50 | [25 empty] | 射出成形 | 20 | 25.1 | 60 | 260
6715 | ABS | アクリロニトリルブタジエンスチレン |  | EWF |  |  | Z030 50kN |  | 100 |  | DENT |  |  | 3 | 165 |  |  | 無 | 23 | 50 | [25 empty] | 射出成形 | 20 | 25.1 | 60 | 260
6716 | ABS | アクリロニトリルブタジエンスチレン |  | EWF |  |  | Z030 50kN |  | 100 |  | DENT |  |  | 3 | 165 |  |  | 無 | 23 | 50 | [25 empty] | 射出成形 | 20 | 25.1 | 60 | 260
6717 | ABS | アクリロニトリルブタジエンスチレン |  | EWF |  |  | Z030 50kN |  | 100 |  | DENT |  |  | 3 | 165 |  |  | 無 | 23 | 50 | [25 empty] | 射出成形 | 20 | 25.1 | 60 | 260
6718 | ABS | アクリロニトリルブタジエンスチレン |  | EWF |  |  | Z030 50kN |  | 100 |  | DENT |  |  | 3 | 165 |  |  | 無 | 23 | 50 | [25 empty] | 射出成形 | 20 | 25.1 | 60 | 260
6719 | ABS | アクリロニトリルブタジエンスチレン |  | EWF |  |  | Z030 50kN |  | 100 |  | DENT |  |  | 3 | 165 |  |  | 無 | 23 | 50 | [25 empty] | 射出成形 | 20 | 25.1 | 60 | 260
6720 | ABS | アクリロニトリルブタジエンスチレン |  | EWF |  |  | Z030 50kN |  | 100 |  | DENT |  |  | 3 | 165 |  |  | 無 | 23 | 50 | [25 empty] | 射出成形 | 20 | 25.1 | 60 | 260
6721 | ABS | アクリロニトリルブタジエンスチレン |  | EWF |  |  | Z030 50kN |  | 100 |  | DENT |  |  | 3 | 165 |  |  | 無 | 23 | 50 | [25 empty] | 射出成形 | 20 | 25.1 | 60 | 260
6722 | ABS | アクリロニトリルブタジエンスチレン |  | EWF |  |  | Z030 50kN |  | 100 |  | DENT |  |  | 3 | 165 |  |  | 無 | 23 | 50 | [25 empty] | 射出成形 | 20 | 25.1 | 60 | 260
6723 | ABS | アクリロニトリルブタジエンスチレン |  | EWF |  |  | Z030 50kN |  | 100 |  | DENT |  |  | 3 | 165 |  |  | 無 | 23 | 50 | [25 empty] | 射出成形 | 20 | 25.1 | 60 | 260
6724 | ABS | アクリロニトリルブタジエンスチレン |  | EWF |  |  | Z030 50kN |  | 100 |  | DENT |  |  | 3 | 165 |  |  | 無 | 23 | 50 | [25 empty] | 射出成形 | 20 | 25.1 | 60 | 260
6725 | ABS | アクリロニトリルブタジエンスチレン |  | EWF |  |  | Z030 50kN |  | 100 |  | DENT |  |  | 3 | 165 |  |  | 無 | 23 | 50 | [25 empty] | 射出成形 | 20 | 25.1 | 60 | 260
6726 | ABS | アクリロニトリルブタジエンスチレン |  | EWF |  |  | Z030 50kN |  | 100 |  | DENT |  |  | 3 | 165 |  |  | 無 | 23 | 50 | [25 empty] | 射出成形 | 20 | 25.1 | 60 | 260
6727 | ABS | アクリロニトリルブタジエンスチレン |  | EWF |  |  | Z030 50kN |  | 100 |  | DENT |  |  | 3 | 165 |  |  | 無 | 23 | 50 | [25 empty] | 射出成形 | 20 | 25.1 | 60 | 260
6728 | ABS | アクリロニトリルブタジエンスチレン |  | EWF |  |  | Z030 50kN |  | 100 |  | DENT |  |  | 3 | 165 |  |  | 無 | 23 | 50 | [25 empty] | 射出成形 | 20 | 25.1 | 60 | 260
6729 | ABS | アクリロニトリルブタジエンスチレン |  | EWF |  |  | Z030 50kN |  | 100 |  | DENT |  |  | 3 | 165 |  |  | 無 | 23 | 50 | [25 empty] | 射出成形 | 20 | 25.1 | 60 | 260
6730 | ABS | アクリロニトリルブタジエンスチレン |  | EWF |  |  | Z030 50kN |  | 100 |  | DENT |  |  | 3 | 165 |  |  | 無 | 23 | 50 | [25 empty] | 射出成形 | 20 | 25.1 | 60 | 260
6731 | ABS | アクリロニトリルブタジエンスチレン |  | EWF |  |  | Z030 50kN |  | 100 |  | DENT |  |  | 3 | 165 |  |  | 無 | 23 | 50 | [25 empty] | 射出成形 | 20 | 25.1 | 60 | 260
6732 | ABS | アクリロニトリルブタジエンスチレン |  | EWF |  |  | Z030 50kN |  | 100 |  | DENT |  |  | 3 | 165 |  |  | 無 | 23 | 50 | [25 empty] | 射出成形 | 20 | 25.1 | 60 | 260
6733 | ABS | アクリロニトリルブタジエンスチレン |  | EWF |  |  | Z030 50kN |  | 100 |  | DENT |  |  | 3 | 165 |  |  | 無 | 23 | 50 | [25 empty] | 射出成形 | 20 | 25.1 | 60 | 260
6734 | ABS | アクリロニトリルブタジエンスチレン |  | EWF |  |  | Z030 50kN |  | 100 |  | DENT |  |  | 3 | 165 |  |  | 無 | 23 | 50 | [25 empty] | 射出成形 | 20 | 25.1 | 60 | 260
6735 | ABS | アクリロニトリルブタジエンスチレン |  | EWF |  |  | Z030 50kN |  | 100 |  | DENT |  |  | 3 | 165 |  |  | 無 | 23 | 50 | [25 empty] | 射出成形 | 20 | 25.1 | 60 | 260
6736 | ABS | アクリロニトリルブタジエンスチレン |  | EWF |  |  | Z030 50kN |  | 100 |  | DENT |  |  | 3 | 165 |  |  | 無 | 23 | 50 | [25 empty] | 射出成形 | 20 | 25.1 | 60 | 260
6737 | ABS | アクリロニトリルブタジエンスチレン |  | EWF |  |  | Z030 50kN |  | 100 |  | DENT |  |  | 3 | 165 |  |  | 無 | 23 | 50 | [25 empty] | 射出成形 | 20 | 25.1 | 60 | 260
6738 | ABS | アクリロニトリルブタジエンスチレン |  | EWF |  |  | Z030 50kN |  | 100 |  | DENT |  |  | 3 | 165 |  |  | 無 | 23 | 50 | [25 empty] | 射出成形 | 20 | 25.1 | 60 | 260
6739 | ABS | アクリロニトリルブタジエンスチレン |  | EWF |  |  | Z030 50kN |  | 100 |  | DENT |  |  | 3 | 165 |  |  | 無 | 23 | 50 | [25 empty] | 射出成形 | 20 | 25.1 | 60 | 260
6740 | ABS | アクリロニトリルブタジエンスチレン |  | EWF |  |  | Z030 50kN |  | 100 |  | DENT |  |  | 3 | 165 |  |  | 無 | 23 | 50 | [25 empty] | 射出成形 | 20 | 25.1 | 60 | 260
6741 | ABS | アクリロニトリルブタジエンスチレン |  | EWF |  |  |  |  | 100 |  | DENT |  |  | 1 | 165 |  |  | 無 | 23 | 10 | [25 empty] | 射出成形 | 50 | 62.8 | 60 | 260
6742 | ABS | アクリロニトリルブタジエンスチレン |  | EWF |  |  |  |  | 100 |  | DENT |  |  | 1 | 165 |  |  | 無 | 23 | 10 | [25 empty] | 射出成形 | 50 | 62.8 | 60 | 260
6743 | ABS | アクリロニトリルブタジエンスチレン |  | EWF |  |  |  |  | 100 |  | DENT |  |  | 1 | 165 |  |  | 無 | 23 | 10 | [25 empty] | 射出成形 | 50 | 62.8 | 60 | 260
6744 | ABS | アクリロニトリルブタジエンスチレン |  | EWF |  |  |  |  | 100 |  | DENT |  |  | 1 | 165 |  |  | 無 | 23 | 10 | [25 empty] | 射出成形 | 50 | 62.8 | 60 | 260
6745 | ABS | アクリロニトリルブタジエンスチレン |  | EWF |  |  |  |  | 100 |  | DENT |  |  | 1 | 165 |  |  | 無 | 23 | 10 | [25 empty] | 射出成形 | 50 | 62.8 | 60 | 260
6746 | ABS | アクリロニトリルブタジエンスチレン |  | EWF |  |  |  |  | 100 |  | DENT |  |  | 1 | 165 |  |  | 無 | 23 | 10 | [25 empty] | 射出成形 | 50 | 62.8 | 60 | 260
6747 | ABS | アクリロニトリルブタジエンスチレン |  | EWF |  |  |  |  | 100 |  | DENT |  |  | 1 | 165 |  |  | 無 | 23 | 10 | [25 empty] | 射出成形 | 50 | 62.8 | 60 | 260
6748 | ABS | アクリロニトリルブタジエンスチレン |  | EWF |  |  |  |  | 100 |  | DENT |  |  | 1 | 165 |  |  | 無 | 23 | 10 | [25 empty] | 射出成形 | 50 | 62.8 | 60 | 260
6749 | ABS | アクリロニトリルブタジエンスチレン |  | EWF |  |  |  |  | 100 |  | DENT |  |  | 1 | 165 |  |  | 無 | 23 | 10 | [25 empty] | 射出成形 | 50 | 62.8 | 60 | 260
6750 | ABS | アクリロニトリルブタジエンスチレン |  | EWF |  |  |  |  | 100 |  | DENT |  |  | 1 | 165 |  |  | 無 | 23 | 10 | [25 empty] | 射出成形 | 50 | 62.8 | 60 | 260
6751 | ABS | アクリロニトリルブタジエンスチレン |  | EWF |  |  |  |  | 100 |  | DENT |  |  | 1 | 165 |  |  | 無 | 23 | 10 | [25 empty] | 射出成形 | 50 | 62.8 | 60 | 260
6752 | ABS | アクリロニトリルブタジエンスチレン |  | EWF |  |  |  |  | 100 |  | DENT |  |  | 1 | 165 |  |  | 無 | 23 | 10 | [25 empty] | 射出成形 | 50 | 62.8 | 60 | 260
6753 | ABS | アクリロニトリルブタジエンスチレン |  | EWF |  |  |  |  | 100 |  | DENT |  |  | 1 | 165 |  |  | 無 | 23 | 10 | [25 empty] | 射出成形 | 50 | 62.8 | 60 | 260
6754 | ABS | アクリロニトリルブタジエンスチレン |  | EWF |  |  |  |  | 100 |  | DENT |  |  | 1 | 165 |  |  | 無 | 23 | 10 | [25 empty] | 射出成形 | 50 | 62.8 | 60 | 260
6755 | ABS | アクリロニトリルブタジエンスチレン |  | EWF |  |  |  |  | 100 |  | DENT |  |  | 1 | 165 |  |  | 無 | 23 | 10 | [25 empty] | 射出成形 | 50 | 62.8 | 60 | 260
6756 | ABS | アクリロニトリルブタジエンスチレン |  | EWF |  |  |  |  | 100 |  | DENT |  |  | 1 | 165 |  |  | 無 | 23 | 10 | [25 empty] | 射出成形 | 50 | 62.8 | 60 | 260
6757 | ABS | アクリロニトリルブタジエンスチレン |  | EWF |  |  |  |  | 100 |  | DENT |  |  | 1 | 165 |  |  | 無 | 23 | 10 | [25 empty] | 射出成形 | 50 | 62.8 | 60 | 260
6758 | ABS | アクリロニトリルブタジエンスチレン |  | EWF |  |  |  |  | 100 |  | DENT |  |  | 1 | 165 |  |  | 無 | 23 | 10 | [25 empty] | 射出成形 | 50 | 62.8 | 60 | 260
6759 | ABS | アクリロニトリルブタジエンスチレン |  | EWF |  |  |  |  | 100 |  | DENT |  |  | 1 | 165 |  |  | 無 | 23 | 10 | [25 empty] | 射出成形 | 50 | 62.8 | 60 | 260
6760 | ABS | アクリロニトリルブタジエンスチレン |  | EWF |  |  |  |  | 100 |  | DENT |  |  | 1 | 165 |  |  | 無 | 23 | 10 | [25 empty] | 射出成形 | 50 | 62.8 | 60 | 260
6761 | ABS | アクリロニトリルブタジエンスチレン |  | EWF |  |  |  |  | 100 |  | DENT |  |  | 1 | 165 |  |  | 無 | 23 | 10 | [25 empty] | 射出成形 | 50 | 62.8 | 60 | 260
6762 | ABS | アクリロニトリルブタジエンスチレン |  | EWF |  |  |  |  | 100 |  | DENT |  |  | 1 | 165 |  |  | 無 | 23 | 10 | [25 empty] | 射出成形 | 50 | 62.8 | 60 | 260
6763 | ABS | アクリロニトリルブタジエンスチレン |  | EWF |  |  |  |  | 100 |  | DENT |  |  | 1 | 165 |  |  | 無 | 23 | 10 | [25 empty] | 射出成形 | 50 | 62.8 | 60 | 260
6764 | ABS | アクリロニトリルブタジエンスチレン |  | EWF |  |  |  |  | 100 |  | DENT |  |  | 1 | 165 |  |  | 無 | 23 | 10 | [25 empty] | 射出成形 | 50 | 62.8 | 60 | 260
6765 | ABS | アクリロニトリルブタジエンスチレン |  | EWF |  |  |  |  | 100 |  | DENT |  |  | 1 | 165 |  |  | 無 | 23 | 10 | [25 empty] | 射出成形 | 50 | 62.8 | 60 | 260
6766 | ABS | アクリロニトリルブタジエンスチレン |  | EWF |  |  |  |  | 100 |  | DENT |  |  | 1 | 165 |  |  | 無 | 23 | 10 | [25 empty] | 射出成形 | 50 | 62.8 | 60 | 260
6767 | ABS | アクリロニトリルブタジエンスチレン |  | EWF |  |  |  |  | 100 |  | DENT |  |  | 1 | 165 |  |  | 無 | 23 | 10 | [25 empty] | 射出成形 | 50 | 62.8 | 60 | 260
6768 | ABS | アクリロニトリルブタジエンスチレン |  | EWF |  |  |  |  | 100 |  | DENT |  |  | 1 | 165 |  |  | 無 | 23 | 10 | [25 empty] | 射出成形 | 50 | 62.8 | 60 | 260
6769 | ABS | アクリロニトリルブタジエンスチレン |  | EWF |  |  |  |  | 100 |  | DENT |  |  | 1 | 165 |  |  | 無 | 23 | 10 | [25 empty] | 射出成形 | 50 | 62.8 | 60 | 260
6770 | ABS | アクリロニトリルブタジエンスチレン |  | EWF |  |  |  |  | 100 |  | DENT |  |  | 1 | 165 |  |  | 無 | 23 | 10 | [25 empty] | 射出成形 | 50 | 62.8 | 60 | 260
6771 | ABS | アクリロニトリルブタジエンスチレン |  | EWF |  |  |  |  | 100 |  | DENT |  |  | 1 | 165 |  |  | 無 | 23 | 20 | [25 empty] | 射出成形 | 50 | 62.8 | 60 | 260
6772 | ABS | アクリロニトリルブタジエンスチレン |  | EWF |  |  |  |  | 100 |  | DENT |  |  | 1 | 165 |  |  | 無 | 23 | 20 | [25 empty] | 射出成形 | 50 | 62.8 | 60 | 260
6773 | ABS | アクリロニトリルブタジエンスチレン |  | EWF |  |  |  |  | 100 |  | DENT |  |  | 1 | 165 |  |  | 無 | 23 | 20 | [25 empty] | 射出成形 | 50 | 62.8 | 60 | 260
6774 | ABS | アクリロニトリルブタジエンスチレン |  | EWF |  |  |  |  | 100 |  | DENT |  |  | 1 | 165 |  |  | 無 | 23 | 20 | [25 empty] | 射出成形 | 50 | 62.8 | 60 | 260
6775 | ABS | アクリロニトリルブタジエンスチレン |  | EWF |  |  |  |  | 100 |  | DENT |  |  | 1 | 165 |  |  | 無 | 23 | 20 | [25 empty] | 射出成形 | 50 | 62.8 | 60 | 260
6776 | ABS | アクリロニトリルブタジエンスチレン |  | EWF |  |  |  |  | 100 |  | DENT |  |  | 1 | 165 |  |  | 無 | 23 | 20 | [25 empty] | 射出成形 | 50 | 62.8 | 60 | 260
6777 | ABS | アクリロニトリルブタジエンスチレン |  | EWF |  |  |  |  | 100 |  | DENT |  |  | 1 | 165 |  |  | 無 | 23 | 20 | [25 empty] | 射出成形 | 50 | 62.8 | 60 | 260
6778 | ABS | アクリロニトリルブタジエンスチレン |  | EWF |  |  |  |  | 100 |  | DENT |  |  | 1 | 165 |  |  | 無 | 23 | 20 | [25 empty] | 射出成形 | 50 | 62.8 | 60 | 260
6779 | ABS | アクリロニトリルブタジエンスチレン |  | EWF |  |  |  |  | 100 |  | DENT |  |  | 1 | 165 |  |  | 無 | 23 | 20 | [25 empty] | 射出成形 | 50 | 62.8 | 60 | 260
6780 | ABS | アクリロニトリルブタジエンスチレン |  | EWF |  |  |  |  | 100 |  | DENT |  |  | 1 | 165 |  |  | 無 | 23 | 20 | [25 empty] | 射出成形 | 50 | 62.8 | 60 | 260
6781 | ABS | アクリロニトリルブタジエンスチレン |  | EWF |  |  |  |  | 100 |  | DENT |  |  | 1 | 165 |  |  | 無 | 23 | 20 | [25 empty] | 射出成形 | 50 | 62.8 | 60 | 260
6782 | ABS | アクリロニトリルブタジエンスチレン |  | EWF |  |  |  |  | 100 |  | DENT |  |  | 1 | 165 |  |  | 無 | 23 | 20 | [25 empty] | 射出成形 | 50 | 62.8 | 60 | 260
6783 | ABS | アクリロニトリルブタジエンスチレン |  | EWF |  |  |  |  | 100 |  | DENT |  |  | 1 | 165 |  |  | 無 | 23 | 20 | [25 empty] | 射出成形 | 50 | 62.8 | 60 | 260
6784 | ABS | アクリロニトリルブタジエンスチレン |  | EWF |  |  |  |  | 100 |  | DENT |  |  | 1 | 165 |  |  | 無 | 23 | 20 | [25 empty] | 射出成形 | 50 | 62.8 | 60 | 260
6785 | ABS | アクリロニトリルブタジエンスチレン |  | EWF |  |  |  |  | 100 |  | DENT |  |  | 1 | 165 |  |  | 無 | 23 | 20 | [25 empty] | 射出成形 | 50 | 62.8 | 60 | 260
6786 | ABS | アクリロニトリルブタジエンスチレン |  | EWF |  |  |  |  | 100 |  | DENT |  |  | 1 | 165 |  |  | 無 | 23 | 20 | [25 empty] | 射出成形 | 50 | 62.8 | 60 | 260
6787 | ABS | アクリロニトリルブタジエンスチレン |  | EWF |  |  |  |  | 100 |  | DENT |  |  | 1 | 165 |  |  | 無 | 23 | 20 | [25 empty] | 射出成形 | 50 | 62.8 | 60 | 260
6788 | ABS | アクリロニトリルブタジエンスチレン |  | EWF |  |  |  |  | 100 |  | DENT |  |  | 1 | 165 |  |  | 無 | 23 | 20 | [25 empty] | 射出成形 | 50 | 62.8 | 60 | 260
6789 | ABS | アクリロニトリルブタジエンスチレン |  | EWF |  |  |  |  | 100 |  | DENT |  |  | 1 | 165 |  |  | 無 | 23 | 20 | [25 empty] | 射出成形 | 50 | 62.8 | 60 | 260
6790 | ABS | アクリロニトリルブタジエンスチレン |  | EWF |  |  |  |  | 100 |  | DENT |  |  | 1 | 165 |  |  | 無 | 23 | 20 | [25 empty] | 射出成形 | 50 | 62.8 | 60 | 260
6791 | ABS | アクリロニトリルブタジエンスチレン |  | EWF |  |  |  |  | 100 |  | DENT |  |  | 1 | 165 |  |  | 無 | 23 | 20 | [25 empty] | 射出成形 | 50 | 62.8 | 60 | 260
6792 | ABS | アクリロニトリルブタジエンスチレン |  | EWF |  |  |  |  | 100 |  | DENT |  |  | 1 | 165 |  |  | 無 | 23 | 20 | [25 empty] | 射出成形 | 50 | 62.8 | 60 | 260
6793 | ABS | アクリロニトリルブタジエンスチレン |  | EWF |  |  |  |  | 100 |  | DENT |  |  | 1 | 165 |  |  | 無 | 23 | 20 | [25 empty] | 射出成形 | 50 | 62.8 | 60 | 260
6794 | ABS | アクリロニトリルブタジエンスチレン |  | EWF |  |  |  |  | 100 |  | DENT |  |  | 1 | 165 |  |  | 無 | 23 | 20 | [25 empty] | 射出成形 | 50 | 62.8 | 60 | 260
6795 | ABS | アクリロニトリルブタジエンスチレン |  | EWF |  |  |  |  | 100 |  | DENT |  |  | 1 | 165 |  |  | 無 | 23 | 20 | [25 empty] | 射出成形 | 50 | 62.8 | 60 | 260
6796 | ABS | アクリロニトリルブタジエンスチレン |  | EWF |  |  |  |  | 100 |  | DENT |  |  | 1 | 165 |  |  | 無 | 23 | 20 | [25 empty] | 射出成形 | 50 | 62.8 | 60 | 260
6797 | ABS | アクリロニトリルブタジエンスチレン |  | EWF |  |  |  |  | 100 |  | DENT |  |  | 1 | 165 |  |  | 無 | 23 | 20 | [25 empty] | 射出成形 | 50 | 62.8 | 60 | 260
6798 | ABS | アクリロニトリルブタジエンスチレン |  | EWF |  |  |  |  | 100 |  | DENT |  |  | 1 | 165 |  |  | 無 | 23 | 20 | [25 empty] | 射出成形 | 50 | 62.8 | 60 | 260
6799 | ABS | アクリロニトリルブタジエンスチレン |  | EWF |  |  |  |  | 100 |  | DENT |  |  | 1 | 165 |  |  | 無 | 23 | 20 | [25 empty] | 射出成形 | 50 | 62.8 | 60 | 260
6800 | ABS | アクリロニトリルブタジエンスチレン |  | EWF |  |  |  |  | 100 |  | DENT |  |  | 1 | 165 |  |  | 無 | 23 | 20 | [25 empty] | 射出成形 | 50 | 62.8 | 60 | 260
6801 | ABS | アクリロニトリルブタジエンスチレン |  | EWF |  |  |  |  | 100 |  | DENT |  |  | 1 | 165 |  |  | 無 | 23 | 50 | [25 empty] | 射出成形 | 50 | 62.8 | 60 | 260
6802 | ABS | アクリロニトリルブタジエンスチレン |  | EWF |  |  |  |  | 100 |  | DENT |  |  | 1 | 165 |  |  | 無 | 23 | 50 | [25 empty] | 射出成形 | 50 | 62.8 | 60 | 260
6803 | ABS | アクリロニトリルブタジエンスチレン |  | EWF |  |  |  |  | 100 |  | DENT |  |  | 1 | 165 |  |  | 無 | 23 | 50 | [25 empty] | 射出成形 | 50 | 62.8 | 60 | 260
6804 | ABS | アクリロニトリルブタジエンスチレン |  | EWF |  |  |  |  | 100 |  | DENT |  |  | 1 | 165 |  |  | 無 | 23 | 50 | [25 empty] | 射出成形 | 50 | 62.8 | 60 | 260
6805 | ABS | アクリロニトリルブタジエンスチレン |  | EWF |  |  |  |  | 100 |  | DENT |  |  | 1 | 165 |  |  | 無 | 23 | 50 | [25 empty] | 射出成形 | 50 | 62.8 | 60 | 260
6806 | ABS | アクリロニトリルブタジエンスチレン |  | EWF |  |  |  |  | 100 |  | DENT |  |  | 1 | 165 |  |  | 無 | 23 | 50 | [25 empty] | 射出成形 | 50 | 62.8 | 60 | 260
6807 | ABS | アクリロニトリルブタジエンスチレン |  | EWF |  |  |  |  | 100 |  | DENT |  |  | 1 | 165 |  |  | 無 | 23 | 50 | [25 empty] | 射出成形 | 50 | 62.8 | 60 | 260
6808 | ABS | アクリロニトリルブタジエンスチレン |  | EWF |  |  |  |  | 100 |  | DENT |  |  | 1 | 165 |  |  | 無 | 23 | 50 | [25 empty] | 射出成形 | 50 | 62.8 | 60 | 260
6809 | ABS | アクリロニトリルブタジエンスチレン |  | EWF |  |  |  |  | 100 |  | DENT |  |  | 1 | 165 |  |  | 無 | 23 | 50 | [25 empty] | 射出成形 | 50 | 62.8 | 60 | 260
6810 | ABS | アクリロニトリルブタジエンスチレン |  | EWF |  |  |  |  | 100 |  | DENT |  |  | 1 | 165 |  |  | 無 | 23 | 50 | [25 empty] | 射出成形 | 50 | 62.8 | 60 | 260
6811 | ABS | アクリロニトリルブタジエンスチレン |  | EWF |  |  |  |  | 100 |  | DENT |  |  | 1 | 165 |  |  | 無 | 23 | 50 | [25 empty] | 射出成形 | 50 | 62.8 | 60 | 260
6812 | ABS | アクリロニトリルブタジエンスチレン |  | EWF |  |  |  |  | 100 |  | DENT |  |  | 1 | 165 |  |  | 無 | 23 | 50 | [25 empty] | 射出成形 | 50 | 62.8 | 60 | 260
6813 | ABS | アクリロニトリルブタジエンスチレン |  | EWF |  |  |  |  | 100 |  | DENT |  |  | 1 | 165 |  |  | 無 | 23 | 50 | [25 empty] | 射出成形 | 50 | 62.8 | 60 | 260
6814 | ABS | アクリロニトリルブタジエンスチレン |  | EWF |  |  |  |  | 100 |  | DENT |  |  | 1 | 165 |  |  | 無 | 23 | 50 | [25 empty] | 射出成形 | 50 | 62.8 | 60 | 260
6815 | ABS | アクリロニトリルブタジエンスチレン |  | EWF |  |  |  |  | 100 |  | DENT |  |  | 1 | 165 |  |  | 無 | 23 | 50 | [25 empty] | 射出成形 | 50 | 62.8 | 60 | 260
6816 | ABS | アクリロニトリルブタジエンスチレン |  | EWF |  |  |  |  | 100 |  | DENT |  |  | 1 | 165 |  |  | 無 | 23 | 50 | [25 empty] | 射出成形 | 50 | 62.8 | 60 | 260
6817 | ABS | アクリロニトリルブタジエンスチレン |  | EWF |  |  |  |  | 100 |  | DENT |  |  | 1 | 165 |  |  | 無 | 23 | 50 | [25 empty] | 射出成形 | 50 | 62.8 | 60 | 260
6818 | ABS | アクリロニトリルブタジエンスチレン |  | EWF |  |  |  |  | 100 |  | DENT |  |  | 1 | 165 |  |  | 無 | 23 | 50 | [25 empty] | 射出成形 | 50 | 62.8 | 60 | 260
6819 | ABS | アクリロニトリルブタジエンスチレン |  | EWF |  |  |  |  | 100 |  | DENT |  |  | 1 | 165 |  |  | 無 | 23 | 50 | [25 empty] | 射出成形 | 50 | 62.8 | 60 | 260
6820 | ABS | アクリロニトリルブタジエンスチレン |  | EWF |  |  |  |  | 100 |  | DENT |  |  | 1 | 165 |  |  | 無 | 23 | 50 | [25 empty] | 射出成形 | 50 | 62.8 | 60 | 260
6821 | ABS | アクリロニトリルブタジエンスチレン |  | EWF |  |  |  |  | 100 |  | DENT |  |  | 1 | 165 |  |  | 無 | 23 | 50 | [25 empty] | 射出成形 | 50 | 62.8 | 60 | 260
6822 | ABS | アクリロニトリルブタジエンスチレン |  | EWF |  |  |  |  | 100 |  | DENT |  |  | 1 | 165 |  |  | 無 | 23 | 50 | [25 empty] | 射出成形 | 50 | 62.8 | 60 | 260
6823 | ABS | アクリロニトリルブタジエンスチレン |  | EWF |  |  |  |  | 100 |  | DENT |  |  | 1 | 165 |  |  | 無 | 23 | 50 | [25 empty] | 射出成形 | 50 | 62.8 | 60 | 260
6824 | ABS | アクリロニトリルブタジエンスチレン |  | EWF |  |  |  |  | 100 |  | DENT |  |  | 1 | 165 |  |  | 無 | 23 | 50 | [25 empty] | 射出成形 | 50 | 62.8 | 60 | 260
6825 | ABS | アクリロニトリルブタジエンスチレン |  | EWF |  |  |  |  | 100 |  | DENT |  |  | 1 | 165 |  |  | 無 | 23 | 50 | [25 empty] | 射出成形 | 50 | 62.8 | 60 | 260
6826 | ABS | アクリロニトリルブタジエンスチレン |  | EWF |  |  |  |  | 100 |  | DENT |  |  | 1 | 165 |  |  | 無 | 23 | 50 | [25 empty] | 射出成形 | 50 | 62.8 | 60 | 260
6827 | ABS | アクリロニトリルブタジエンスチレン |  | EWF |  |  |  |  | 100 |  | DENT |  |  | 1 | 165 |  |  | 無 | 23 | 50 | [25 empty] | 射出成形 | 50 | 62.8 | 60 | 260
6828 | ABS | アクリロニトリルブタジエンスチレン |  | EWF |  |  |  |  | 100 |  | DENT |  |  | 1 | 165 |  |  | 無 | 23 | 50 | [25 empty] | 射出成形 | 50 | 62.8 | 60 | 260
6829 | ABS | アクリロニトリルブタジエンスチレン |  | EWF |  |  |  |  | 100 |  | DENT |  |  | 1 | 165 |  |  | 無 | 23 | 50 | [25 empty] | 射出成形 | 50 | 62.8 | 60 | 260
6830 | ABS | アクリロニトリルブタジエンスチレン |  | EWF |  |  |  |  | 100 |  | DENT |  |  | 1 | 165 |  |  | 無 | 23 | 50 | [25 empty] | 射出成形 | 50 | 62.8 | 60 | 260
6831 | ABS | アクリロニトリルブタジエンスチレン |  | EWF |  |  |  |  | 100 |  | DENT |  |  | 2 | 165 |  |  | 無 | 23 | 20 | [25 empty] | 射出成形 | 20 | 25.1 | 60 | 260
6832 | ABS | アクリロニトリルブタジエンスチレン |  | EWF |  |  |  |  | 100 |  | DENT |  |  | 2 | 165 |  |  | 無 | 23 | 20 | [25 empty] | 射出成形 | 20 | 25.1 | 60 | 260
6833 | ABS | アクリロニトリルブタジエンスチレン |  | EWF |  |  |  |  | 100 |  | DENT |  |  | 2 | 165 |  |  | 無 | 23 | 20 | [25 empty] | 射出成形 | 20 | 25.1 | 60 | 260
6834 | ABS | アクリロニトリルブタジエンスチレン |  | EWF |  |  |  |  | 100 |  | DENT |  |  | 2 | 165 |  |  | 無 | 23 | 20 | [25 empty] | 射出成形 | 20 | 25.1 | 60 | 260
6835 | ABS | アクリロニトリルブタジエンスチレン |  | EWF |  |  |  |  | 100 |  | DENT |  |  | 2 | 165 |  |  | 無 | 23 | 20 | [25 empty] | 射出成形 | 20 | 25.1 | 60 | 260
6836 | ABS | アクリロニトリルブタジエンスチレン |  | EWF |  |  |  |  | 100 |  | DENT |  |  | 2 | 165 |  |  | 無 | 23 | 20 | [25 empty] | 射出成形 | 20 | 25.1 | 60 | 260
6837 | ABS | アクリロニトリルブタジエンスチレン |  | EWF |  |  |  |  | 100 |  | DENT |  |  | 2 | 165 |  |  | 無 | 23 | 20 | [25 empty] | 射出成形 | 20 | 25.1 | 60 | 260
6838 | ABS | アクリロニトリルブタジエンスチレン |  | EWF |  |  |  |  | 100 |  | DENT |  |  | 2 | 165 |  |  | 無 | 23 | 20 | [25 empty] | 射出成形 | 20 | 25.1 | 60 | 260
6839 | ABS | アクリロニトリルブタジエンスチレン |  | EWF |  |  |  |  | 100 |  | DENT |  |  | 2 | 165 |  |  | 無 | 23 | 20 | [25 empty] | 射出成形 | 20 | 25.1 | 60 | 260
6840 | ABS | アクリロニトリルブタジエンスチレン |  | EWF |  |  |  |  | 100 |  | DENT |  |  | 2 | 165 |  |  | 無 | 23 | 20 | [25 empty] | 射出成形 | 20 | 25.1 | 60 | 260
6841 | ABS | アクリロニトリルブタジエンスチレン |  | EWF |  |  |  |  | 100 |  | DENT |  |  | 2 | 165 |  |  | 無 | 23 | 20 | [25 empty] | 射出成形 | 20 | 25.1 | 60 | 260
6842 | ABS | アクリロニトリルブタジエンスチレン |  | EWF |  |  |  |  | 100 |  | DENT |  |  | 2 | 165 |  |  | 無 | 23 | 20 | [25 empty] | 射出成形 | 20 | 25.1 | 60 | 260
6843 | ABS | アクリロニトリルブタジエンスチレン |  | EWF |  |  |  |  | 100 |  | DENT |  |  | 2 | 165 |  |  | 無 | 23 | 20 | [25 empty] | 射出成形 | 20 | 25.1 | 60 | 260
6844 | ABS | アクリロニトリルブタジエンスチレン |  | EWF |  |  |  |  | 100 |  | DENT |  |  | 2 | 165 |  |  | 無 | 23 | 20 | [25 empty] | 射出成形 | 20 | 25.1 | 60 | 260
6845 | ABS | アクリロニトリルブタジエンスチレン |  | EWF |  |  |  |  | 100 |  | DENT |  |  | 2 | 165 |  |  | 無 | 23 | 20 | [25 empty] | 射出成形 | 20 | 25.1 | 60 | 260
6846 | ABS | アクリロニトリルブタジエンスチレン |  | EWF |  |  |  |  | 100 |  | DENT |  |  | 2 | 165 |  |  | 無 | 23 | 20 | [25 empty] | 射出成形 | 20 | 25.1 | 60 | 260
6847 | ABS | アクリロニトリルブタジエンスチレン |  | EWF |  |  |  |  | 100 |  | DENT |  |  | 2 | 165 |  |  | 無 | 23 | 20 | [25 empty] | 射出成形 | 20 | 25.1 | 60 | 260
6848 | ABS | アクリロニトリルブタジエンスチレン |  | EWF |  |  |  |  | 100 |  | DENT |  |  | 2 | 165 |  |  | 無 | 23 | 20 | [25 empty] | 射出成形 | 20 | 25.1 | 60 | 260
6849 | ABS | アクリロニトリルブタジエンスチレン |  | EWF |  |  |  |  | 100 |  | DENT |  |  | 2 | 165 |  |  | 無 | 23 | 20 | [25 empty] | 射出成形 | 20 | 25.1 | 60 | 260
6850 | ABS | アクリロニトリルブタジエンスチレン |  | EWF |  |  |  |  | 100 |  | DENT |  |  | 2 | 165 |  |  | 無 | 23 | 20 | [25 empty] | 射出成形 | 20 | 25.1 | 60 | 260
6851 | ABS | アクリロニトリルブタジエンスチレン |  | EWF |  |  |  |  | 100 |  | DENT |  |  | 2 | 165 |  |  | 無 | 23 | 20 | [25 empty] | 射出成形 | 20 | 25.1 | 60 | 260
6852 | ABS | アクリロニトリルブタジエンスチレン |  | EWF |  |  |  |  | 100 |  | DENT |  |  | 2 | 165 |  |  | 無 | 23 | 20 | [25 empty] | 射出成形 | 20 | 25.1 | 60 | 260
6853 | ABS | アクリロニトリルブタジエンスチレン |  | EWF |  |  |  |  | 100 |  | DENT |  |  | 2 | 165 |  |  | 無 | 23 | 20 | [25 empty] | 射出成形 | 20 | 25.1 | 60 | 260
6854 | ABS | アクリロニトリルブタジエンスチレン |  | EWF |  |  |  |  | 100 |  | DENT |  |  | 2 | 165 |  |  | 無 | 23 | 20 | [25 empty] | 射出成形 | 20 | 25.1 | 60 | 260
6855 | ABS | アクリロニトリルブタジエンスチレン |  | EWF |  |  |  |  | 100 |  | DENT |  |  | 2 | 165 |  |  | 無 | 23 | 20 | [25 empty] | 射出成形 | 20 | 25.1 | 60 | 260
6856 | ABS | アクリロニトリルブタジエンスチレン |  | EWF |  |  |  |  | 100 |  | DENT |  |  | 2 | 165 |  |  | 無 | 23 | 20 | [25 empty] | 射出成形 | 20 | 25.1 | 60 | 260
6857 | ABS | アクリロニトリルブタジエンスチレン |  | EWF |  |  |  |  | 100 |  | DENT |  |  | 2 | 165 |  |  | 無 | 23 | 20 | [25 empty] | 射出成形 | 20 | 25.1 | 60 | 260
6858 | ABS | アクリロニトリルブタジエンスチレン |  | EWF |  |  |  |  | 100 |  | DENT |  |  | 2 | 165 |  |  | 無 | 23 | 20 | [25 empty] | 射出成形 | 20 | 25.1 | 60 | 260
6859 | ABS | アクリロニトリルブタジエンスチレン |  | EWF |  |  |  |  | 100 |  | DENT |  |  | 2 | 165 |  |  | 無 | 23 | 20 | [25 empty] | 射出成形 | 20 | 25.1 | 60 | 260
6860 | ABS | アクリロニトリルブタジエンスチレン |  | EWF |  |  |  |  | 100 |  | DENT |  |  | 2 | 165 |  |  | 無 | 23 | 20 | [25 empty] | 射出成形 | 20 | 25.1 | 60 | 260
6861 | ABS | アクリロニトリルブタジエンスチレン |  | EWF |  |  |  |  | 100 |  | DENT |  |  | 3 | 165 |  |  | 無 | 23 | 20 | [25 empty] | 射出成形 | 20 | 25.1 | 60 | 260
6862 | ABS | アクリロニトリルブタジエンスチレン |  | EWF |  |  |  |  | 100 |  | DENT |  |  | 3 | 165 |  |  | 無 | 23 | 20 | [25 empty] | 射出成形 | 20 | 25.1 | 60 | 260
6863 | ABS | アクリロニトリルブタジエンスチレン |  | EWF |  |  |  |  | 100 |  | DENT |  |  | 3 | 165 |  |  | 無 | 23 | 20 | [25 empty] | 射出成形 | 20 | 25.1 | 60 | 260
6864 | ABS | アクリロニトリルブタジエンスチレン |  | EWF |  |  |  |  | 100 |  | DENT |  |  | 3 | 165 |  |  | 無 | 23 | 20 | [25 empty] | 射出成形 | 20 | 25.1 | 60 | 260
6865 | ABS | アクリロニトリルブタジエンスチレン |  | EWF |  |  |  |  | 100 |  | DENT |  |  | 3 | 165 |  |  | 無 | 23 | 20 | [25 empty] | 射出成形 | 20 | 25.1 | 60 | 260
6866 | ABS | アクリロニトリルブタジエンスチレン |  | EWF |  |  |  |  | 100 |  | DENT |  |  | 3 | 165 |  |  | 無 | 23 | 20 | [25 empty] | 射出成形 | 20 | 25.1 | 60 | 260
6867 | ABS | アクリロニトリルブタジエンスチレン |  | EWF |  |  |  |  | 100 |  | DENT |  |  | 3 | 165 |  |  | 無 | 23 | 20 | [25 empty] | 射出成形 | 20 | 25.1 | 60 | 260
6868 | ABS | アクリロニトリルブタジエンスチレン |  | EWF |  |  |  |  | 100 |  | DENT |  |  | 3 | 165 |  |  | 無 | 23 | 20 | [25 empty] | 射出成形 | 20 | 25.1 | 60 | 260
6869 | ABS | アクリロニトリルブタジエンスチレン |  | EWF |  |  |  |  | 100 |  | DENT |  |  | 3 | 165 |  |  | 無 | 23 | 20 | [25 empty] | 射出成形 | 20 | 25.1 | 60 | 260
6870 | ABS | アクリロニトリルブタジエンスチレン |  | EWF |  |  |  |  | 100 |  | DENT |  |  | 3 | 165 |  |  | 無 | 23 | 20 | [25 empty] | 射出成形 | 20 | 25.1 | 60 | 260
6871 | ABS | アクリロニトリルブタジエンスチレン |  | EWF |  |  |  |  | 100 |  | DENT |  |  | 3 | 165 |  |  | 無 | 23 | 20 | [25 empty] | 射出成形 | 20 | 25.1 | 60 | 260
6872 | ABS | アクリロニトリルブタジエンスチレン |  | EWF |  |  |  |  | 100 |  | DENT |  |  | 3 | 165 |  |  | 無 | 23 | 20 | [25 empty] | 射出成形 | 20 | 25.1 | 60 | 260
6873 | ABS | アクリロニトリルブタジエンスチレン |  | EWF |  |  |  |  | 100 |  | DENT |  |  | 3 | 165 |  |  | 無 | 23 | 20 | [25 empty] | 射出成形 | 20 | 25.1 | 60 | 260
6874 | ABS | アクリロニトリルブタジエンスチレン |  | EWF |  |  |  |  | 100 |  | DENT |  |  | 3 | 165 |  |  | 無 | 23 | 20 | [25 empty] | 射出成形 | 20 | 25.1 | 60 | 260
6875 | ABS | アクリロニトリルブタジエンスチレン |  | EWF |  |  |  |  | 100 |  | DENT |  |  | 3 | 165 |  |  | 無 | 23 | 20 | [25 empty] | 射出成形 | 20 | 25.1 | 60 | 260
6876 | ABS | アクリロニトリルブタジエンスチレン |  | EWF |  |  |  |  | 100 |  | DENT |  |  | 3 | 165 |  |  | 無 | 23 | 20 | [25 empty] | 射出成形 | 20 | 25.1 | 60 | 260
6877 | ABS | アクリロニトリルブタジエンスチレン |  | EWF |  |  |  |  | 100 |  | DENT |  |  | 3 | 165 |  |  | 無 | 23 | 20 | [25 empty] | 射出成形 | 20 | 25.1 | 60 | 260
6878 | ABS | アクリロニトリルブタジエンスチレン |  | EWF |  |  |  |  | 100 |  | DENT |  |  | 3 | 165 |  |  | 無 | 23 | 20 | [25 empty] | 射出成形 | 20 | 25.1 | 60 | 260
6879 | ABS | アクリロニトリルブタジエンスチレン |  | EWF |  |  |  |  | 100 |  | DENT |  |  | 3 | 165 |  |  | 無 | 23 | 20 | [25 empty] | 射出成形 | 20 | 25.1 | 60 | 260
6880 | ABS | アクリロニトリルブタジエンスチレン |  | EWF |  |  |  |  | 100 |  | DENT |  |  | 3 | 165 |  |  | 無 | 23 | 20 | [25 empty] | 射出成形 | 20 | 25.1 | 60 | 260
6881 | ABS | アクリロニトリルブタジエンスチレン |  | EWF |  |  |  |  | 100 |  | DENT |  |  | 3 | 165 |  |  | 無 | 23 | 20 | [25 empty] | 射出成形 | 20 | 25.1 | 60 | 260
6882 | ABS | アクリロニトリルブタジエンスチレン |  | EWF |  |  |  |  | 100 |  | DENT |  |  | 3 | 165 |  |  | 無 | 23 | 20 | [25 empty] | 射出成形 | 20 | 25.1 | 60 | 260
6883 | ABS | アクリロニトリルブタジエンスチレン |  | EWF |  |  |  |  | 100 |  | DENT |  |  | 3 | 165 |  |  | 無 | 23 | 20 | [25 empty] | 射出成形 | 20 | 25.1 | 60 | 260
6884 | ABS | アクリロニトリルブタジエンスチレン |  | EWF |  |  |  |  | 100 |  | DENT |  |  | 3 | 165 |  |  | 無 | 23 | 20 | [25 empty] | 射出成形 | 20 | 25.1 | 60 | 260
6885 | ABS | アクリロニトリルブタジエンスチレン |  | EWF |  |  |  |  | 100 |  | DENT |  |  | 3 | 165 |  |  | 無 | 23 | 20 | [25 empty] | 射出成形 | 20 | 25.1 | 60 | 260
6886 | ABS | アクリロニトリルブタジエンスチレン |  | EWF |  |  |  |  | 100 |  | DENT |  |  | 3 | 165 |  |  | 無 | 23 | 20 | [25 empty] | 射出成形 | 20 | 25.1 | 60 | 260
6887 | ABS | アクリロニトリルブタジエンスチレン |  | EWF |  |  |  |  | 100 |  | DENT |  |  | 3 | 165 |  |  | 無 | 23 | 20 | [25 empty] | 射出成形 | 20 | 25.1 | 60 | 260
6888 | ABS | アクリロニトリルブタジエンスチレン |  | EWF |  |  |  |  | 100 |  | DENT |  |  | 3 | 165 |  |  | 無 | 23 | 20 | [25 empty] | 射出成形 | 20 | 25.1 | 60 | 260
6889 | ABS | アクリロニトリルブタジエンスチレン |  | EWF |  |  |  |  | 100 |  | DENT |  |  | 3 | 165 |  |  | 無 | 23 | 20 | [25 empty] | 射出成形 | 20 | 25.1 | 60 | 260
6890 | ABS | アクリロニトリルブタジエンスチレン |  | EWF |  |  |  |  | 100 |  | DENT |  |  | 3 | 165 |  |  | 無 | 23 | 20 | [25 empty] | 射出成形 | 20 | 25.1 | 60 | 260
6891 | ABS | アクリロニトリルブタジエンスチレン |  | EWF |  |  |  |  | 100 |  | DENT |  |  | 1 | 165 |  |  | 無 | 23 | 20 | [25 empty] | 射出成形 | 50 | 62.8 | 60 | 260
6892 | ABS | アクリロニトリルブタジエンスチレン |  | EWF |  |  |  |  | 100 |  | DENT |  |  | 1 | 165 |  |  | 無 | 23 | 20 | [25 empty] | 射出成形 | 50 | 62.8 | 60 | 260
6893 | ABS | アクリロニトリルブタジエンスチレン |  | EWF |  |  |  |  | 100 |  | DENT |  |  | 1 | 165 |  |  | 無 | 23 | 20 | [25 empty] | 射出成形 | 50 | 62.8 | 60 | 260
6894 | ABS | アクリロニトリルブタジエンスチレン |  | EWF |  |  |  |  | 100 |  | DENT |  |  | 1 | 165 |  |  | 無 | 23 | 20 | [25 empty] | 射出成形 | 50 | 62.8 | 60 | 260
6895 | ABS | アクリロニトリルブタジエンスチレン |  | EWF |  |  |  |  | 100 |  | DENT |  |  | 1 | 165 |  |  | 無 | 23 | 20 | [25 empty] | 射出成形 | 50 | 62.8 | 60 | 260
6896 | ABS | アクリロニトリルブタジエンスチレン |  | EWF |  |  |  |  | 100 |  | DENT |  |  | 1 | 165 |  |  | 無 | 23 | 20 | [25 empty] | 射出成形 | 50 | 62.8 | 60 | 260
6897 | ABS | アクリロニトリルブタジエンスチレン |  | EWF |  |  |  |  | 100 |  | DENT |  |  | 1 | 165 |  |  | 無 | 23 | 20 | [25 empty] | 射出成形 | 50 | 62.8 | 60 | 260
6898 | ABS | アクリロニトリルブタジエンスチレン |  | EWF |  |  |  |  | 100 |  | DENT |  |  | 1 | 165 |  |  | 無 | 23 | 20 | [25 empty] | 射出成形 | 50 | 62.8 | 60 | 260
6899 | ABS | アクリロニトリルブタジエンスチレン |  | EWF |  |  |  |  | 100 |  | DENT |  |  | 1 | 165 |  |  | 無 | 23 | 20 | [25 empty] | 射出成形 | 50 | 62.8 | 60 | 260
6900 | ABS | アクリロニトリルブタジエンスチレン |  | EWF |  |  |  |  | 100 |  | DENT |  |  | 1 | 165 |  |  | 無 | 23 | 20 | [25 empty] | 射出成形 | 50 | 62.8 | 60 | 260
6901 | ABS | アクリロニトリルブタジエンスチレン |  | EWF |  |  |  |  | 100 |  | DENT |  |  | 1 | 165 |  |  | 無 | 23 | 20 | [25 empty] | 射出成形 | 50 | 62.8 | 60 | 260
6902 | ABS | アクリロニトリルブタジエンスチレン |  | EWF |  |  |  |  | 100 |  | DENT |  |  | 1 | 165 |  |  | 無 | 23 | 20 | [25 empty] | 射出成形 | 50 | 62.8 | 60 | 260
6903 | ABS | アクリロニトリルブタジエンスチレン |  | EWF |  |  |  |  | 100 |  | DENT |  |  | 1 | 165 |  |  | 無 | 23 | 20 | [25 empty] | 射出成形 | 50 | 62.8 | 60 | 260
6904 | ABS | アクリロニトリルブタジエンスチレン |  | EWF |  |  |  |  | 100 |  | DENT |  |  | 1 | 165 |  |  | 無 | 23 | 20 | [25 empty] | 射出成形 | 50 | 62.8 | 60 | 260
6905 | ABS | アクリロニトリルブタジエンスチレン |  | EWF |  |  |  |  | 100 |  | DENT |  |  | 1 | 165 |  |  | 無 | 23 | 20 | [25 empty] | 射出成形 | 50 | 62.8 | 60 | 260
6906 | ABS | アクリロニトリルブタジエンスチレン |  | EWF |  |  |  |  | 100 |  | DENT |  |  | 1 | 165 |  |  | 無 | 23 | 20 | [25 empty] | 射出成形 | 50 | 62.8 | 60 | 260
6907 | ABS | アクリロニトリルブタジエンスチレン |  | EWF |  |  |  |  | 100 |  | DENT |  |  | 1 | 165 |  |  | 無 | 23 | 20 | [25 empty] | 射出成形 | 50 | 62.8 | 60 | 260
6908 | ABS | アクリロニトリルブタジエンスチレン |  | EWF |  |  |  |  | 100 |  | DENT |  |  | 1 | 165 |  |  | 無 | 23 | 20 | [25 empty] | 射出成形 | 50 | 62.8 | 60 | 260
6909 | ABS | アクリロニトリルブタジエンスチレン |  | EWF |  |  |  |  | 100 |  | DENT |  |  | 1 | 165 |  |  | 無 | 23 | 20 | [25 empty] | 射出成形 | 50 | 62.8 | 60 | 260
6910 | ABS | アクリロニトリルブタジエンスチレン |  | EWF |  |  |  |  | 100 |  | DENT |  |  | 1 | 165 |  |  | 無 | 23 | 20 | [25 empty] | 射出成形 | 50 | 62.8 | 60 | 260
6911 | ABS | アクリロニトリルブタジエンスチレン |  | EWF |  |  |  |  | 100 |  | DENT |  |  | 1 | 165 |  |  | 無 | 23 | 20 | [25 empty] | 射出成形 | 50 | 62.8 | 60 | 260
6912 | ABS | アクリロニトリルブタジエンスチレン |  | EWF |  |  |  |  | 100 |  | DENT |  |  | 1 | 165 |  |  | 無 | 23 | 20 | [25 empty] | 射出成形 | 50 | 62.8 | 60 | 260
6913 | ABS | アクリロニトリルブタジエンスチレン |  | EWF |  |  |  |  | 100 |  | DENT |  |  | 1 | 165 |  |  | 無 | 23 | 20 | [25 empty] | 射出成形 | 50 | 62.8 | 60 | 260
6914 | ABS | アクリロニトリルブタジエンスチレン |  | EWF |  |  |  |  | 100 |  | DENT |  |  | 1 | 165 |  |  | 無 | 23 | 20 | [25 empty] | 射出成形 | 50 | 62.8 | 60 | 260
6915 | ABS | アクリロニトリルブタジエンスチレン |  | EWF |  |  |  |  | 100 |  | DENT |  |  | 1 | 165 |  |  | 無 | 23 | 20 | [25 empty] | 射出成形 | 50 | 62.8 | 60 | 260
6916 | ABS | アクリロニトリルブタジエンスチレン |  | EWF |  |  |  |  | 100 |  | DENT |  |  | 1 | 165 |  |  | 無 | 23 | 20 | [25 empty] | 射出成形 | 50 | 62.8 | 60 | 260
6917 | ABS | アクリロニトリルブタジエンスチレン |  | EWF |  |  |  |  | 100 |  | DENT |  |  | 1 | 165 |  |  | 無 | 23 | 20 | [25 empty] | 射出成形 | 50 | 62.8 | 60 | 260
6918 | ABS | アクリロニトリルブタジエンスチレン |  | EWF |  |  |  |  | 100 |  | DENT |  |  | 1 | 165 |  |  | 無 | 23 | 20 | [25 empty] | 射出成形 | 50 | 62.8 | 60 | 260
6919 | ABS | アクリロニトリルブタジエンスチレン |  | EWF |  |  |  |  | 100 |  | DENT |  |  | 1 | 165 |  |  | 無 | 23 | 20 | [25 empty] | 射出成形 | 50 | 62.8 | 60 | 260
6920 | ABS | アクリロニトリルブタジエンスチレン |  | EWF |  |  |  |  | 100 |  | DENT |  |  | 1 | 165 |  |  | 無 | 23 | 20 | [25 empty] | 射出成形 | 50 | 62.8 | 60 | 260
6921 | ABS | アクリロニトリルブタジエンスチレン |  | EWF |  |  |  |  | 100 |  | DENT |  |  | 1 | 165 |  |  | 無 | 23 | 20 | [25 empty] | 射出成形 | 50 | 62.8 | 60 | 260
6922 | ABS | アクリロニトリルブタジエンスチレン |  | EWF |  |  |  |  | 100 |  | DENT |  |  | 1 | 165 |  |  | 無 | 23 | 20 | [25 empty] | 射出成形 | 50 | 62.8 | 60 | 260
6923 | ABS | アクリロニトリルブタジエンスチレン |  | EWF |  |  |  |  | 100 |  | DENT |  |  | 1 | 165 |  |  | 無 | 23 | 20 | [25 empty] | 射出成形 | 50 | 62.8 | 60 | 260
6924 | ABS | アクリロニトリルブタジエンスチレン |  | EWF |  |  |  |  | 100 |  | DENT |  |  | 1 | 165 |  |  | 無 | 23 | 20 | [25 empty] | 射出成形 | 50 | 62.8 | 60 | 260
6925 | ABS | アクリロニトリルブタジエンスチレン |  | EWF |  |  |  |  | 100 |  | DENT |  |  | 1 | 165 |  |  | 無 | 23 | 20 | [25 empty] | 射出成形 | 50 | 62.8 | 60 | 260
6926 | ABS | アクリロニトリルブタジエンスチレン |  | EWF |  |  |  |  | 100 |  | DENT |  |  | 1 | 165 |  |  | 無 | 23 | 20 | [25 empty] | 射出成形 | 50 | 62.8 | 60 | 260
6927 | ABS | アクリロニトリルブタジエンスチレン |  | EWF |  |  |  |  | 100 |  | DENT |  |  | 1 | 165 |  |  | 無 | 23 | 20 | [25 empty] | 射出成形 | 50 | 62.8 | 60 | 260
6928 | ABS | アクリロニトリルブタジエンスチレン |  | EWF |  |  |  |  | 100 |  | DENT |  |  | 1 | 165 |  |  | 無 | 23 | 20 | [25 empty] | 射出成形 | 50 | 62.8 | 60 | 260
6929 | ABS | アクリロニトリルブタジエンスチレン |  | EWF |  |  |  |  | 100 |  | DENT |  |  | 1 | 165 |  |  | 無 | 23 | 20 | [25 empty] | 射出成形 | 50 | 62.8 | 60 | 260
6930 | ABS | アクリロニトリルブタジエンスチレン |  | EWF |  |  |  |  | 100 |  | DENT |  |  | 1 | 165 |  |  | 無 | 23 | 20 | [25 empty] | 射出成形 | 50 | 62.8 | 60 | 260
6931 | ABS | アクリロニトリルブタジエンスチレン |  | EWF |  |  |  |  | 100 |  | DENT |  |  | 1 | 165 |  |  | 無 | 23 | 20 | [25 empty] | 射出成形 | 50 | 62.8 | 60 | 260
6932 | ABS | アクリロニトリルブタジエンスチレン |  | EWF |  |  |  |  | 100 |  | DENT |  |  | 1 | 165 |  |  | 無 | 23 | 20 | [25 empty] | 射出成形 | 50 | 62.8 | 60 | 260
6933 | ABS | アクリロニトリルブタジエンスチレン |  | EWF |  |  |  |  | 100 |  | DENT |  |  | 1 | 165 |  |  | 無 | 23 | 20 | [25 empty] | 射出成形 | 50 | 62.8 | 60 | 260
6934 | ABS | アクリロニトリルブタジエンスチレン |  | EWF |  |  |  |  | 100 |  | DENT |  |  | 1 | 165 |  |  | 無 | 23 | 20 | [25 empty] | 射出成形 | 50 | 62.8 | 60 | 260
6935 | ABS | アクリロニトリルブタジエンスチレン |  | EWF |  |  |  |  | 100 |  | DENT |  |  | 1 | 165 |  |  | 無 | 23 | 20 | [25 empty] | 射出成形 | 50 | 62.8 | 60 | 260
6936 | ABS | アクリロニトリルブタジエンスチレン |  | EWF |  |  |  |  | 100 |  | DENT |  |  | 1 | 165 |  |  | 無 | 23 | 20 | [25 empty] | 射出成形 | 50 | 62.8 | 60 | 260
6937 | ABS | アクリロニトリルブタジエンスチレン |  | EWF |  |  |  |  | 100 |  | DENT |  |  | 1 | 165 |  |  | 無 | 23 | 20 | [25 empty] | 射出成形 | 50 | 62.8 | 60 | 260
6938 | ABS | アクリロニトリルブタジエンスチレン |  | EWF |  |  |  |  | 100 |  | DENT |  |  | 1 | 165 |  |  | 無 | 23 | 20 | [25 empty] | 射出成形 | 50 | 62.8 | 60 | 260
6939 | ABS | アクリロニトリルブタジエンスチレン |  | EWF |  |  |  |  | 100 |  | DENT |  |  | 1 | 165 |  |  | 無 | 23 | 20 | [25 empty] | 射出成形 | 50 | 62.8 | 60 | 260
6940 | ABS | アクリロニトリルブタジエンスチレン |  | EWF |  |  |  |  | 100 |  | DENT |  |  | 1 | 165 |  |  | 無 | 23 | 20 | [25 empty] | 射出成形 | 50 | 62.8 | 60 | 260
6941 | ABS | アクリロニトリルブタジエンスチレン |  | EWF |  |  |  |  | 100 |  | DENT |  |  | 1 | 165 |  |  | 無 | 23 | 20 | [25 empty] | 射出成形 | 50 | 62.8 | 60 | 260
6942 | ABS | アクリロニトリルブタジエンスチレン |  | EWF |  |  |  |  | 100 |  | DENT |  |  | 1 | 165 |  |  | 無 | 23 | 20 | [25 empty] | 射出成形 | 50 | 62.8 | 60 | 260
6943 | ABS | アクリロニトリルブタジエンスチレン |  | EWF |  |  |  |  | 100 |  | DENT |  |  | 1 | 165 |  |  | 無 | 23 | 20 | [25 empty] | 射出成形 | 50 | 62.8 | 60 | 260
6944 | ABS | アクリロニトリルブタジエンスチレン |  | EWF |  |  |  |  | 100 |  | DENT |  |  | 1 | 165 |  |  | 無 | 23 | 20 | [25 empty] | 射出成形 | 50 | 62.8 | 60 | 260
6945 | ABS | アクリロニトリルブタジエンスチレン |  | EWF |  |  |  |  | 100 |  | DENT |  |  | 1 | 165 |  |  | 無 | 23 | 20 | [25 empty] | 射出成形 | 50 | 62.8 | 60 | 260
6946 | ABS | アクリロニトリルブタジエンスチレン |  | EWF |  |  |  |  | 100 |  | DENT |  |  | 1 | 165 |  |  | 無 | 23 | 20 | [25 empty] | 射出成形 | 50 | 62.8 | 60 | 260
6947 | ABS | アクリロニトリルブタジエンスチレン |  | EWF |  |  |  |  | 100 |  | DENT |  |  | 1 | 165 |  |  | 無 | 23 | 20 | [25 empty] | 射出成形 | 50 | 62.8 | 60 | 260
6948 | ABS | アクリロニトリルブタジエンスチレン |  | EWF |  |  |  |  | 100 |  | DENT |  |  | 1 | 165 |  |  | 無 | 23 | 20 | [25 empty] | 射出成形 | 50 | 62.8 | 60 | 260
6949 | ABS | アクリロニトリルブタジエンスチレン |  | EWF |  |  |  |  | 100 |  | DENT |  |  | 1 | 165 |  |  | 無 | 23 | 20 | [25 empty] | 射出成形 | 50 | 62.8 | 60 | 260
6950 | ABS | アクリロニトリルブタジエンスチレン |  | EWF |  |  |  |  | 100 |  | DENT |  |  | 1 | 165 |  |  | 無 | 23 | 20 | [25 empty] | 射出成形 | 50 | 62.8 | 60 | 260